## sheet1
工序名称 | 新卷号 | 批号 | 机组名称 | 工序状态 | 检验结果 | 班组 | 参与人 | 来料重量 | 出料重量 | 成材率 | 出料长度 | 出料厚度 | 出料宽度 | 工序要求 | 备注 | 来料编码 | 来料名称 | 来料规格 | 产品编码 | 产品名称 | 产品规格 | 膜名称 | 排序 | 主计划号 | 子计划号 | 工序流程编码 | 工序流程名称 | 工单需求 | 计划开始时间 | 计划结束时间 | 工单状态 | 开始时间 | 产出时间 | 组织名称 | 卷号ID | 操作工人 | 报工人 | 检验 | 来料厚度 | 来料长度 | 来料宽度 | 是否分卷 | 原卷号 | 工单要求 | 是否成品 | 不良现象 | 是否入库 | 入库审核 | 生产工时 | 工单行号
最终冷轧 | JG1224080220 | JG1224080220 | 东方850轧机 | 合格 | 合格品 | 乙 | 肖勋民 | 14095 | 14000 | 0.9933 | 24320 | 0.1 | 760 | 850轧机普光辊(Ra0.4-0.6μm)轧制0.1mm(0.4-0.25-0.15-0.115-0.1)，厚度控制在0.097-0.102，米数控制在23500-23600米，不低于23500米 |  | 20100142 | 轧硬 | 0.4*760-SPCC | 30210015 | 光亮卷 | 0.1-SPCC |  | 30 | MO002732 | MO002732-002 | GLJ002 | 东方光亮卷前处理（0.4轧0.1mm) | 14130 | 2024-08-15 | 2024-08-15 | 3 | 2024-08-24 08:17:04 | 2024-08-24 08:49:08 | 江苏东方九天新能源材料有限公司 | 293751 | 肖勋民 |  |  | 0.4 | 5980 | 760 | 1 | JG1224080220 |  |  |  | 否 | 否 |  | 2
最终冷轧 | JG1224080138 | JG1224080138 | 东方850轧机 | 合格 | 合格品 | 乙 | 杨海鹏 | 14120 | 14070 | 0.9965 | 24420 | 0.1 | 760 | 850轧机普光辊(Ra0.4-0.6μm)轧制0.1mm(0.4-0.25-0.15-0.115-0.1)，厚度控制在0.097-0.102，米数控制在23500-23600米不低于23500米 |  | 20100142 | 轧硬 | 0.4*760-SPCC | 30210015 | 光亮卷 | 0.1-SPCC |  | 30 | MO002577 | MO002577-002 | GLJ002 | 东方光亮卷前处理（0.4轧0.1mm) | 14135 | 2024-08-12 | 2024-08-12 | 3 | 2024-08-24 02:28:21 | 2024-08-24 05:21:04 | 江苏东方九天新能源材料有限公司 | 287982 | 肖勋民 |  |  | 0.4 | 5990 | 760 | 1 | JG1224080138 |  |  |  | 否 | 否 |  | 2
最终冷轧 | JG1224080218 | JG1224080218 | 东方850轧机 | 合格 | 合格品 | 乙 | 肖勋民 | 13940 | 13900 | 0.9971 | 23980 | 0.1 | 760 | 850轧机普光辊(Ra0.4-0.6μm)轧制0.1mm(0.4-0.25-0.15-0.115-0.1)，厚度控制在0.097-0.102,米数控制在23100-23200米不低于23100米 |  | 20100142 | 轧硬 | 0.4*760-SPCC | 30210015 | 光亮卷 | 0.1-SPCC |  | 30 | MO002734 | MO002734-002 | GLJ002 | 东方光亮卷前处理（0.4轧0.1mm) | 13970 | 2024-08-15 | 2024-08-15 | 3 | 2024-08-23 23:45:00 | 2024-08-23 23:45:45 | 江苏东方九天新能源材料有限公司 | 293762 | 肖勋民 |  |  | 0.4 | 5930 | 760 | 1 | JG1224080218 |  |  |  | 否 | 否 |  | 2
最终冷轧 | JG1224080206 | JG1224080206 | 东方850轧机 | 合格 | 合格品 | 甲 | 吴宏林 | 14150 | 13950 | 0.9859 | 23910 | 0.1 | 760 | 850轧机普光辊(Ra0.4-0.6μm)轧制0.1mm(0.4-0.25-0.15-0.115-0.1)，厚度控制在0.097-0.102，米数控制在23500-23600米不低于23500米 |  | 20100142 | 轧硬 | 0.4*760-SPCC | 30210015 | 光亮卷 | 0.1-SPCC |  | 30 | MO002577 | MO002577-010 | GLJ002 | 东方光亮卷前处理（0.4轧0.1mm) | 14175 | 2024-08-12 | 2024-08-12 | 3 | 2024-08-23 16:14:57 | 2024-08-23 19:25:00 | 江苏东方九天新能源材料有限公司 | 287991 | 吴宏林 |  |  | 0.4 | 6050 | 760 | 1 | JG1224080206 |  |  |  | 否 | 否 |  | 10
最终冷轧 | JG1224080259 | JG1224080259 | 东方850轧机 | 合格 | 合格品 | 甲 | 蔡迎虎 | 14095 | 13800 | 0.9791 | 23930 | 0.1 | 760 | 850轧机普光辊(Ra0.4-0.6μm)轧制0.1mm(0.4-0.25-0.15-0.115-0.1)，厚度控制在0.097-0.102，米数控制在23500-23600米，不低于23500米 |  | 20100142 | 轧硬 | 0.4*760-SPCC | 30210015 | 光亮卷 | 0.1-SPCC |  | 30 | MO002732 | MO002732-003 | GLJ002 | 东方光亮卷前处理（0.4轧0.1mm) | 14140 | 2024-08-15 | 2024-08-15 | 3 | 2024-08-23 13:18:40 | 2024-08-23 15:47:24 | 江苏东方九天新能源材料有限公司 | 293752 | 蔡迎虎 |  |  | 0.4 | 5990 | 760 | 1 | JG1224080259 |  |  |  | 否 | 否 |  | 3
最终冷轧 | JG1224080137 | JG1224080137 | 东方850轧机 | 合格 | 合格品 | 甲 | 吴宏林 | 14115 | 14050 | 0.9954 | 24000 | 0.1 | 760 | 850轧机普光辊(Ra0.4-0.6μm)轧制0.1mm(0.4-0.25-0.15-0.115-0.1)，厚度控制在0.097-0.102，米数控制在23500-23600米不低于23500米 |  | 20100142 | 轧硬 | 0.4*760-SPCC | 30210015 | 光亮卷 | 0.1-SPCC |  | 30 | MO002577 | MO002577-001 | GLJ002 | 东方光亮卷前处理（0.4轧0.1mm) | 14145 | 2024-08-12 | 2024-08-12 | 3 | 2024-08-23 09:18:01 | 2024-08-23 12:22:25 | 江苏东方九天新能源材料有限公司 | 287981 | 吴宏林 |  |  | 0.4 | 5990 | 760 | 1 | JG1224080137 |  |  |  | 否 | 否 |  | 1
最终冷轧 | JG1224080146 | JG1224080146 | 东方850轧机 | 合格 | 合格品 | 乙 | 杨海鹏 | 14220 | 13890 | 0.9768 | 23630 | 0.1 | 760 | 850轧机普光辊(Ra0.4-0.6μm)轧制0.1mm(0.4-0.25-0.15-0.115-0.1) 厚度控制在0.095-0.1之间，米数控制在24600-24700米不低于24600米 | 1 | 20100142 | 轧硬 | 0.4*760-SPCC | 30210015 | 光亮卷 | 0.1-SPCC |  | 30 | MO002576 | MO002576-006 | GLJ002 | 东方光亮卷前处理（0.4轧0.1mm) | 14240 | 2024-08-12 | 2024-08-12 | 3 | 2024-08-23 04:50:28 | 2024-08-23 08:42:01 | 江苏东方九天新能源材料有限公司 | 287974 | 肖勋民 |  |  | 0.4 | 6070 | 760 | 1 | JG1224080146 |  |  | 1 | 否 | 否 |  | 6
最终冷轧 | JG1224080208 | JG1224080208 | 东方850轧机 | 合格 | 合格品 | 乙 | 肖勋民 | 14275 | 14230 | 0.9968 | 24638 | 0.1 | 760 | 850轧机普光辊(Ra0.4-0.6μm)轧制0.1mm(0.4-0.25-0.15-0.115-0.1) 厚度控制在0.095-0.1之间，米数控制在24600-24700米不低于24600米 |  | 20100142 | 轧硬 | 0.4*760-SPCC | 30210015 | 光亮卷 | 0.1-SPCC |  | 30 | MO002576 | MO002576-007 | GLJ002 | 东方光亮卷前处理（0.4轧0.1mm) | 14310 | 2024-08-12 | 2024-08-12 | 3 | 2024-08-23 04:01:54 | 2024-08-23 04:03:01 | 江苏东方九天新能源材料有限公司 | 287975 | 肖勋民 |  |  | 0.4 | 5990 | 760 | 1 | JG1224080208 |  |  |  | 否 | 否 |  | 7
最终冷轧 | JG1224080250 | JG1224080250 | 东方850轧机 | 合格 | 合格品 | 甲 | 杨海鹏 | 13900 | 13640 | 0.9813 | 23456 | 0.1 | 760 | 850轧机普光辊(Ra0.4-0.6μm)轧制0.1mm(0.4-0.25-0.15-0.115-0.1)，厚度控制在0.097-0.102,米数控制在23100-23200米不低于23100米 |  | 20100142 | 轧硬 | 0.4*760-SPCC | 30210015 | 光亮卷 | 0.1-SPCC |  | 30 | MO002734 | MO002734-004 | GLJ002 | 东方光亮卷前处理（0.4轧0.1mm) | 13950 | 2024-08-15 | 2024-08-15 | 3 | 2024-08-22 21:19:47 | 2024-08-23 00:58:26 | 江苏东方九天新能源材料有限公司 | 293764 | 关颜伟 |  |  | 0.4 | 5910 | 760 | 1 | JG1224080250 |  |  |  | 否 | 否 |  | 4
最终冷轧 | JG1224080135 | JG1224080135 | 东方850轧机 | 合格 | 合格品 | 甲 | 蔡迎虎 | 14240 | 13000 | 0.9129 | 22000 | 0.1 | 760 | 850轧机普光辊(Ra0.4-0.6μm)轧制0.1mm(0.4-0.25-0.15-0.115-0.1) 厚度控制在0.095-0.1之间，米数控制在24600-24700米不低于24600米 |  | 20100142 | 轧硬 | 0.4*760-SPCC | 30210015 | 光亮卷 | 0.1-SPCC |  | 30 | MO002576 | MO002576-003 | GLJ002 | 东方光亮卷前处理（0.4轧0.1mm) | 14255 | 2024-08-12 | 2024-08-12 | 3 | 2024-08-22 15:51:42 | 2024-08-22 19:52:22 | 江苏东方九天新能源材料有限公司 | 287971 | 蔡迎虎 |  |  | 0.4 | 6050 | 760 | 1 | JG1224080135 |  |  |  | 否 | 否 |  | 3
最终冷轧 | JG1224080147 | JG1224080147 | 东方850轧机 | 合格 | 合格品 | 甲 | 吴宏林 | 14110 | 14060 | 0.9965 | 24060 | 0.1 | 760 | 850轧机普光辊(Ra0.4-0.6μm)轧制0.1mm(0.4-0.25-0.15-0.115-0.1)，厚度控制在0.097-0.102，米数控制在23500-23600米不低于23500米 |  | 20100142 | 轧硬 | 0.4*760-SPCC | 30210015 | 光亮卷 | 0.1-SPCC |  | 30 | MO002577 | MO002577-003 | GLJ002 | 东方光亮卷前处理（0.4轧0.1mm) | 14140 | 2024-08-12 | 2024-08-12 | 3 | 2024-08-22 12:31:32 | 2024-08-22 15:44:01 | 江苏东方九天新能源材料有限公司 | 287983 | 吴宏林 |  |  | 0.4 | 6040 | 760 | 1 | JG1224080147 |  |  |  | 否 | 否 |  | 3
最终冷轧 | JG1224080141 | JG1224080141 | 东方850轧机 | 合格 | 合格品 | 甲 | 蔡迎虎 | 14260 | 13860 | 0.9719 | 23700 | 0.1 | 760 | 850轧机普光辊(Ra0.4-0.6μm)轧制0.1mm(0.4-0.25-0.15-0.115-0.1) 厚度控制在0.095-0.1之间，米数控制在24600-24700米不低于24600米 |  | 20100142 | 轧硬 | 0.4*760-SPCC | 30210015 | 光亮卷 | 0.1-SPCC |  | 30 | MO002576 | MO002576-011 | GLJ002 | 东方光亮卷前处理（0.4轧0.1mm) | 14250 | 2024-08-12 | 2024-08-12 | 3 | 2024-08-22 12:20:53 | 2024-08-22 12:21:27 | 江苏东方九天新能源材料有限公司 | 287979 | 蔡迎虎 |  |  | 0.4 | 6100 | 760 | 1 | JG1224080141 |  |  |  | 否 | 否 |  | 11
最终冷轧 | JG1224080262 | JG1224080262 | 东方850轧机 | 合格 | 合格品 | 乙 | 肖勋民 | 13860 | 13830 | 0.9978 | 23890 | 0.1 | 760 | 850轧机普光辊(Ra0.4-0.6μm)轧制0.1mm(0.4-0.25-0.15-0.115-0.1)，厚度控制在0.097-0.102，米数控制在23100-23200米，不低于23100米 |  | 20100142 | 轧硬 | 0.4*760-SPCC | 30210015 | 光亮卷 | 0.1-SPCC |  | 30 | MO002730 | MO002730-006 | GLJ002 | 东方光亮卷前处理（0.4轧0.1mm) | 13895 | 2024-08-15 | 2024-08-15 | 3 | 2024-08-22 08:31:29 | 2024-08-22 09:08:04 | 江苏东方九天新能源材料有限公司 | 293746 | 肖勋民 |  |  | 0.4 | 5890 | 760 | 1 | JG1224080262 |  |  |  | 否 | 否 |  | 6
最终冷轧 | JG1224080143 | JG1224080143 | 东方850轧机 | 合格 | 合格品 | 乙 | 杨海鹏 | 13900 | 13760 | 0.9899 | 23555 | 0.1 | 760 | 850轧机普光辊(Ra0.4-0.6μm)轧制0.1mm(0.4-0.25-0.15-0.115-0.1)厚度控制在0.097-0.102，米数控制在23100-23200米不低于23100米 |  | 20100142 | 轧硬 | 0.4*760-SPCC | 30210015 | 光亮卷 | 0.1-SPCC |  | 30 | MO002579 | MO002579-001 | GLJ002 | 东方光亮卷前处理（0.4轧0.1mm) | 13925 | 2024-08-12 | 2024-08-12 | 3 | 2024-08-22 03:03:30 | 2024-08-22 06:15:02 | 江苏东方九天新能源材料有限公司 | 287993 | 肖勋民 |  |  | 0.4 | 5900 | 760 | 1 | JG1224080143 |  |  |  | 否 | 否 |  | 1
最终冷轧 | JG1224080207 | JG1224080207 | 东方850轧机 | 合格 | 合格品 | 乙 | 肖勋民 | 14280 | 14230 | 0.9965 | 24646 | 0.1 | 760 | 850轧机普光辊(Ra0.4-0.6μm)轧制0.1mm(0.4-0.25-0.15-0.115-0.1) 厚度控制在0.095-0.1之间，米数控制在24600-24700米不低于24600米 |  | 20100142 | 轧硬 | 0.4*760-SPCC | 30210015 | 光亮卷 | 0.1-SPCC |  | 30 | MO002576 | MO002576-008 | GLJ002 | 东方光亮卷前处理（0.4轧0.1mm) | 14300 | 2024-08-12 | 2024-08-12 | 3 | 2024-08-22 02:51:41 | 2024-08-22 02:54:00 | 江苏东方九天新能源材料有限公司 | 287976 | 肖勋民 |  |  | 0.4 | 6100 | 760 | 1 | JG1224080207 |  |  |  | 否 | 否 |  | 8
最终冷轧 | JG1224080140 | JG1224080140 | 东方850轧机 | 合格 | 合格品 | 甲 | 杨海鹏 | 13930 | 13710 | 0.9842 | 23808 | 0.1 | 760 | 850轧机普光辊(Ra0.4-0.6μm)轧制0.1mm(0.4-0.25-0.15-0.115-0.1)厚度控制在0.097-0.102，米数控制在23100-23200米不低于23100米 |  | 20100142 | 轧硬 | 0.4*760-SPCC | 30210015 | 光亮卷 | 0.1-SPCC |  | 30 | MO002579 | MO002579-004 | GLJ002 | 东方光亮卷前处理（0.4轧0.1mm) | 13940 | 2024-08-12 | 2024-08-12 | 3 | 2024-08-21 21:01:28 | 2024-08-22 00:04:52 | 江苏东方九天新能源材料有限公司 | 287996 | 吴宏林 |  |  | 0.4 | 5970 | 760 | 1 | JG1224080140 |  |  |  | 否 | 否 |  | 4
最终冷轧 | DL0024070056 | DL0024070056 | 东方850轧机 | 合格 | 合格品 | 甲 | 吴宏林 | 14730 | 14370 | 0.9756 | 9810 | 0.254 | 730 | 海金杜门（实验料）：850轧机中间道次普光辊（Ra0.4-0.5μm)轧制，最后一道建议用Ra0.8-1.0μm细毛化辊轧至0.254mm(0.6-0.45-0.35-0.29-0.25)厚度公差：0.253-0.258mm（注意公差范围）、板面粗糙度控制Ra0.4-0.6μm、转脱脂 |  | 20100099 | 轧硬 | 0.6*730-SPCC | 20600002 | 镍钝化卷半成品 | 0.254-SPCC |  | 20 | MO002197 | MO002197-001 | HJDM002 | 东方镍钝化半成品前处理0.254（海金杜门：厚度公差：0.250-0.255mm、硬度：90-100HV,粗糙度：Ra0.5-0.7μm） | 14750 | 2024-07-29 | 2024-08-08 | 3 | 2024-08-21 17:30:39 | 2024-08-21 19:36:21 | 江苏东方九天新能源材料有限公司 | 268052 | 吴宏林 |  |  | 0.6 | 4320 | 730 | 1 | DL0024070056 | 1150镍线实验料（0.254*730）厚度公差: 0.250-0.255mm，硬度:90-100HV.粗糙度: Ra0.5-0.7um;脱脂平均分包 |  |  | 否 | 否 |  | 1
最终冷轧 | JG1224080148 | JG1224080148 | 东方850轧机 | 合格 | 合格品 | 甲 | 蔡迎虎 | 14135 | 13340 | 0.9438 | 23080 | 0.1 | 760 | 850轧机普光辊(Ra0.4-0.6μm)轧制0.1mm(0.4-0.25-0.15-0.115-0.1)，厚度控制在0.097-0.102，米数控制在23500-23600米不低于23500米 |  | 20100142 | 轧硬 | 0.4*760-SPCC | 30210015 | 光亮卷 | 0.1-SPCC |  | 30 | MO002577 | MO002577-004 | GLJ002 | 东方光亮卷前处理（0.4轧0.1mm) | 14150 | 2024-08-12 | 2024-08-12 | 3 | 2024-08-21 16:55:17 | 2024-08-21 16:55:53 | 江苏东方九天新能源材料有限公司 | 287984 | 吴宏林 |  |  | 0.4 | 6000 | 760 | 1 | JG1224080148 |  |  |  | 否 | 否 |  | 4
最终冷轧 | JG1224080209 | JG1224080209 | 东方850轧机 | 合格 | 合格品 | 甲 | 吴宏林 | 13870 | 13820 | 0.9964 | 23807 | 0.1 | 760 | 850轧机普光辊(Ra0.4-0.6μm)轧制0.1mm(0.4-0.25-0.15-0.115-0.1)厚度控制在0.097-0.102，米数控制在23100-23200米不低于23100米 |  | 20100142 | 轧硬 | 0.4*760-SPCC | 30210015 | 光亮卷 | 0.1-SPCC |  | 30 | MO002579 | MO002579-007 | GLJ002 | 东方光亮卷前处理（0.4轧0.1mm) | 13890 | 2024-08-12 | 2024-08-12 | 3 | 2024-08-21 08:24:50 | 2024-08-21 11:09:04 | 江苏东方九天新能源材料有限公司 | 287999 | 吴宏林 |  |  | 0.4 | 5940 | 760 | 1 | JG1224080209 |  |  |  | 否 | 否 |  | 7
最终冷轧 | JG1224080202 | JG1224080202 | 东方850轧机 | 合格 | 合格品 | 甲 | 杨海鹏 | 14200 | 14050 | 0.9894 | 23910 | 0.1 | 760 | 850轧机普光辊(Ra0.4-0.6μm)轧制0.1mm(0.4-0.25-0.15-0.115-0.1) 厚度控制在0.095-0.1之间，米数控制在24600-24700米不低于24600米 |  | 20100142 | 轧硬 | 0.4*760-SPCC | 30210015 | 光亮卷 | 0.1-SPCC |  | 30 | MO002576 | MO002576-010 | GLJ002 | 东方光亮卷前处理（0.4轧0.1mm) | 14210 | 2024-08-12 | 2024-08-12 | 3 | 2024-08-21 07:52:39 | 2024-08-21 07:53:45 | 江苏东方九天新能源材料有限公司 | 287978 | 蔡迎虎 |  |  | 0.4 | 6010 | 760 | 1 | JG1224080202 |  |  |  | 否 | 否 |  | 10
最终冷轧 | JG1224080149 | JG1224080149 | 东方850轧机 | 合格 | 合格品 | 甲 | 杨海鹏 | 14110 | 14050 | 0.9957 | 23890 | 0.1 | 760 | 850轧机普光辊(Ra0.4-0.6μm)轧制0.1mm(0.4-0.25-0.15-0.115-0.1)，厚度控制在0.097-0.102，米数控制在23500-23600米不低于23500米 |  | 20100142 | 轧硬 | 0.4*760-SPCC | 30210015 | 光亮卷 | 0.1-SPCC |  | 30 | MO002577 | MO002577-005 | GLJ002 | 东方光亮卷前处理（0.4轧0.1mm) | 14130 | 2024-08-12 | 2024-08-12 | 3 | 2024-08-20 23:53:43 | 2024-08-21 00:03:32 | 江苏东方九天新能源材料有限公司 | 287985 | 蔡迎虎 |  |  | 0.4 | 6030 | 760 | 1 | JG1224080149 |  |  |  | 否 | 否 |  | 5
最终冷轧 | JG1224080151 | JG1224080151 | 东方850轧机 | 合格 | 合格品 | 甲 | 蔡迎虎 | 14100 | 14050 | 0.9965 | 23970 | 0.1 | 760 | 850轧机普光辊(Ra0.4-0.6μm)轧制0.1mm(0.4-0.25-0.15-0.115-0.1)，厚度控制在0.097-0.102，米数控制在23500-23600米不低于23500米 |  | 20100142 | 轧硬 | 0.4*760-SPCC | 30210015 | 光亮卷 | 0.1-SPCC |  | 30 | MO002577 | MO002577-007 | GLJ002 | 东方光亮卷前处理（0.4轧0.1mm) | 14140 | 2024-08-12 | 2024-08-12 | 3 | 2024-08-20 17:25:55 | 2024-08-20 20:19:32 | 江苏东方九天新能源材料有限公司 | 287987 | 蔡迎虎 |  |  | 0.4 | 6050 | 760 | 1 | JG1224080151 |  |  |  | 否 | 否 |  | 7
最终冷轧 | JG1224080204 | JG1224080204 | 东方850轧机 | 合格 | 合格品 | 甲 | 蔡迎虎 | 14080 | 13380 | 0.9503 | 22860 | 0.1 | 760 | 850轧机普光辊(Ra0.4-0.6μm)轧制0.1mm(0.4-0.25-0.15-0.115-0.1)厚度控制在0.097-0.102，米数控制在23100-23200米不低于23100米 |  | 20100142 | 轧硬 | 0.4*760-SPCC | 30210015 | 光亮卷 | 0.1-SPCC |  | 30 | MO002579 | MO002579-005 | GLJ002 | 东方光亮卷前处理（0.4轧0.1mm) | 14090 | 2024-08-12 | 2024-08-12 | 3 | 2024-08-20 12:59:38 | 2024-08-20 17:18:32 | 江苏东方九天新能源材料有限公司 | 287997 | 蔡迎虎 |  |  | 0.4 | 6040 | 760 | 1 | JG1224080204 |  |  |  | 否 | 否 |  | 5
最终冷轧 | JG1224080203 | JG1224080203 | 东方850轧机 | 合格 | 合格品 | 甲 | 吴宏林 | 14080 | 14030 | 0.9964 | 23758 | 0.1 | 760 | 850轧机普光辊(Ra0.4-0.6μm)轧制0.1mm(0.4-0.25-0.15-0.115-0.1)厚度控制在0.097-0.102，米数控制在23100-23200米不低于23100米 |  | 20100142 | 轧硬 | 0.4*760-SPCC | 30210015 | 光亮卷 | 0.1-SPCC |  | 30 | MO002579 | MO002579-006 | GLJ002 | 东方光亮卷前处理（0.4轧0.1mm) | 14095 | 2024-08-12 | 2024-08-12 | 3 | 2024-08-20 10:01:31 | 2024-08-20 12:43:06 | 江苏东方九天新能源材料有限公司 | 287998 | 吴宏林 |  |  | 0.4 | 6040 | 760 | 1 | JG1224080203 |  |  |  | 否 | 否 |  | 6
最终冷轧 | JG1224080136 | JG1224080136 | 东方850轧机 | 合格 | 合格品 | 乙 | 肖勋民 | 14230 | 14200 | 0.9979 | 24890 | 0.1 | 760 | 850轧机普光辊(Ra0.4-0.6μm)轧制0.1mm(0.4-0.25-0.15-0.115-0.1) 厚度控制在0.095-0.1之间，米数控制在24600-24700米不低于24600米 |  | 20100142 | 轧硬 | 0.4*760-SPCC | 30210015 | 光亮卷 | 0.1-SPCC |  | 30 | MO002576 | MO002576-004 | GLJ002 | 东方光亮卷前处理（0.4轧0.1mm) | 14250 | 2024-08-12 | 2024-08-12 | 3 | 2024-08-20 08:25:26 | 2024-08-20 09:13:24 | 江苏东方九天新能源材料有限公司 | 287972 | 肖勋民 |  |  | 0.4 | 6050 | 760 | 1 | JG1224080136 |  |  |  | 否 | 否 |  | 4