## sheet1
工序名称 | 新卷号 | 机组名称 | 班组 | 参与人 | 工序状态 | 工单要求 | 检验结果 | 来料重量 | 出料重量 | 成材率 | 出料长度 | 出料厚度 | 出料宽度 | 工序要求 | 备注 | 来料编码 | 来料名称 | 来料规格 | 产品编码 | 产品名称 | 产品规格 | 膜名称 | 排序 | 主计划号 | 子计划号 | 工序流程编码 | 工序流程名称 | 工单需求 | 计划开始时间 | 计划结束时间 | 工单状态 | 开始时间 | 产出时间 | 组织名称 | 卷号ID | 操作工人 | 报工人 | 检验 | 来料厚度 | 来料长度 | 来料宽度 | 是否分卷 | 原卷号 | 是否成品 | 不良现象 | 是否入库 | 入库审核 | 生产工时 | 工单行号
最终平整 | DL002408008822 | 东方750平整 | 甲 | 龚政,刘飞 | 待判定 | 泰兴双永（0.49*610）厚度±0.01mm，HV150-170,粗糙度0.7-0.9μM，（已经一次脱脂结束，直接从轧机开始下工艺） | 5 | 2745 | 2745 | 1 | 1170 | 0.49 | 610 | 泰兴双永：750平整建议用Ra1.2-1.4μm毛化辊，厚度公差：0.48-0.50mm，硬度150-170HV，粗糙度0.7-0.9μm. | L肋浪(来料肋浪),H横辊印(来料横辊印，振纹),S色差条印(来料色差线印，不明显),X细划伤(来料偶有划伤) | 20200083 | 小品种钢半成品 | 1.2-SPCC | 31010050 | 小品种钢卷 | 0.49-SPCC |  | 60 | MO002823 | MO002823-001-02 | XPZG001 | 小品种钢前处理模板 | 5760 | 2024-08-19 | 2024-09-03 | 3 | 2024-08-24 14:32:29 | 2024-08-24 16:26:48 | 江苏东方九天新能源材料有限公司 |  | 龚政 |  | 1 | 0.49 | 1170 | 610 | 1 | DL002408008822 | 1 | L肋浪(来料肋浪),H横辊印(来料横辊印，振纹),S色差条印(来料色差线印，不明显),X细划伤(来料偶有划伤) |  |  |  | 1