## sheet1
工序名称 | 新卷号 | 批号 | 机组名称 | 工序状态 | 检验结果 | 班组 | 参与人 | 来料重量 | 出料重量 | 成材率 | 出料长度 | 出料厚度 | 出料宽度 | 工序要求 | 备注 | 来料编码 | 来料名称 | 来料规格 | 产品编码 | 产品名称 | 产品规格 | 膜名称 | 排序 | 主计划号 | 子计划号 | 工序流程编码 | 工序流程名称 | 工单需求 | 计划开始时间 | 计划结束时间 | 工单状态 | 开始时间 | 产出时间 | 组织名称 | 卷号ID | 操作工人 | 报工人 | 检验 | 来料厚度 | 来料长度 | 来料宽度 | 是否分卷 | 原卷号 | 工单要求 | 是否成品 | 不良现象 | 是否入库 | 入库审核 | 生产工时 | 工单行号
最终冷轧 | JG1224080178 | JG1224080178 | 九天750轧机 | 合格 | 合格品 | 甲 | 张帅 | 5710 | 5700 | 0.9982 | 10290 | 0.1 | 710 | 轧0.1（0.097-0.102；5.7吨卷轧制米数10200-10300米；7.5吨卷轧制米数13500-13600米；7.7吨卷轧制米数13700-13800米；6.97吨轧制米数12500-12600米；7.3吨卷轧制米数13000-13100米；7.6吨卷轧制米数13600-13700米 |  | 20100028 | 轧硬 | 0.4*710-SPCC | 30210015 | 光亮卷 | 0.1-SPCC |  | 30 | MO002589 | MO002589-022 | GLJ003 | 光亮卷前处理 模板 | 5710 | 2024-08-12 | 2024-08-12 | 3 | 2024-08-25 07:19:48 | 2024-08-25 07:20:22 | 江苏九天光电科技有限公司 | 288307 | 张帅 |  |  | 0.4 | 2610 | 710 | 1 | JG1224080178 |  |  |  | 否 | 否 |  | 22
最终冷轧 | JG1224080198 | JG1224080198 | 九天750轧机 | 合格 | 合格品 | 甲 | 张帅 | 5700 | 5700 | 1 | 10220 | 0.1 | 710 | 轧0.1（0.097-0.102；5.7吨卷轧制米数10200-10300米；7.5吨卷轧制米数13500-13600米；7.7吨卷轧制米数13700-13800米；6.97吨轧制米数12500-12600米；7.3吨卷轧制米数13000-13100米；7.6吨卷轧制米数13600-13700米 |  | 20100028 | 轧硬 | 0.4*710-SPCC | 30210015 | 光亮卷 | 0.1-SPCC |  | 30 | MO002589 | MO002589-042 | GLJ003 | 光亮卷前处理 模板 | 5705 | 2024-08-12 | 2024-08-12 | 3 | 2024-08-25 05:51:57 | 2024-08-25 05:52:23 | 江苏九天光电科技有限公司 | 288327 | 张帅 |  |  | 0.4 | 2610 | 710 | 1 | JG1224080198 |  |  |  | 否 | 否 |  | 42
最终冷轧 | JG1224080022 | JG1224080022 | 九天750轧机 | 合格 | 合格品 | 甲 | 蒋小冬 | 5600 | 5580 | 0.9964 | 10130 | 0.1 | 710 | 轧0.1（0.097-0.102）5.6吨卷轧制米数1000-10100米；7.7-7.85吨卷轧制米数米数13900-14000米不超14000米 |  | 20100028 | 轧硬 | 0.4*710-SPCC | 30210015 | 光亮卷 | 0.1-SPCC |  | 30 | MO002344 | MO002344-002 | GLJ003 | 光亮卷前处理 模板 | 5608 | 2024-08-05 | 2024-08-05 | 3 | 2024-08-25 04:07:51 | 2024-08-25 04:08:42 | 江苏九天光电科技有限公司 | 280130 | 蒋小冬 |  |  | 0.4 | 2570 | 710 | 1 | JG1224080022 |  |  |  | 否 | 否 |  | 2
最终冷轧 | JG1224080170 | JG1224080170 | 九天750轧机 | 合格 | 合格品 | 甲 | 张帅 | 5680 | 5660 | 0.9965 | 10230 | 0.1 | 710 | 轧0.1（0.097-0.102；5.7吨卷轧制米数10200-10300米；7.5吨卷轧制米数13500-13600米；7.7吨卷轧制米数13700-13800米；6.97吨轧制米数12500-12600米；7.3吨卷轧制米数13000-13100米；7.6吨卷轧制米数13600-13700米 |  | 20100028 | 轧硬 | 0.4*710-SPCC | 30210015 | 光亮卷 | 0.1-SPCC |  | 30 | MO002589 | MO002589-014 | GLJ003 | 光亮卷前处理 模板 | 5680 | 2024-08-12 | 2024-08-12 | 3 | 2024-08-25 04:06:33 | 2024-08-25 04:07:11 | 江苏九天光电科技有限公司 | 288299 | 张帅 |  |  | 0.4 | 2610 | 710 | 1 | JG1224080170 |  |  |  | 否 | 否 |  | 14
最终冷轧 | JG12240705651 | JG1224070565 | 九天750轧机 | 合格 | 合格品 | 甲 | 蒋小冬 | 5700 | 5680 | 0.9965 | 10220 | 0.1 | 710 | 轧0.1(0.096-0.101)5.7吨卷轧制米数10200-10300米；7.8吨卷轧制米数13800-13900米不超13900米；7.6吨卷轧制米数13700-13800米，7.3吨卷轧制米数13000-13100米 |  | 20100028 | 轧硬 | 0.4*710-SPCC | 30210015 | 光亮卷 | 0.1-SPCC |  | 30 | MO002480 | MO002480-008-01 | GLJ003 | 光亮卷前处理 模板 | 13270 | 2024-08-09 | 2024-08-09 | 3 | 2024-08-24 15:40:04 | 2024-08-24 15:40:34 | 江苏九天光电科技有限公司 | 284153 | 蒋小冬 |  |  | 0.4 | 2625 | 710 | 1 | JG12240705651 | [5 empty] | 4733 | 8
最终冷轧 | JG1224080157 | JG1224080157 | 九天750轧机 | 合格 | 合格品 | 甲 | 蒋小冬 | 5700 | 5680 | 0.9965 | 10080 | 0.1 | 710 | 轧0.1（0.097-0.102；5.7吨卷轧制米数10200-10300米；7.5吨卷轧制米数13500-13600米；7.7吨卷轧制米数13700-13800米；6.97吨轧制米数12500-12600米；7.3吨卷轧制米数13000-13100米；7.6吨卷轧制米数13600-13700米 |  | 20100028 | 轧硬 | 0.4*710-SPCC | 30210015 | 光亮卷 | 0.1-SPCC |  | 30 | MO002589 | MO002589-001 | GLJ003 | 光亮卷前处理 模板 | 5700 | 2024-08-12 | 2024-08-12 | 3 | 2024-08-24 13:44:45 | 2024-08-24 13:45:39 | 江苏九天光电科技有限公司 | 288286 | 蒋小冬 |  |  | 0.4 | 2610 | 710 | 1 | JG1224080157 |  |  |  | 否 | 否 |  | 1
最终冷轧 | JG12240800181 | JG1224080018 | 九天750轧机 | 合格 | 合格品 | 甲 | 张帅 | 5710 | 5700 | 0.9982 | 10210 | 0.1 | 710 | 轧0.1(0.096-0.101)5.7吨卷轧制米数10200-10300米；7.8吨卷轧制米数13800-13900米不超13900米；7.6吨卷轧制米数13700-13800米，7.3吨卷轧制米数13000-13100米 |  | 20100028 | 轧硬 | 0.4*710-SPCC | 30210015 | 光亮卷 | 0.1-SPCC |  | 30 | MO002480 | MO002480-018-01 | GLJ003 | 光亮卷前处理 模板 | 13420 | 2024-08-09 | 2024-08-09 | 3 | 2024-08-24 13:43:12 | 2024-08-24 13:43:55 | 江苏九天光电科技有限公司 | 284171 | 张帅 |  |  | 0.4 | 2625 | 710 | 1 | JG12240800181 | [5 empty] | 9177 | 18