## sheet1
工序名称 | 新卷号 | 批号 | 机组名称 | 工序状态 | 检验结果 | 班组 | 参与人 | 来料重量 | 出料重量 | 成材率 | 出料长度 | 出料厚度 | 出料宽度 | 工序要求 | 备注 | 来料编码 | 来料名称 | 来料规格 | 产品编码 | 产品名称 | 产品规格 | 膜名称 | 排序 | 主计划号 | 子计划号 | 工序流程编码 | 工序流程名称 | 工单需求 | 计划开始时间 | 计划结束时间 | 工单状态 | 开始时间 | 产出时间 | 组织名称 | 卷号ID | 操作工人 | 报工人 | 检验 | 来料厚度 | 来料长度 | 来料宽度 | 是否分卷 | 原卷号 | 工单要求 | 是否成品 | 不良现象 | 是否入库 | 入库审核 | 生产工时 | 工单行号
最终冷轧 | JG9124080038 | JG9124080038 | 九天700轧机 | 合格 | 合格品 | 甲 | 李新峰 | 3994 | 3994 | 1 | 8600 | 0.1 | 610 | 轧0.1（0.097-0.102）米数8400-8500米 |  | 20100023 | 轧硬 | 0.4*610-SPCC | 30210015 | 光亮卷 | 0.1-SPCC |  | 30 | MO002526 | MO002526-014 | GLJ003 | 光亮卷前处理 模板 | 3995 | 2024-08-10 | 2024-08-10 | 3 | 2024-08-25 07:03:47 | 2024-08-25 07:04:11 | 江苏九天光电科技有限公司 | 286084 | 李新峰 |  |  | 0.4 | 2130 | 610 | 1 | JG9124080038 |  |  |  | 否 | 否 |  | 14
最终冷轧 | JG91240800011 | JG9124080001 | 九天700轧机 | 合格 | 合格品 | 甲 | 杨永华 | 4310 | 4310 | 1 | 9040 | 0.1 | 630 | 轧0.1（0.096-0.101）4.3吨卷轧制米数8700-880米；6.4吨卷轧制米数12800-12900米 |  | 20100025 | 轧硬 | 0.4*630-SPCC | 30210015 | 光亮卷 | 0.1-SPCC |  | 30 | MO002524 | MO002524-001-01 | GLJ003 | 光亮卷前处理 模板 | 10790 | 2024-08-10 | 2024-08-10 | 3 | 2024-08-25 05:34:02 | 2024-08-25 05:34:31 | 江苏九天光电科技有限公司 | 286000 | 杨永华 |  |  | 0.4 | 2230 | 630 | 1 | JG91240800011 | [5 empty] | 9414 | 1
最终冷轧 | JG91240800751 | JG9124080075 | 九天700轧机 | 合格 | 合格品 | 甲 | 李新峰 | 4300 | 4300 | 1 | 9100 | 0.1 | 630 | 轧0.1（0.096-0.101）4.3吨卷轧制米数8700-880米；6.4吨卷轧制米数12800-12900米 |  | 20100025 | 轧硬 | 0.4*630-SPCC | 30210015 | 光亮卷 | 0.1-SPCC |  | 30 | MO002524 | MO002524-006-01 | GLJ003 | 光亮卷前处理 模板 | 10660 | 2024-08-10 | 2024-08-10 | 3 | 2024-08-25 04:10:11 | 2024-08-25 04:10:46 | 江苏九天光电科技有限公司 | 286008 | 李新峰 |  |  | 0.4 | 2230 | 630 | 1 | JG91240800751 | [5 empty] | 9826 | 6
最终冷轧 | JG9124080023 | JG9124080023 | 九天700轧机 | 合格 | 合格品 | 甲 | 杨永华 | 6600 | 6600 | 1 | 13800 | 0.1 | 630 | 轧0.1（0.097-0.102）4.1吨卷轧制米数8400-8500米；6.6吨卷轧制米数13800-13900米 |  | 20100025 | 轧硬 | 0.4*630-SPCC | 30210015 | 光亮卷 | 0.1-SPCC |  | 30 | MO002586 | MO002586-007 | GLJ003 | 光亮卷前处理 模板 | 6605 | 2024-08-12 | 2024-08-12 | 3 | 2024-08-25 02:44:56 | 2024-08-25 02:45:28 | 江苏九天光电科技有限公司 | 288221 | 杨永华 |  |  | 0.4 | 3400 | 630 | 1 | JG9124080023 |  |  |  | 否 | 否 |  | 7
最终冷轧 | JG9124080039 | JG9124080039 | 九天700轧机 | 合格 | 合格品 | 甲 | 李新峰 | 6620 | 6620 | 1 | 13850 | 0.1 | 630 | 轧0.1（0.097-0.102）4.1吨卷轧制米数8400-8500米；6.6吨卷轧制米数13800-13900米 |  | 20100025 | 轧硬 | 0.4*630-SPCC | 30210015 | 光亮卷 | 0.1-SPCC |  | 30 | MO002586 | MO002586-014 | GLJ003 | 光亮卷前处理 模板 | 6620 | 2024-08-12 | 2024-08-12 | 3 | 2024-08-24 15:34:04 | 2024-08-24 15:34:30 | 江苏九天光电科技有限公司 | 288228 | 李新峰 |  |  | 0.4 | 3410 | 630 | 1 | JG9124080039 |  |  |  | 否 | 否 |  | 14
最终冷轧 | JG91240800092 | JG9124080009 | 九天700轧机 | 合格 | 合格品 | 甲 | 杨永华 | 6430 | 6430 | 1 | 13350 | 0.1 | 630 | 轧0.1（0.096-0.101）4.3吨卷轧制米数8700-880米；6.4吨卷轧制米数12800-12900米 |  | 20100025 | 轧硬 | 0.4*630-SPCC | 30210015 | 光亮卷 | 0.1-SPCC |  | 30 | MO002524 | MO002524-005-02 | GLJ003 | 光亮卷前处理 模板 | 10790 | 2024-08-10 | 2024-08-10 | 3 | 2024-08-24 12:51:54 | 2024-08-24 12:52:42 | 江苏九天光电科技有限公司 | 286007 | 杨永华 |  |  | 0.4 | 3330 | 630 | 1 | JG91240800092 | [6 empty] | 5