## sheet1
工序名称 | 批号 | 新卷号 | 出料厚度 | 出料宽度 | 出料长度 | 出料重量 | 备注 | 膜名称 | 机组名称 | 工序状态 | 检验结果 | 班组 | 参与人 | 来料重量 | 成材率 | 工序要求 | 来料编码 | 来料名称 | 来料规格 | 产品编码 | 产品名称 | 产品规格 | 排序 | 主计划号 | 子计划号 | 工序流程编码 | 工序流程名称 | 工单需求 | 计划开始时间 | 计划结束时间 | 工单状态 | 开始时间 | 产出时间 | 组织名称 | 卷号ID | 操作工人 | 报工人 | 检验 | 来料厚度 | 来料长度 | 来料宽度 | 是否分卷 | 原卷号 | 工单要求 | 是否成品 | 不良现象 | 是否入库 | 入库审核 | 生产工时 | 工单行号
覆膜 | JG122405513411 | JG1224055134112 | 0.165 | 760 | 3170 | 1962 | D叠带(726米夹纸处操作侧20公分内有叠带穿孔，孔洞大小25平方毫米，叠带无记录。900米传动侧15公分处1个0.18平方毫米孔洞) | 明绿改性膜-1 | 九天覆膜-9 | 合格 | 让步接收 | 甲 | 李其华 | 1815 | 1.081 | / |  |  |  | 30312001 | 双面钢塑复合卷 | 0.165-SPCC | 10 | MO001669 | MO001669-001-02 | FM001 | 覆膜模板 | 3703 | 2024-07-16 | 2024-07-16 | 3 | 2024-08-23 06:51:33 | 2024-08-23 08:26:49 | 江苏九天光电科技有限公司 | 244243 | 李其华 |  | 1 | 0.165 | 3170 | 760 | 1 | JG1224055134112 |  | 1 | D叠带(726米夹纸处操作侧20公分内有叠带穿孔，孔洞大小25平方毫米，叠带无记录。900米传动侧15公分处1个0.18平方毫米孔洞) | 是 | 是 | 142 | 1
覆膜 | JG122405513411 | JG1224055134111 | 0.165 | 760 | 3300 | 2042 |  | 明绿改性膜-1 | 九天覆膜-9 | 合格 | 合格品 | 乙 | 李其华 | 1888 | 1.0816 | / | 30110014 | 铬钝化卷 | 0.1-SPCC | 30312001 | 双面钢塑复合卷 | 0.165-SPCC | 10 | MO001669 | MO001669-001-01 | FM001 | 覆膜模板 | 3703 | 2024-07-16 | 2024-07-16 | 3 | 2024-08-23 06:51:33 | 2024-08-23 08:26:49 | 江苏九天光电科技有限公司 | 244243 | 李其华 |  | 1 | 0.165 | 3300 | 760 | 1 | JG1224055134111 |  | 1 |  | 是 | 是 | 142 | 1
覆膜 | D23206-13-6 | L2YJF1240822-04 | 0.2 | 610 | 6180 | 1370 | 磨砂 | 本色改性膜-1 | 九天覆膜-3 | 合格 | 合格品 | 乙 | 桑永辉 | 1034 | 1.325 | / | 11020006 | 铝卷 | 0.1*610-8011 | 30512006 | 双面铝塑复合卷 | 0.2-8011 | 10 | MO002641 | MO002641-002 | FM001 | 覆膜模板 | 1034 | 2024-08-13 | 2024-08-13 | 3 | 2024-08-23 05:53:01 | 2024-08-23 07:54:40 | 江苏九天光电科技有限公司 | 290087 | 桑永辉 |  |  | 0.1 | 0 | 610 | 1 | D23206-13-6 |  | 1 |  | 是 | 是 | 121 | 2
覆膜 | JG1224080102 | JG12240801022 | 0.248 | 610 | 3330 | 2970 |  | 明绿改性膜-1 | 九天覆膜-5 | 合格 | 合格品 | 乙 | 冯忠平 | 2843 | 1.0447 | / | 30110012 | 铬钝化卷 | 0.18-SPCC | 30312013 | 双面钢塑复合卷 | 0.248-SPCC | 10 | MO002870 | MO002870-009-02 | FM001 | 覆膜模板 | 5681 | 2024-08-20 | 2024-08-20 | 3 | 2024-08-23 04:50:36 | 2024-08-23 06:55:26 | 江苏九天光电科技有限公司 | 0 | 何志宏 |  | 1 | 0.248 | 3330 | 610 | 1 | JG12240801022 |  | 1 |  | 是 | 是 | 187 | 9
覆膜 | JG1224080102 | JG12240801021 | 0.248 | 610 | 3320 | 2964 |  | 明绿改性膜-1 | 九天覆膜-5 | 合格 | 合格品 | 乙 | 冯忠平 | 2838 | 1.0444 | / | 30110012 | 铬钝化卷 | 0.18-SPCC | 30312013 | 双面钢塑复合卷 | 0.248-SPCC | 10 | MO002870 | MO002870-009-01 | FM001 | 覆膜模板 | 5681 | 2024-08-20 | 2024-08-20 | 3 | 2024-08-23 04:50:36 | 2024-08-23 06:55:26 | 江苏九天光电科技有限公司 | 0 | 何志宏 |  | 1 | 0.248 | 3320 | 610 | 1 | JG12240801021 |  | 1 |  | 是 | 是 | 187 | 9
覆膜 | JG122407070713 | JG122407070713 | 0.165 | 760 | 4280 | 2674 | S水锈斑(轻微水锈斑，偶有黄斑) | 明绿改性膜-1 | 九天覆膜-9 | 合格 | 让步接收 | 乙 | 李其华 | 2481 | 1.0778 | / | 30110014 | 铬钝化卷 | 0.1-SPCC | 30312001 | 双面钢塑复合卷 | 0.165-SPCC | 10 | MO002871 | MO002871-001 | FM001 | 覆膜模板 | 2481 | 2024-08-20 | 2024-08-20 | 3 | 2024-08-23 06:05:38 | 2024-08-23 06:51:13 | 江苏九天光电科技有限公司 | 299665 | 李其华 |  |  | 0.1 | 0 | 760 | 1 | JG122407070713 |  | 1 | S水锈斑(轻微水锈斑，偶有黄斑) | 是 | 是 | 46 | 1
覆膜 | D23206-13-5 | L2YJF1240822-03 | 0.2 | 610 | 6120 | 1370 | 两侧偶有氧化斑5出膜宽 2550米处传动侧露白1公分 来膜卷芯收卷不齐导致6050米后上膜操作侧露白1公分 | 本色改性膜-1 | 九天覆膜-3 | 合格 | 让步接收 | 乙 | 桑永辉 | 1034 | 1.325 | / |  |  |  | 30512006 | 双面铝塑复合卷 | 0.2-8011 | 10 | MO002641 | MO002641-001 | FM001 | 覆膜模板 | 1034 | 2024-08-13 | 2024-08-13 | 3 | 2024-08-23 05:42:30 | 2024-08-23 05:51:43 | 江苏九天光电科技有限公司 | 290086 | 桑永辉 |  |  | 0.1 | 0 | 610 | 1 | D23206-13-5 |  | 1 | S色差(两侧偶有氧化斑5出膜宽 2550米处传动侧露白1公分 来膜卷芯收卷不齐导致6050米后上膜操作侧露白1公分) | 是 | 是 | 9 | 1
覆膜 | JG12240706991 | JG122407069913 | 0.165 | 760 | 4520 | 2834 | 整卷传动侧23-30公分内有2条约1公分宽黄条印，尾部300米内操作侧有水印黄斑，来膜有轻微振纹 | 明绿改性膜-1 | 九天覆膜-9 | 合格 | 让步接收 | 乙 | 李其华 | 2613 | 1.0846 | / |  |  |  | 30312001 | 双面钢塑复合卷 | 0.165-SPCC | 10 | MO002847 | MO002847-001-03 | FM001 | 覆膜模板 | 7377 | 2024-08-20 | 2024-08-20 | 3 | 2024-08-23 03:27:23 | 2024-08-23 05:26:47 | 江苏九天光电科技有限公司 | 0 | 李其华 |  | 1 | 0.165 | 4520 | 760 | 1 | JG122407069913 |  | 1 | H黄条印(整卷传动侧23-30公分内有2条约1公分宽黄条印),S水锈斑(尾部300米内操作侧有水印黄斑),Z振纹(来膜有轻微振纹) | 是 | 是 | 158 | 1
覆膜 | JG12240706991 | JG122407069912 | 0.165 | 760 | 4150 | 2604 | 2500米后传动侧23公分处有轻微黄条印 | 明绿改性膜-1 | 九天覆膜-9 | 合格 | 让步接收 | 乙 | 李其华 | 2401 | 1.0845 | / | 30110014 | 铬钝化卷 | 0.1-SPCC | 30312001 | 双面钢塑复合卷 | 0.165-SPCC | 10 | MO002847 | MO002847-001-02 | FM001 | 覆膜模板 | 7377 | 2024-08-20 | 2024-08-20 | 3 | 2024-08-23 03:27:23 | 2024-08-23 05:26:47 | 江苏九天光电科技有限公司 | 0 | 李其华 |  | 1 | 0.165 | 4150 | 760 | 1 | JG122407069912 |  | 1 | H黄条印(2500米后传动侧23公分处有轻微黄条印) | 是 | 是 | 158 | 1
覆膜 | JG12240706991 | JG122407069911 | 0.165 | 760 | 4100 | 2564 | 610米传动侧16公分处1个0.18平方毫米孔洞 | 明绿改性膜-1 | 九天覆膜-9 | 合格 | 让步接收 | 乙 | 李其华 | 2364 | 1.0846 | / | 30110014 | 铬钝化卷 | 0.1-SPCC | 30312001 | 双面钢塑复合卷 | 0.165-SPCC | 10 | MO002847 | MO002847-001-01 | FM001 | 覆膜模板 | 7377 | 2024-08-20 | 2024-08-20 | 3 | 2024-08-23 03:27:23 | 2024-08-23 05:26:47 | 江苏九天光电科技有限公司 | 0 | 李其华 |  | 1 | 0.165 | 4100 | 760 | 1 | JG122407069911 |  | 1 | K孔洞(610米传动侧16公分处1个0.18平方毫米孔洞) | 是 | 是 | 158 | 1
覆膜 | JG9124080069 | JG91240800692 | 0.25 | 610 | 4340 | 3374 | 3470米传动侧20公分处3公分大虫斑 | 明绿改性膜-2 | 九天覆膜-5 | 合格 | 让步接收 | 乙 | 冯忠平 | 3140 | 1.0745 | / |  |  |  | 30312017 | 双面钢塑复合卷 | 0.25-SPCC | 10 | MO002846 | MO002846-009-02 | FM001 | 覆膜模板 | 6263 | 2024-08-20 | 2024-08-20 | 3 | 2024-08-23 02:49:31 | 2024-08-23 04:42:56 | 江苏九天光电科技有限公司 | 298956 | 何志宏 |  | 1 | 0.25 | 4340 | 610 | 1 | JG91240800692 |  | 1 | C虫斑(3470米传动侧20公分3公分大虫斑) | 是 | 是 | 169 | 9
覆膜 | JG9124080069 | JG91240800691 | 0.25 | 610 | 4340 | 3356 |  | 明绿改性膜-2 | 九天覆膜-5 | 合格 | 合格品 | 乙 | 冯忠平 | 3123 | 1.0746 | / | 30110011 | 铬钝化卷 | 0.15-SPCC | 30312017 | 双面钢塑复合卷 | 0.25-SPCC | 10 | MO002846 | MO002846-009-01 | FM001 | 覆膜模板 | 6263 | 2024-08-20 | 2024-08-20 | 3 | 2024-08-23 02:49:31 | 2024-08-23 04:42:56 | 江苏九天光电科技有限公司 | 298956 | 何志宏 |  | 1 | 0.25 | 4340 | 610 | 1 | JG91240800691 |  | 1 |  | 是 | 是 | 169 | 9
覆膜 | JG1124030557-21 | JG1124030557-21 | 0.165 | 760 | 4070 | 2568 | 尾部有缩芯折印，2989米处传动侧约17公分处1个3.5平方毫米孔洞 | 明绿改性膜-1 | 九天覆膜-9 | 合格 | 让步接收 | 乙 | 李其华 | 2387 | 1.0758 | / |  |  |  | 30312001 | 双面钢塑复合卷 | 0.165-SPCC | 10 | MO001868 | MO001868-006 | FM001 | 覆膜模板 | 2387 | 2024-07-21 | 2024-07-21 | 3 | 2024-08-23 03:18:01 | 2024-08-23 03:21:11 | 江苏九天光电科技有限公司 | 252548 | 李其华 |  |  | 0.1 | 0 | 760 | 1 | JG1124030557-21 |  | 1 | 缩芯折印(尾部有缩芯折印),K孔洞(2989米处传动侧约17公分处1个3.5平方毫米孔洞) | 是 | 是 | 3 | 6
覆膜 | JG1224040238-211 | JG1224040238-211 | 0.165 | 710 | 3610 | 2140 | 卷芯150米内操边来料撞伤宽1公分；120-300米内传动侧13-50公分内有5个0.27-1.4平方毫米k孔洞，2730米传动侧19公分处1个0.18平方毫米孔洞 |  | 九天覆膜-9 | 合格 | 让步接收 | 乙 | 李其华 | 1977 | 1.0824 | / |  |  |  | 30312001 | 双面钢塑复合卷 | 0.165-SPCC | 10 | MO001331 | MO001331-016 | FM001 | 覆膜模板 | 1977 | 2024-07-07 | 2024-07-07 | 2 | 2024-08-23 01:32:17 | 2024-08-23 02:16:18 | 江苏九天光电科技有限公司 | 226141 | 李其华 |  |  | 0.1 | 0 | 710 | 1 | JG1224040238-211 |  | 1 | K孔洞(卷芯150米内操边来料撞伤宽1公分；120-300米内传动侧13-50公分内有5个孔洞，大小0.27-1.4平方毫米，2730米传动侧19公分处1个0.18平方毫米孔洞) | 是 | 是 | 44 | 16
覆膜 | GS2407063-13-3 | L2YJF1240822-01 | 0.3 | 502 | 390 | 160 | 板面间断性有黄斑，390米处板面多处无规律黄斑。黄斑多剪下（390米已作废带） | 本色改性膜-1 | 九天覆膜-3 | 合格 | 合格品 | 乙 | 李忠 | 109 | 1.4679 | / | 11020031 | 铝卷 | 0.2*502-8011 | 30512007 | 双面铝塑复合卷 | 0.3-8011 | 10 | MO002665 | MO002665-025-01 | FM001 | 覆膜模板 | 589 | 2024-08-14 | 2024-08-14 | 3 | 2024-08-23 01:43:42 | 2024-08-23 01:55:20 | 江苏九天光电科技有限公司 | 293511 | 李忠 |  | 1 | 0.3 | 390 | 502 | 1 | L2YJF1240822-01 |  | 1 | H黄斑(板面间断性有黄斑，390米处板面多处无规律黄斑。黄斑多剪下) | 是 | 是 | 36 | 25
覆膜 | JG122407036911 | JG1224070369113 | 0.19 | 710 | 3500 | 2124 |  | 明绿改性膜-1 | 九天覆膜-9 | 合格 | 合格品 | 乙 | 李其华 | 1925 | 1.1034 | / | 30110014 | 铬钝化卷 | 0.1-SPCC | 30312002 | 双面钢塑复合卷 | 0.19-SPCC | 10 | MO002718 | MO002718-004-03 | FM001 | 覆膜模板 | 6289 | 2024-08-15 | 2024-08-15 | 3 | 2024-08-23 00:30:25 | 2024-08-23 01:29:52 | 江苏九天光电科技有限公司 | 294326 | 李其华 |  | 1 | 0.19 | 3500 | 710 | 1 | JG1224070369113 |  | 1 |  | 是 | 是 | 78 | 4
覆膜 | JG122407036911 | JG1224070369112 | 0.19 | 710 | 3500 | 2122 |  | 明绿改性膜-1 | 九天覆膜-9 | 合格 | 合格品 | 乙 | 李其华 | 1924 | 1.1029 | / | 30110014 | 铬钝化卷 | 0.1-SPCC | 30312002 | 双面钢塑复合卷 | 0.19-SPCC | 10 | MO002718 | MO002718-004-02 | FM001 | 覆膜模板 | 6289 | 2024-08-15 | 2024-08-15 | 3 | 2024-08-23 00:30:25 | 2024-08-23 01:29:52 | 江苏九天光电科技有限公司 | 294326 | 李其华 |  | 1 | 0.19 | 3500 | 710 | 1 | JG1224070369112 |  | 1 |  | 是 | 是 | 78 | 4
覆膜 | JG122407036911 | JG1224070369111 | 0.165 | 710 | 4580 | 2692 | 1345米处传动侧约12公分处1个4平方毫米孔洞，孔洞周边有顶伤 | 明绿改性膜-1 | 九天覆膜-9 | 合格 | 让步接收 | 乙 | 李其华 | 2440 | 1.1033 | / |  |  |  | 30312001 | 双面钢塑复合卷 | 0.165-SPCC | 10 | MO002718 | MO002718-004-01 | FM001 | 覆膜模板 | 6289 | 2024-08-15 | 2024-08-15 | 3 | 2024-08-23 00:30:25 | 2024-08-23 01:29:52 | 江苏九天光电科技有限公司 | 294323 | 李其华 |  | 1 | 0.165 | 4580 | 710 | 1 | JG1224070369111 |  | 1 | K孔洞(1345米处传动侧约12公分处1个4平方毫米孔洞，孔洞周边有顶伤) | 是 | 是 | 78 | 4
覆膜 | JG12240705692 | JG12240705692 | 0.25 | 610 | 4370 | 3278 |  |  | 九天覆膜-8 | 合格 | 合格品 | 乙 | 冯忠平 | 3035 | 1.0801 | / | 30110011 | 铬钝化卷 | 0.15-SPCC | 30312017 | 双面钢塑复合卷 | 0.25-SPCC | 10 | MO002805 | MO002805-011 | FM001 | 覆膜模板 | 3035 | 2024-08-18 | 2024-08-18 | 3 | 2024-08-22 23:22:20 | 2024-08-23 01:04:27 | 江苏九天光电科技有限公司 | 296791 | 何志宏 |  |  | 0.15 | 4400 | 610 | 1 | JG12240705692 |  | 1 |  | 是 | 是 | 102 | 11
覆膜 | JG122408000521 | JG1224080005212 | 0.19 | 710 | 3320 | 1968 | 1942米处上膜传动侧25公分内和操作侧约20公分处有粘膜起筋，1910-1950米内操作侧约25公分处连续有7个1.15-1.5平方毫米孔洞 | 明绿改性膜-1 | 九天覆膜-9 | 合格 | 让步接收 | 乙 | 李其华 | 1766 | 1.1144 | / |  |  |  | 30312002 | 双面钢塑复合卷 | 0.19-SPCC | 10 | MO002784 | MO002784-009-02 | FM001 | 覆膜模板 | 3613 | 2024-08-17 | 2024-08-17 | 3 | 2024-08-22 22:26:58 | 2024-08-22 23:16:57 | 江苏九天光电科技有限公司 | 0 | 李其华 |  | 1 | 0.19 | 3320 | 710 | 1 | JG1224080005212 |  | 1 | Q起筋(1942米处上膜传动侧25公分内和操作侧约20公分处有粘膜起筋),K孔洞(1910-1950米内操作侧约25公分处连续有7个1.15-1.5平方毫米孔洞) | 是 | 是 | 75 | 9
覆膜 | JG122408000521 | JG1224080005211 | 0.19 | 710 | 3460 | 2058 |  | 明绿改性膜-1 | 九天覆膜-9 | 合格 | 合格品 | 乙 | 李其华 | 1847 | 1.1142 | / | 30110014 | 铬钝化卷 | 0.1-SPCC | 30312002 | 双面钢塑复合卷 | 0.19-SPCC | 10 | MO002784 | MO002784-009-01 | FM001 | 覆膜模板 | 3613 | 2024-08-17 | 2024-08-17 | 3 | 2024-08-22 22:26:58 | 2024-08-22 23:16:57 | 江苏九天光电科技有限公司 | 0 | 李其华 |  | 1 | 0.19 | 3460 | 710 | 1 | JG1224080005211 |  | 1 |  | 是 | 是 | 75 | 9
覆膜 | JG122407038511 | JG1224070385113 | 0.19 | 710 | 3320 | 1986 |  | 明绿改性膜-1 | 九天覆膜-9 | 合格 | 合格品 | 甲 | 张文兵 | 1780 | 1.1157 | / | 30110014 | 铬钝化卷 | 0.1-SPCC | 30312002 | 双面钢塑复合卷 | 0.19-SPCC | 10 | MO002784 | MO002784-006-03 | FM001 | 覆膜模板 | 5289 | 2024-08-17 | 2024-08-17 | 3 | 2024-08-22 18:38:46 | 2024-08-22 21:52:50 | 江苏九天光电科技有限公司 | 0 | 张文兵 |  | 1 | 0.19 | 3320 | 710 | 1 | JG1224070385113 |  | 1 |  | 是 | 是 | 258 | 6
覆膜 | JG122407038511 | JG1224070385112 | 0.19 | 710 | 3400 | 2050 |  | 明绿改性膜-1 | 九天覆膜-9 | 合格 | 合格品 | 甲 | 张文兵 | 1838 | 1.1153 | / | 30110014 | 铬钝化卷 | 0.1-SPCC | 30312002 | 双面钢塑复合卷 | 0.19-SPCC | 10 | MO002784 | MO002784-006-02 | FM001 | 覆膜模板 | 5289 | 2024-08-17 | 2024-08-17 | 3 | 2024-08-22 18:38:46 | 2024-08-22 21:52:50 | 江苏九天光电科技有限公司 | 0 | 张文兵 |  | 1 | 0.19 | 3400 | 710 | 1 | JG1224070385112 |  | 1 |  | 是 | 是 | 258 | 6
覆膜 | JG122407038511 | JG1224070385111 | 0.19 | 710 | 3100 | 1864 |  | 明绿改性膜-1 | 九天覆膜-9 | 合格 | 合格品 | 甲 | 张文兵 | 1671 | 1.1155 | / | 30110014 | 铬钝化卷 | 0.1-SPCC | 30312002 | 双面钢塑复合卷 | 0.19-SPCC | 10 | MO002784 | MO002784-006-01 | FM001 | 覆膜模板 | 5289 | 2024-08-17 | 2024-08-17 | 3 | 2024-08-22 18:38:46 | 2024-08-22 21:52:50 | 江苏九天光电科技有限公司 | 0 | 张文兵 |  | 1 | 0.19 | 3100 | 710 | 1 | JG1224070385111 |  | 1 |  | 是 | 是 | 258 | 6
覆膜 | JG12240705102 | JG122407051022 | 0.25 | 610 | 2100 | 1600 |  | 明绿改性膜-2 | 九天覆膜-8 | 合格 | 合格品 | 乙 | 冯忠平 | 1492 | 1.0724 | / | 30110011 | 铬钝化卷 | 0.15-SPCC | 30312017 | 双面钢塑复合卷 | 0.25-SPCC | 10 | MO002893 | MO002893-003-02 | FM001 | 覆膜模板 | 3129 | 2024-08-21 | 2024-08-21 | 3 | 2024-08-22 21:10:46 | 2024-08-22 21:43:41 | 江苏九天光电科技有限公司 | 0 | 徐新圣 |  | 1 | 0.25 | 2100 | 610 | 1 | JG122407051022 |  | 1 |  | 是 | 是 | 49 | 3
覆膜 | JG12240705102 | JG122407051021 | 0.25 | 610 | 2300 | 1756 | 1995米操作侧4公分虫斑凹印，2120操作侧边部虫斑 | 明绿改性膜-2 | 九天覆膜-8 | 合格 | 让步接收 | 乙 | 冯忠平 | 1637 | 1.0727 | / |  |  |  | 30312017 | 双面钢塑复合卷 | 0.25-SPCC | 10 | MO002893 | MO002893-003-01 | FM001 | 覆膜模板 | 3129 | 2024-08-21 | 2024-08-21 | 3 | 2024-08-22 21:10:46 | 2024-08-22 21:43:41 | 江苏九天光电科技有限公司 | 0 | 徐新圣 |  | 1 | 0.25 | 2300 | 610 | 1 | JG122407051021 |  | 1 | C虫斑(1995米操作侧4公分虫斑凹印，，2120操作侧边部虫斑) | 是 | 是 | 49 | 3
覆膜 | D23220-27-6 | L2JJF1240822-02 | 0.2 | 610 | 5950 | 1350 | 轻收卷不齐，夹纸内200米机器故障，板面起筋打皱，米数已清零 | 本色改性膜-1 | 九天覆膜-3 | 合格 | 合格品 | 甲 | 成防萍 | 1022 | 1.3209 | / | 11020006 | 铝卷 | 0.1*610-8011 | 30512006 | 双面铝塑复合卷 | 0.2-8011 | 10 | MO002641 | MO002641-004 | FM001 | 覆膜模板 | 1022 | 2024-08-13 | 2024-08-13 | 3 | 2024-08-22 20:15:48 | 2024-08-22 20:17:41 | 江苏九天光电科技有限公司 | 290089 | 成防萍 |  |  | 0.1 | 0 | 610 | 1 | D23220-27-6 |  | 1 | 轻收卷不齐，夹纸内200米机器故障，板面起筋打皱，米数已清零 | 是 | 是 | 2 | 4
覆膜 | JG9124080079 | JG91240800792 | 0.25 | 610 | 4260 | 3344 |  | 明绿改性膜-2 | 九天覆膜-5 | 合格 | 合格品 | 甲 | 徐新圣 | 3114 | 1.0739 | / | 30110011 | 铬钝化卷 | 0.15-SPCC | 30312017 | 双面钢塑复合卷 | 0.25-SPCC | 10 | MO002870 | MO002870-010-02 | FM001 | 覆膜模板 | 6217 | 2024-08-20 | 2024-08-20 | 3 | 2024-08-22 18:36:24 | 2024-08-22 20:15:41 | 江苏九天光电科技有限公司 | 0 | 徐新圣 |  | 1 | 0.25 | 4260 | 610 | 1 | JG91240800792 |  | 1 |  | 是 | 是 | 148 | 10
覆膜 | JG9124080079 | JG91240800791 | 0.25 | 610 | 4260 | 3332 |  | 明绿改性膜-2 | 九天覆膜-5 | 合格 | 合格品 | 甲 | 徐新圣 | 3103 | 1.0738 | / | 30110011 | 铬钝化卷 | 0.15-SPCC | 30312017 | 双面钢塑复合卷 | 0.25-SPCC | 10 | MO002870 | MO002870-010-01 | FM001 | 覆膜模板 | 6217 | 2024-08-20 | 2024-08-20 | 3 | 2024-08-22 18:36:24 | 2024-08-22 20:15:41 | 江苏九天光电科技有限公司 | 0 | 徐新圣 |  | 1 | 0.25 | 4260 | 610 | 1 | JG91240800791 |  | 1 |  | 是 | 是 | 148 | 10
覆膜 | JG12240704971 | JG12240704971 | 0.25 | 610 | 2260 | 1715 | L亮斑(2250米内操作侧20公分处亮斑约7mm) | 明绿改性膜-2 | 九天覆膜-5 | 合格 | 让步接收 | 甲 | 徐新圣 | 1684 | 1.0184 | / | 30110011 | 铬钝化卷 | 0.15-SPCC | 30312017 | 双面钢塑复合卷 | 0.25-SPCC | 10 | MO002934 | MO002934-003 | FM001 | 覆膜模板 | 1684 | 2024-08-22 | 2024-08-22 | 3 | 2024-08-22 18:31:36 | 2024-08-22 18:34:18 | 江苏九天光电科技有限公司 | 303318 | 徐新圣 |  |  | 0.15 | 0 | 610 | 1 | JG12240704971 |  | 1 | L亮斑(2250米内操作侧20公分处亮斑约7mm) | 是 | 是 | 3 | 3
覆膜 | JG12240704881 | JG12240704881 | 0.25 | 610 | 2380 | 1785 | X线条印(下板面线条印重),Z振纹(传边轻振纹),Z撞伤(传边撞伤印约2公分) |  | 九天覆膜-5 | 合格 | 让步接收 | 甲 | 徐新圣 | 1666 | 1.0714 | / | 30110011 | 铬钝化卷 | 0.15-SPCC | 30312017 | 双面钢塑复合卷 | 0.25-SPCC | 10 | MO002934 | MO002934-002 | FM001 | 覆膜模板 | 1666 | 2024-08-22 | 2024-08-22 | 3 | 2024-08-22 18:26:36 | 2024-08-22 18:30:17 | 江苏九天光电科技有限公司 | 303305 | 徐新圣 |  |  | 0.15 | 2400 | 610 | 1 | JG12240704881 |  | 1 | X线条印(下板面线条印重),Z振纹(传边轻振纹),Z撞伤(传边撞伤印约2公分) | 是 | 是 | 4 | 2
覆膜 | JG12240704981 | JG12240704981 | 0.25 | 610 | 2370 | 1818 | Z振纹(传边轻微振纹),X线条印(下板面线条印重) | 明绿改性膜-2 | 九天覆膜-5 | 合格 | 让步接收 | 甲 | 徐新圣 | 1710 | 1.0632 | / | 30110011 | 铬钝化卷 | 0.15-SPCC | 30312017 | 双面钢塑复合卷 | 0.25-SPCC | 10 | MO002934 | MO002934-001 | FM001 | 覆膜模板 | 1710 | 2024-08-22 | 2024-08-22 | 3 | 2024-08-22 18:20:17 | 2024-08-22 18:24:21 | 江苏九天光电科技有限公司 | 303304 | 徐新圣 |  |  | 0.15 | 2400 | 610 | 1 | JG12240704981 |  | 1 | Z振纹(传边轻微振纹),X线条印(下板面线条印重) | 是 | 是 | 4 | 1
覆膜 | JG1224070716111 | JG12240707161113 | 0.19 | 710 | 3200 | 1924 |  | 明绿改性膜-1 | 九天覆膜-9 | 合格 | 合格品 | 甲 | 张文兵 | 1722 | 1.1173 | / | 30110014 | 铬钝化卷 | 0.1-SPCC | 30312002 | 双面钢塑复合卷 | 0.19-SPCC | 10 | MO002804 | MO002804-015-03 | FM001 | 覆膜模板 | 5043 | 2024-08-18 | 2024-08-18 | 3 | 2024-08-22 16:28:57 | 2024-08-22 18:09:29 | 江苏九天光电科技有限公司 | 0 | 张文兵 |  | 1 | 0.19 | 3200 | 710 | 1 | JG12240707161113 |  | 1 |  | 是 | 是 | 134 | 15
覆膜 | JG1224070716111 | JG12240707161112 | 0.19 | 710 | 3100 | 1860 |  | 明绿改性膜-1 | 九天覆膜-9 | 合格 | 合格品 | 甲 | 张文兵 | 1665 | 1.1171 | / | 30110014 | 铬钝化卷 | 0.1-SPCC | 30312002 | 双面钢塑复合卷 | 0.19-SPCC | 10 | MO002804 | MO002804-015-02 | FM001 | 覆膜模板 | 5043 | 2024-08-18 | 2024-08-18 | 3 | 2024-08-22 16:28:57 | 2024-08-22 18:09:29 | 江苏九天光电科技有限公司 | 0 | 张文兵 |  | 1 | 0.19 | 3100 | 710 | 1 | JG12240707161112 |  | 1 |  | 是 | 是 | 134 | 15
覆膜 | JG1224070716111 | JG12240707161111 | 0.19 | 710 | 3080 | 1850 |  | 明绿改性膜-1 | 九天覆膜-9 | 合格 | 合格品 | 甲 | 张文兵 | 1656 | 1.1171 | / | 30110014 | 铬钝化卷 | 0.1-SPCC | 30312002 | 双面钢塑复合卷 | 0.19-SPCC | 10 | MO002804 | MO002804-015-01 | FM001 | 覆膜模板 | 5043 | 2024-08-18 | 2024-08-18 | 3 | 2024-08-22 16:28:57 | 2024-08-22 18:09:29 | 江苏九天光电科技有限公司 | 0 | 张文兵 |  | 1 | 0.19 | 3080 | 710 | 1 | JG12240707161111 |  | 1 |  | 是 | 是 | 134 | 15
覆膜 | JG9124080025 | JG91240800252 | 0.25 | 610 | 4240 | 3302 |  | 明绿改性膜-2 | 九天覆膜-5 | 合格 | 合格品 | 甲 | 徐新圣 | 3092 | 1.0679 | / | 30110011 | 铬钝化卷 | 0.15-SPCC | 30312017 | 双面钢塑复合卷 | 0.25-SPCC | 10 | MO002846 | MO002846-004-02 | FM001 | 覆膜模板 | 6251 | 2024-08-20 | 2024-08-20 | 3 | 2024-08-22 17:12:42 | 2024-08-22 17:20:26 | 江苏九天光电科技有限公司 | 298952 | 徐新圣 |  | 1 | 0.25 | 4240 | 610 | 1 | JG91240800252 |  | 1 |  | 是 | 是 | 12 | 4
覆膜 | JG9124080025 | JG91240800251 | 0.25 | 610 | 4350 | 3374 |  | 明绿改性膜-2 | 九天覆膜-5 | 合格 | 合格品 | 甲 | 徐新圣 | 3159 | 1.0681 | / | 30110011 | 铬钝化卷 | 0.15-SPCC | 30312017 | 双面钢塑复合卷 | 0.25-SPCC | 10 | MO002846 | MO002846-004-01 | FM001 | 覆膜模板 | 6251 | 2024-08-20 | 2024-08-20 | 3 | 2024-08-22 17:12:42 | 2024-08-22 17:20:26 | 江苏九天光电科技有限公司 | 298952 | 徐新圣 |  | 1 | 0.25 | 4350 | 610 | 1 | JG91240800251 |  | 1 |  | 是 | 是 | 12 | 4
覆膜 | JG1224080040 | JG12240800403 | 0.19 | 710 | 3320 | 2002 | 缩芯折印(来料尾部缩芯折印) | 明绿改性膜-1 | 九天覆膜-9 | 合格 | 让步接收 | 甲 | 张文兵 | 1798 | 1.1135 | / | 30110014 | 铬钝化卷 | 0.1-SPCC | 30312002 | 双面钢塑复合卷 | 0.19-SPCC | 10 | MO002892 | MO002892-013-03 | FM001 | 覆膜模板 | 5429 | 2024-08-21 | 2024-08-21 | 3 | 2024-08-22 15:13:44 | 2024-08-22 16:06:10 | 江苏九天光电科技有限公司 | 0 | 张文兵 |  | 1 | 0.19 | 3320 | 710 | 1 | JG12240800403 |  | 1 | 缩芯折印(来料尾部缩芯折印) | 是 | 是 | 70 | 13
覆膜 | JG1224080040 | JG12240800402 | 0.19 | 710 | 3360 | 2024 |  | 明绿改性膜-1 | 九天覆膜-9 | 合格 | 合格品 | 甲 | 张文兵 | 1818 | 1.1133 | / | 30110014 | 铬钝化卷 | 0.1-SPCC | 30312002 | 双面钢塑复合卷 | 0.19-SPCC | 10 | MO002892 | MO002892-013-02 | FM001 | 覆膜模板 | 5429 | 2024-08-21 | 2024-08-21 | 3 | 2024-08-22 15:13:44 | 2024-08-22 16:06:10 | 江苏九天光电科技有限公司 | 0 | 张文兵 |  | 1 | 0.19 | 3360 | 710 | 1 | JG12240800402 |  | 1 |  | 是 | 是 | 70 | 13
覆膜 | JG1224080040 | JG12240800401 | 0.19 | 710 | 3350 | 2018 |  | 明绿改性膜-1 | 九天覆膜-9 | 合格 | 合格品 | 甲 | 张文兵 | 1813 | 1.1131 | / | 30110014 | 铬钝化卷 | 0.1-SPCC | 30312002 | 双面钢塑复合卷 | 0.19-SPCC | 10 | MO002892 | MO002892-013-01 | FM001 | 覆膜模板 | 5429 | 2024-08-21 | 2024-08-21 | 3 | 2024-08-22 15:13:44 | 2024-08-22 16:06:10 | 江苏九天光电科技有限公司 | 0 | 张文兵 |  | 1 | 0.19 | 3350 | 710 | 1 | JG12240800401 |  | 1 |  | 是 | 是 | 70 | 13
覆膜 | JG1224070584 | JG12240705841 | 0.25 | 610 | 2350 | 1772 | 缩芯折印(尾缩芯折印) |  | 九天覆膜-5 | 合格 | 让步接收 | 甲 | 徐新圣 | 1647 | 1.0759 | / | 30110011 | 铬钝化卷 | 0.15-SPCC | 30312017 | 双面钢塑复合卷 | 0.25-SPCC | 10 | MO002826 | MO002826-010-01 | FM001 | 覆膜模板 | 4949 | 2024-08-19 | 2024-08-19 | 3 | 2024-08-21 19:50:34 | 2024-08-22 15:38:51 | 江苏九天光电科技有限公司 | 0 | 徐新圣 |  | 1 | 0.25 | 2360 | 610 | 1 | JG12240705841 |  | 1 | 缩芯折印(尾缩芯折印) | 是 | 是 | 524 | 10
覆膜 | JG1224080036 | JG12240800363 | 0.19 | 710 | 3310 | 1992 | Z折印(尾部传动侧粘钢折印 缩芯印) | 明绿改性膜-1 | 九天覆膜-9 | 合格 | 让步接收 | 乙 | 李其华 | 1783 | 1.1172 | / | 30110014 | 铬钝化卷 | 0.1-SPCC | 30312002 | 双面钢塑复合卷 | 0.19-SPCC | 10 | MO002892 | MO002892-014-03 | FM001 | 覆膜模板 | 5487 | 2024-08-21 | 2024-08-21 | 3 | 2024-08-22 15:06:32 | 2024-08-22 15:08:13 | 江苏九天光电科技有限公司 | 0 | 李其华 |  | 1 | 0.19 | 3310 | 710 | 1 | JG12240800363 |  | 1 | Z折印(尾部传动侧粘钢折印 缩芯印) | 是 | 是 | 2 | 14
覆膜 | JG1224080036 | JG12240800362 | 0.19 | 710 | 3370 | 2036 |  | 明绿改性膜-1 | 九天覆膜-9 | 合格 | 合格品 | 乙 | 李其华 | 1822 | 1.1175 | / | 30110014 | 铬钝化卷 | 0.1-SPCC | 30312002 | 双面钢塑复合卷 | 0.19-SPCC | 10 | MO002892 | MO002892-014-02 | FM001 | 覆膜模板 | 5487 | 2024-08-21 | 2024-08-21 | 3 | 2024-08-22 15:06:32 | 2024-08-22 15:08:13 | 江苏九天光电科技有限公司 | 0 | 李其华 |  | 1 | 0.19 | 3370 | 710 | 1 | JG12240800362 |  | 1 |  | 是 | 是 | 2 | 14
覆膜 | JG1224080036 | JG12240800361 | 0.19 | 710 | 3470 | 2102 |  | 明绿改性膜-1 | 九天覆膜-9 | 合格 | 合格品 | 乙 | 李其华 | 1882 | 1.1169 | / | 30110014 | 铬钝化卷 | 0.1-SPCC | 30312002 | 双面钢塑复合卷 | 0.19-SPCC | 10 | MO002892 | MO002892-014-01 | FM001 | 覆膜模板 | 5487 | 2024-08-21 | 2024-08-21 | 3 | 2024-08-22 15:06:32 | 2024-08-22 15:08:13 | 江苏九天光电科技有限公司 | 0 | 李其华 |  | 1 | 0.19 | 3470 | 710 | 1 | JG12240800361 |  | 1 |  | 是 | 是 | 2 | 14
覆膜 | JG1224080035 | JG12240800353 | 0.19 | 710 | 3250 | 1972 | D顶伤印(2780米中间位置来料轻微顶伤凹印) | 明绿改性膜-1 | 九天覆膜-9 | 合格 | 让步接收 | 甲 | 张文兵 | 1777 | 1.1097 | / | 30110014 | 铬钝化卷 | 0.1-SPCC | 30312002 | 双面钢塑复合卷 | 0.19-SPCC | 10 | MO002784 | MO002784-004-03 | FM001 | 覆膜模板 | 5487 | 2024-08-17 | 2024-08-17 | 3 | 2024-08-22 13:55:52 | 2024-08-22 14:05:29 | 江苏九天光电科技有限公司 | 0 | 张文兵 |  | 1 | 0.19 | 3250 | 710 | 1 | JG12240800353 |  | 1 | D顶伤印(2780米中间位置来料轻微顶伤凹印) | 是 | 是 | 13 | 4
覆膜 | JG1224080035 | JG12240800352 | 0.19 | 710 | 3400 | 2058 |  | 明绿改性膜-1 | 九天覆膜-9 | 合格 | 合格品 | 甲 | 张文兵 | 1855 | 1.1094 | / | 30110014 | 铬钝化卷 | 0.1-SPCC | 30312002 | 双面钢塑复合卷 | 0.19-SPCC | 10 | MO002784 | MO002784-004-02 | FM001 | 覆膜模板 | 5487 | 2024-08-17 | 2024-08-17 | 3 | 2024-08-22 13:55:52 | 2024-08-22 14:05:29 | 江苏九天光电科技有限公司 | 0 | 张文兵 |  | 1 | 0.19 | 3400 | 710 | 1 | JG12240800352 |  | 1 |  | 是 | 是 | 13 | 4
覆膜 | JG1224080035 | JG12240800351 | 0.19 | 710 | 3400 | 2058 |  | 明绿改性膜-1 | 九天覆膜-9 | 合格 | 合格品 | 甲 | 张文兵 | 1855 | 1.1094 | / | 30110014 | 铬钝化卷 | 0.1-SPCC | 30312002 | 双面钢塑复合卷 | 0.19-SPCC | 10 | MO002784 | MO002784-004-01 | FM001 | 覆膜模板 | 5487 | 2024-08-17 | 2024-08-17 | 3 | 2024-08-22 13:55:52 | 2024-08-22 14:05:29 | 江苏九天光电科技有限公司 | 0 | 张文兵 |  | 1 | 0.19 | 3400 | 710 | 1 | JG12240800351 |  | 1 |  | 是 | 是 | 13 | 4
覆膜 | JG12240706311 | JG12240706311 | 0.25 | 610 | 3100 | 2306 | C虫斑(1530米操作侧约4公分处虫斑约2公分。) | 明绿改性膜-2 | 九天覆膜-5 | 合格 | 让步接收 | 甲 | 徐新圣 | 2143 | 1.0761 | / | 30110011 | 铬钝化卷 | 0.15-SPCC | 30312017 | 双面钢塑复合卷 | 0.25-SPCC | 10 | MO002783 | MO002783-004 | FM001 | 覆膜模板 | 2143 | 2024-08-17 | 2024-08-17 | 3 | 2024-08-22 10:30:04 | 2024-08-22 12:10:21 | 江苏九天光电科技有限公司 | 295602 | 徐新圣 |  |  | 0.15 | 0 | 610 | 1 | JG12240706311 |  | 1 | C虫斑(1530米操作侧约4公分处虫斑约2公分。) | 是 | 是 | 100 | 4
覆膜 | JG122407040712 | JG1224070407123 | 0.19 | 710 | 3380 | 2014 | L肋浪(传动侧浪边),L肋浪() | 明绿改性膜-1 | 九天覆膜-9 | 合格 | 让步接收 | 甲 | 张文兵 | 1807 | 1.1146 | / | 30110014 | 铬钝化卷 | 0.1-SPCC | 30312002 | 双面钢塑复合卷 | 0.19-SPCC | 10 | MO002847 | MO002847-005-03 | FM001 | 覆膜模板 | 5361 | 2024-08-20 | 2024-08-20 | 3 | 2024-08-22 10:08:47 | 2024-08-22 11:53:10 | 江苏九天光电科技有限公司 | 0 | 张文兵 |  | 1 | 0.19 | 3380 | 710 | 1 | JG1224070407123 |  | 1 | L肋浪(传动侧浪边),L肋浪() | 是 | 是 | 140 | 5
覆膜 | JG122407040712 | JG1224070407122 | 0.19 | 710 | 3200 | 1900 | L肋浪(传动侧浪边) | 明绿改性膜-1 | 九天覆膜-9 | 合格 | 让步接收 | 甲 | 张文兵 | 1704 | 1.115 | / | 30110014 | 铬钝化卷 | 0.1-SPCC | 30312002 | 双面钢塑复合卷 | 0.19-SPCC | 10 | MO002847 | MO002847-005-02 | FM001 | 覆膜模板 | 5361 | 2024-08-20 | 2024-08-20 | 3 | 2024-08-22 10:08:47 | 2024-08-22 11:53:10 | 江苏九天光电科技有限公司 | 0 | 张文兵 |  | 1 | 0.19 | 3200 | 710 | 1 | JG1224070407122 |  | 1 | L肋浪(传动侧浪边) | 是 | 是 | 140 | 5
覆膜 | JG122407040712 | JG1224070407121 | 0.19 | 710 | 3450 | 2062 |  | 明绿改性膜-1 | 九天覆膜-9 | 合格 | 合格品 | 甲 | 张文兵 | 1850 | 1.1146 | / | 30110014 | 铬钝化卷 | 0.1-SPCC | 30312002 | 双面钢塑复合卷 | 0.19-SPCC | 10 | MO002847 | MO002847-005-01 | FM001 | 覆膜模板 | 5361 | 2024-08-20 | 2024-08-20 | 3 | 2024-08-22 10:08:47 | 2024-08-22 11:53:10 | 江苏九天光电科技有限公司 | 0 | 张文兵 |  | 1 | 0.19 | 3450 | 710 | 1 | JG1224070407121 |  | 1 |  | 是 | 是 | 140 | 5
覆膜 | JG12240705621 | JG122407056213 | 0.19 | 710 | 3240 | 1974 | M膜破(1330米上膜操作侧20公分处膜破 2公分宽 来膜大焦料导致) | 明绿改性膜-1 | 九天覆膜-9 | 合格 | 让步接收 | 甲 | 张文兵 | 1772 | 1.114 | / |  |  |  | 30312002 | 双面钢塑复合卷 | 0.19-SPCC | 10 | MO002871 | MO002871-008-03 | FM001 | 覆膜模板 | 5451 | 2024-08-20 | 2024-08-20 | 3 | 2024-08-22 07:32:25 | 2024-08-22 09:42:44 | 江苏九天光电科技有限公司 | 0 | 李其华 |  | 1 | 0.19 | 3240 | 710 | 1 | JG122407056213 |  | 1 | M膜破(1330米上膜操作侧20公分处膜破 2公分宽 来膜大焦料导致) | 是 | 是 | 173 | 8
覆膜 | JG12240705621 | JG122407056212 | 0.19 | 710 | 3350 | 2036 |  | 明绿改性膜-1 | 九天覆膜-9 | 合格 | 合格品 | 甲 | 张文兵 | 1827 | 1.1144 | / | 30110014 | 铬钝化卷 | 0.1-SPCC | 30312002 | 双面钢塑复合卷 | 0.19-SPCC | 10 | MO002871 | MO002871-008-02 | FM001 | 覆膜模板 | 5451 | 2024-08-20 | 2024-08-20 | 3 | 2024-08-22 07:32:25 | 2024-08-22 09:42:44 | 江苏九天光电科技有限公司 | 0 | 李其华 |  | 1 | 0.19 | 3350 | 710 | 1 | JG122407056212 |  | 1 |  | 是 | 是 | 173 | 8
覆膜 | JG12240705621 | JG122407056211 | 0.19 | 710 | 3400 | 2064 |  | 明绿改性膜-1 | 九天覆膜-9 | 合格 | 合格品 | 乙 | 李其华 | 1852 | 1.1145 | / | 30110014 | 铬钝化卷 | 0.1-SPCC | 30312002 | 双面钢塑复合卷 | 0.19-SPCC | 10 | MO002871 | MO002871-008-01 | FM001 | 覆膜模板 | 5451 | 2024-08-20 | 2024-08-20 | 3 | 2024-08-22 07:32:25 | 2024-08-22 09:42:44 | 江苏九天光电科技有限公司 | 0 | 李其华 |  | 1 | 0.19 | 3400 | 710 | 1 | JG122407056211 |  | 1 |  | 是 | 是 | 173 | 8
覆膜 | JG9124080053 | JG91240800533 | 0.25 | 610 | 2350 | 1816 | L亮点(传动侧约2公分处亮斑点) | 明绿改性膜-2 | 九天覆膜-5 | 合格 | 让步接收 | 甲 | 徐新圣 | 1696 | 1.0708 | / | 30110011 | 铬钝化卷 | 0.15-SPCC | 30312017 | 双面钢塑复合卷 | 0.25-SPCC | 10 | MO002846 | MO002846-003-03 | FM001 | 覆膜模板 | 6303 | 2024-08-20 | 2024-08-20 | 3 | 2024-08-22 08:08:57 | 2024-08-22 09:16:39 | 江苏九天光电科技有限公司 | 298954 | 徐新圣 |  | 1 | 0.25 | 2350 | 610 | 1 | JG91240800533 |  | 1 | L亮点(传动侧约2公分处亮斑点) | 是 | 是 | 90 | 3
覆膜 | JG9124080053 | JG91240800532 | 0.25 | 610 | 3190 | 2462 |  | 明绿改性膜-2 | 九天覆膜-5 | 合格 | 合格品 | 乙 | 李忠 | 2299 | 1.0709 | / | 30110011 | 铬钝化卷 | 0.15-SPCC | 30312017 | 双面钢塑复合卷 | 0.25-SPCC | 10 | MO002846 | MO002846-003-02 | FM001 | 覆膜模板 | 6303 | 2024-08-20 | 2024-08-20 | 3 | 2024-08-22 08:08:57 | 2024-08-22 09:16:39 | 江苏九天光电科技有限公司 | 298954 | 徐新圣 |  | 1 | 0.25 | 3190 | 610 | 1 | JG91240800532 |  | 1 |  | 是 | 是 | 90 | 3
覆膜 | JG9124080053 | JG91240800531 | 0.25 | 610 | 3200 | 2472 |  | 明绿改性膜-2 | 九天覆膜-5 | 合格 | 合格品 | 乙 | 李忠 | 2308 | 1.0711 | / | 30110011 | 铬钝化卷 | 0.15-SPCC | 30312017 | 双面钢塑复合卷 | 0.25-SPCC | 10 | MO002846 | MO002846-003-01 | FM001 | 覆膜模板 | 6303 | 2024-08-20 | 2024-08-20 | 3 | 2024-08-22 08:08:57 | 2024-08-22 09:16:39 | 江苏九天光电科技有限公司 | 298954 | 徐新圣 |  | 1 | 0.25 | 3200 | 610 | 1 | JG91240800531 |  | 1 |  | 是 | 是 | 90 | 3