## sheet1
工序名称 | 批号 | 新卷号 | 出料厚度 | 出料宽度 | 出料长度 | 出料重量 | 备注 | 膜名称 | 机组名称 | 工序状态 | 检验结果 | 班组 | 参与人 | 来料重量 | 成材率 | 工序要求 | 来料编码 | 来料名称 | 来料规格 | 产品编码 | 产品名称 | 产品规格 | 排序 | 主计划号 | 子计划号 | 工序流程编码 | 工序流程名称 | 工单需求 | 计划开始时间 | 计划结束时间 | 工单状态 | 开始时间 | 产出时间 | 组织名称 | 卷号ID | 操作工人 | 报工人 | 检验 | 来料厚度 | 来料长度 | 来料宽度 | 是否分卷 | 原卷号 | 工单要求 | 是否成品 | 不良现象 | 是否入库 | 入库审核 | 生产工时 | 工单行号
纵剪 | SA124813505200 | JG1224080338 | 0.4 | 710 | 3260 | 7115 |  |  | 九天纵剪机 | 合格 | 合格品 | 乙 | 钱康,叶伟 | 7139 | 0.9966 | 按+2MM工艺生产，平分 | 11010007 | 原钢卷 | 0.4*1430-SPCC | 20100028 | 轧硬 | 0.4*710-SPCC | 10 | MO002907 | MO002907-006-04 | ZJ001 | 纵剪模板 | 28580 | 2024-08-22 | 2024-08-22 | 3 | 2024-08-23 06:05:32 | 2024-08-23 07:34:11 | 江苏九天光电科技有限公司 | 0 | 叶伟 |  | 1 | 0.4 | 3260 | 710 | 1 | JG1224080338 |  | 1 |  | 是 | 是 | 111 | 6
纵剪 | SA124813505200 | JG1224080337 | 0.4 | 710 | 3260 | 7125 |  |  | 九天纵剪机 | 合格 | 合格品 | 乙 | 钱康,叶伟 | 7149 | 0.9966 | 按+2MM工艺生产，平分 | 11010007 | 原钢卷 | 0.4*1430-SPCC | 20100028 | 轧硬 | 0.4*710-SPCC | 10 | MO002907 | MO002907-006-03 | ZJ001 | 纵剪模板 | 28580 | 2024-08-22 | 2024-08-22 | 3 | 2024-08-23 06:05:32 | 2024-08-23 07:34:11 | 江苏九天光电科技有限公司 | 0 | 叶伟 |  | 1 | 0.4 | 3260 | 710 | 1 | JG1224080337 |  | 1 |  | 是 | 是 | 111 | 6
纵剪 | SA124813505200 | JG1224080336 | 0.4 | 710 | 3260 | 7120 |  |  | 九天纵剪机 | 合格 | 合格品 | 乙 | 钱康,叶伟 | 7144 | 0.9966 | 按+2MM工艺生产，平分 | 11010007 | 原钢卷 | 0.4*1430-SPCC | 20100028 | 轧硬 | 0.4*710-SPCC | 10 | MO002907 | MO002907-006-02 | ZJ001 | 纵剪模板 | 28580 | 2024-08-22 | 2024-08-22 | 3 | 2024-08-23 06:05:32 | 2024-08-23 07:34:11 | 江苏九天光电科技有限公司 | 0 | 叶伟 |  | 1 | 0.4 | 3260 | 710 | 1 | JG1224080336 |  | 1 |  | 是 | 是 | 111 | 6
纵剪 | SA124813505200 | JG1224080335 | 0.4 | 710 | 3260 | 7125 |  |  | 九天纵剪机 | 合格 | 合格品 | 乙 | 钱康,叶伟 | 7149 | 0.9966 | 按+2MM工艺生产，平分 | 11010007 | 原钢卷 | 0.4*1430-SPCC | 20100028 | 轧硬 | 0.4*710-SPCC | 10 | MO002907 | MO002907-006-01 | ZJ001 | 纵剪模板 | 28580 | 2024-08-22 | 2024-08-22 | 3 | 2024-08-23 06:05:32 | 2024-08-23 07:34:11 | 江苏九天光电科技有限公司 | 0 | 叶伟 |  | 1 | 0.4 | 3260 | 710 | 1 | JG1224080335 |  | 1 |  | 是 | 是 | 111 | 6
纵剪 | SA124813506000 | JG1224080334 | 0.4 | 710 | 3250 | 7105 |  |  | 九天纵剪机 | 合格 | 合格品 | 乙 | 钱康,叶伟 | 7125 | 0.9972 | 按+2MM工艺生产，平分 | 11010007 | 原钢卷 | 0.4*1430-SPCC | 20100028 | 轧硬 | 0.4*710-SPCC | 10 | MO002907 | MO002907-014-04 | ZJ001 | 纵剪模板 | 28490 | 2024-08-22 | 2024-08-22 | 3 | 2024-08-23 04:50:32 | 2024-08-23 06:05:21 | 江苏九天光电科技有限公司 | 0 | 叶伟 |  | 1 | 0.4 | 3250 | 710 | 1 | JG1224080334 |  | 1 |  | 是 | 是 | 93 | 14
纵剪 | SA124813506000 | JG1224080333 | 0.4 | 710 | 3250 | 7120 |  |  | 九天纵剪机 | 合格 | 合格品 | 乙 | 钱康,叶伟 | 7140 | 0.9972 | 按+2MM工艺生产，平分 | 11010007 | 原钢卷 | 0.4*1430-SPCC | 20100028 | 轧硬 | 0.4*710-SPCC | 10 | MO002907 | MO002907-014-03 | ZJ001 | 纵剪模板 | 28490 | 2024-08-22 | 2024-08-22 | 3 | 2024-08-23 04:50:32 | 2024-08-23 06:05:21 | 江苏九天光电科技有限公司 | 0 | 叶伟 |  | 1 | 0.4 | 3250 | 710 | 1 | JG1224080333 |  | 1 |  | 是 | 是 | 93 | 14
纵剪 | SA124813506000 | JG1224080332 | 0.4 | 710 | 3250 | 7090 |  |  | 九天纵剪机 | 合格 | 合格品 | 乙 | 钱康,叶伟 | 7110 | 0.9972 | 按+2MM工艺生产，平分 | 11010007 | 原钢卷 | 0.4*1430-SPCC | 20100028 | 轧硬 | 0.4*710-SPCC | 10 | MO002907 | MO002907-014-02 | ZJ001 | 纵剪模板 | 28490 | 2024-08-22 | 2024-08-22 | 3 | 2024-08-23 04:50:32 | 2024-08-23 06:05:21 | 江苏九天光电科技有限公司 | 0 | 叶伟 |  | 1 | 0.4 | 3250 | 710 | 1 | JG1224080332 |  | 1 |  | 是 | 是 | 93 | 14
纵剪 | SA124813506000 | JG1224080331 | 0.4 | 710 | 3250 | 7095 |  |  | 九天纵剪机 | 合格 | 合格品 | 乙 | 钱康,叶伟 | 7115 | 0.9972 | 按+2MM工艺生产，平分 | 11010007 | 原钢卷 | 0.4*1430-SPCC | 20100028 | 轧硬 | 0.4*710-SPCC | 10 | MO002907 | MO002907-014-01 | ZJ001 | 纵剪模板 | 28490 | 2024-08-22 | 2024-08-22 | 3 | 2024-08-23 04:50:32 | 2024-08-23 06:05:20 | 江苏九天光电科技有限公司 | 0 | 叶伟 |  | 1 | 0.4 | 3250 | 710 | 1 | JG1224080331 |  | 1 |  | 是 | 是 | 93 | 14
纵剪 | SA124813505100 | JG1224080330 | 0.4 | 710 | 3250 | 7095 |  |  | 九天纵剪机 | 合格 | 合格品 | 乙 | 钱康,叶伟 | 7117 | 0.9969 | 按+2MM工艺生产，平分 | 11010007 | 原钢卷 | 0.4*1430-SPCC | 20100028 | 轧硬 | 0.4*710-SPCC | 10 | MO002907 | MO002907-005-04 | ZJ001 | 纵剪模板 | 28480 | 2024-08-22 | 2024-08-22 | 3 | 2024-08-23 03:14:23 | 2024-08-23 04:35:55 | 江苏九天光电科技有限公司 | 0 | 叶伟 |  | 1 | 0.4 | 3250 | 710 | 1 | JG1224080330 |  | 1 |  | 是 | 是 | 101 | 5
纵剪 | SA124813505100 | JG1224080329 | 0.4 | 710 | 3250 | 7100 |  |  | 九天纵剪机 | 合格 | 合格品 | 乙 | 钱康,叶伟 | 7123 | 0.9968 | 按+2MM工艺生产，平分 | 11010007 | 原钢卷 | 0.4*1430-SPCC | 20100028 | 轧硬 | 0.4*710-SPCC | 10 | MO002907 | MO002907-005-03 | ZJ001 | 纵剪模板 | 28480 | 2024-08-22 | 2024-08-22 | 3 | 2024-08-23 03:14:23 | 2024-08-23 04:35:55 | 江苏九天光电科技有限公司 | 0 | 叶伟 |  | 1 | 0.4 | 3250 | 710 | 1 | JG1224080329 |  | 1 |  | 是 | 是 | 101 | 5
纵剪 | SA124813505100 | JG1224080328 | 0.4 | 710 | 3250 | 7095 |  |  | 九天纵剪机 | 合格 | 合格品 | 乙 | 钱康,叶伟 | 7117 | 0.9969 | 按+2MM工艺生产，平分 | 11010007 | 原钢卷 | 0.4*1430-SPCC | 20100028 | 轧硬 | 0.4*710-SPCC | 10 | MO002907 | MO002907-005-02 | ZJ001 | 纵剪模板 | 28480 | 2024-08-22 | 2024-08-22 | 3 | 2024-08-23 03:14:23 | 2024-08-23 04:35:55 | 江苏九天光电科技有限公司 | 0 | 叶伟 |  | 1 | 0.4 | 3250 | 710 | 1 | JG1224080328 |  | 1 |  | 是 | 是 | 101 | 5
纵剪 | SA124813505100 | JG1224080327 | 0.4 | 710 | 3250 | 7100 |  |  | 九天纵剪机 | 合格 | 合格品 | 乙 | 钱康,叶伟 | 7123 | 0.9968 | 按+2MM工艺生产，平分 | 11010007 | 原钢卷 | 0.4*1430-SPCC | 20100028 | 轧硬 | 0.4*710-SPCC | 10 | MO002907 | MO002907-005-01 | ZJ001 | 纵剪模板 | 28480 | 2024-08-22 | 2024-08-22 | 3 | 2024-08-23 03:14:23 | 2024-08-23 04:35:55 | 江苏九天光电科技有限公司 | 0 | 叶伟 |  | 1 | 0.4 | 3250 | 710 | 1 | JG1224080327 |  | 1 |  | 是 | 是 | 101 | 5
纵剪 | SA124813505000 | JG1224080326 | 0.4 | 710 | 3250 | 7085 |  |  | 九天纵剪机 | 合格 | 合格品 | 乙 | 钱康,叶伟 | 7108 | 0.9968 | 按+2MM工艺生产，平分 | 11010007 | 原钢卷 | 0.4*1430-SPCC | 20100028 | 轧硬 | 0.4*710-SPCC | 10 | MO002907 | MO002907-004-04 | ZJ001 | 纵剪模板 | 28400 | 2024-08-22 | 2024-08-22 | 3 | 2024-08-23 01:41:13 | 2024-08-23 03:10:27 | 江苏九天光电科技有限公司 | 0 | 叶伟 |  | 1 | 0.4 | 3250 | 710 | 1 | JG1224080326 |  | 1 |  | 是 | 是 | 111 | 4
纵剪 | SA124813505000 | JG1224080325 | 0.4 | 710 | 3250 | 7090 |  |  | 九天纵剪机 | 合格 | 合格品 | 乙 | 钱康,叶伟 | 7113 | 0.9968 | 按+2MM工艺生产，平分 | 11010007 | 原钢卷 | 0.4*1430-SPCC | 20100028 | 轧硬 | 0.4*710-SPCC | 10 | MO002907 | MO002907-004-03 | ZJ001 | 纵剪模板 | 28400 | 2024-08-22 | 2024-08-22 | 3 | 2024-08-23 01:41:13 | 2024-08-23 03:10:27 | 江苏九天光电科技有限公司 | 0 | 叶伟 |  | 1 | 0.4 | 3250 | 710 | 1 | JG1224080325 |  | 1 |  | 是 | 是 | 111 | 4
纵剪 | SA124813505000 | JG1224080324 | 0.4 | 710 | 3240 | 7065 |  |  | 九天纵剪机 | 合格 | 合格品 | 乙 | 钱康,叶伟 | 7087 | 0.9969 | 按+2MM工艺生产，平分 | 11010007 | 原钢卷 | 0.4*1430-SPCC | 20100028 | 轧硬 | 0.4*710-SPCC | 10 | MO002907 | MO002907-004-02 | ZJ001 | 纵剪模板 | 28400 | 2024-08-22 | 2024-08-22 | 3 | 2024-08-23 01:41:13 | 2024-08-23 03:10:27 | 江苏九天光电科技有限公司 | 0 | 叶伟 |  | 1 | 0.4 | 3240 | 710 | 1 | JG1224080324 |  | 1 |  | 是 | 是 | 111 | 4
纵剪 | SA124813505000 | JG1224080323 | 0.4 | 710 | 3240 | 7070 |  |  | 九天纵剪机 | 合格 | 合格品 | 乙 | 钱康,叶伟 | 7092 | 0.9969 | 按+2MM工艺生产，平分 | 11010007 | 原钢卷 | 0.4*1430-SPCC | 20100028 | 轧硬 | 0.4*710-SPCC | 10 | MO002907 | MO002907-004-01 | ZJ001 | 纵剪模板 | 28400 | 2024-08-22 | 2024-08-22 | 3 | 2024-08-23 01:41:13 | 2024-08-23 03:10:27 | 江苏九天光电科技有限公司 | 0 | 叶伟 |  | 1 | 0.4 | 3240 | 710 | 1 | JG1224080323 |  | 1 |  | 是 | 是 | 111 | 4
纵剪 | SA124813505600 | JG1224080322 | 0.4 | 710 | 3260 | 7100 |  |  | 九天纵剪机 | 合格 | 合格品 | 乙 | 钱康,叶伟 | 7121 | 0.9971 | 按+2MM工艺生产，平分 | 11010007 | 原钢卷 | 0.4*1430-SPCC | 20100028 | 轧硬 | 0.4*710-SPCC | 10 | MO002907 | MO002907-010-04 | ZJ001 | 纵剪模板 | 28550 | 2024-08-22 | 2024-08-22 | 3 | 2024-08-22 23:15:22 | 2024-08-23 01:38:30 | 江苏九天光电科技有限公司 | 0 | 叶伟 |  | 1 | 0.4 | 3260 | 710 | 1 | JG1224080322 |  | 1 |  | 是 | 是 | 178 | 10
纵剪 | SA124813505600 | JG1224080321 | 0.4 | 710 | 3260 | 7110 |  |  | 九天纵剪机 | 合格 | 合格品 | 乙 | 钱康,叶伟 | 7131 | 0.9971 | 按+2MM工艺生产，平分 | 11010007 | 原钢卷 | 0.4*1430-SPCC | 20100028 | 轧硬 | 0.4*710-SPCC | 10 | MO002907 | MO002907-010-03 | ZJ001 | 纵剪模板 | 28550 | 2024-08-22 | 2024-08-22 | 3 | 2024-08-22 23:15:22 | 2024-08-23 01:38:30 | 江苏九天光电科技有限公司 | 0 | 叶伟 |  | 1 | 0.4 | 3260 | 710 | 1 | JG1224080321 |  | 1 |  | 是 | 是 | 178 | 10
纵剪 | SA124813505600 | JG1224080320 | 0.4 | 710 | 3260 | 7125 |  |  | 九天纵剪机 | 合格 | 合格品 | 乙 | 钱康,叶伟 | 7146 | 0.9971 | 按+2MM工艺生产，平分 | 11010007 | 原钢卷 | 0.4*1430-SPCC | 20100028 | 轧硬 | 0.4*710-SPCC | 10 | MO002907 | MO002907-010-02 | ZJ001 | 纵剪模板 | 28550 | 2024-08-22 | 2024-08-22 | 3 | 2024-08-22 23:15:22 | 2024-08-23 01:38:30 | 江苏九天光电科技有限公司 | 0 | 叶伟 |  | 1 | 0.4 | 3260 | 710 | 1 | JG1224080320 |  | 1 |  | 是 | 是 | 178 | 10
纵剪 | SA124813505600 | JG1224080319 | 0.4 | 710 | 3260 | 7130 |  |  | 九天纵剪机 | 合格 | 合格品 | 乙 | 钱康,叶伟 | 7151 | 0.9971 | 按+2MM工艺生产，平分 | 11010007 | 原钢卷 | 0.4*1430-SPCC | 20100028 | 轧硬 | 0.4*710-SPCC | 10 | MO002907 | MO002907-010-01 | ZJ001 | 纵剪模板 | 28550 | 2024-08-22 | 2024-08-22 | 3 | 2024-08-22 23:15:22 | 2024-08-23 01:38:30 | 江苏九天光电科技有限公司 | 0 | 叶伟 |  | 1 | 0.4 | 3260 | 710 | 1 | JG1224080319 |  | 1 |  | 是 | 是 | 178 | 10
纵剪 | 14538517101 | DL0024080122 | 1.2 | 610 | 2210 | 12525 |  |  | 九天纵剪机 | 合格 | 合格品 | 乙 | 钱康,叶伟 | 12565 | 0.9968 | 按+2MM工艺生产 | 11010026 | 原钢卷 | 1.2*1230-SPCC | 20100130 | 轧硬 | 1.2*610-SPCC | 10 | MO002844 | MO002844-001-02 | ZJ001 | 纵剪模板 | 25140 | 2024-08-20 | 2024-08-20 | 3 | 2024-08-22 20:30:14 | 2024-08-22 23:15:06 | 江苏九天光电科技有限公司 | 0 | 叶伟 |  | 1 | 1.2 | 2210 | 610 | 1 | DL0024080122 |  | 1 |  | 是 | 是 | 247 | 1
纵剪 | 14538517101 | DL0024080121 | 1.2 | 610 | 2210 | 12535 |  |  | 九天纵剪机 | 合格 | 合格品 | 乙 | 钱康,叶伟 | 12575 | 0.9968 | 按+2MM工艺生产 | 11010026 | 原钢卷 | 1.2*1230-SPCC | 20100130 | 轧硬 | 1.2*610-SPCC | 10 | MO002844 | MO002844-001-01 | ZJ001 | 纵剪模板 | 25140 | 2024-08-20 | 2024-08-20 | 3 | 2024-08-22 20:30:14 | 2024-08-22 23:15:06 | 江苏九天光电科技有限公司 | 0 | 叶伟 |  | 1 | 1.2 | 2210 | 610 | 1 | DL0024080121 |  | 1 |  | 是 | 是 | 247 | 1
纵剪 | SA124813505400 | JG1224080318 | 0.4 | 710 | 3270 | 7135 |  |  | 九天纵剪机 | 合格 | 合格品 | 甲 | 沈严松,杨久明 | 7154 | 0.9973 | 按+2MM工艺生产，平分 | 11010007 | 原钢卷 | 0.4*1430-SPCC | 20100028 | 轧硬 | 0.4*710-SPCC | 10 | MO002907 | MO002907-008-04 | ZJ001 | 纵剪模板 | 28620 | 2024-08-22 | 2024-08-22 | 3 | 2024-08-22 19:11:50 | 2024-08-22 19:58:05 | 江苏九天光电科技有限公司 | 0 | 沈严松 |  | 1 | 0.4 | 3270 | 710 | 1 | JG1224080318 |  | 1 |  | 是 | 是 | 58 | 8
纵剪 | SA124813505400 | JG1224080317 | 0.4 | 710 | 3270 | 7150 |  |  | 九天纵剪机 | 合格 | 合格品 | 甲 | 沈严松,杨久明 | 7169 | 0.9973 | 按+2MM工艺生产，平分 | 11010007 | 原钢卷 | 0.4*1430-SPCC | 20100028 | 轧硬 | 0.4*710-SPCC | 10 | MO002907 | MO002907-008-03 | ZJ001 | 纵剪模板 | 28620 | 2024-08-22 | 2024-08-22 | 3 | 2024-08-22 19:11:50 | 2024-08-22 19:58:05 | 江苏九天光电科技有限公司 | 0 | 沈严松 |  | 1 | 0.4 | 3270 | 710 | 1 | JG1224080317 |  | 1 |  | 是 | 是 | 58 | 8
纵剪 | SA124813505400 | JG1224080316 | 0.4 | 710 | 3265 | 7125 |  |  | 九天纵剪机 | 合格 | 合格品 | 甲 | 沈严松,杨久明 | 7144 | 0.9973 | 按+2MM工艺生产，平分 | 11010007 | 原钢卷 | 0.4*1430-SPCC | 20100028 | 轧硬 | 0.4*710-SPCC | 10 | MO002907 | MO002907-008-02 | ZJ001 | 纵剪模板 | 28620 | 2024-08-22 | 2024-08-22 | 3 | 2024-08-22 19:11:50 | 2024-08-22 19:58:05 | 江苏九天光电科技有限公司 | 0 | 沈严松 |  | 1 | 0.4 | 3265 | 710 | 1 | JG1224080316 |  | 1 |  | 是 | 是 | 58 | 8
纵剪 | SA124813505400 | JG1224080315 | 0.4 | 710 | 3265 | 7135 |  |  | 九天纵剪机 | 合格 | 合格品 | 甲 | 沈严松,杨久明 | 7154 | 0.9973 | 按+2MM工艺生产，平分 | 11010007 | 原钢卷 | 0.4*1430-SPCC | 20100028 | 轧硬 | 0.4*710-SPCC | 10 | MO002907 | MO002907-008-01 | ZJ001 | 纵剪模板 | 28620 | 2024-08-22 | 2024-08-22 | 3 | 2024-08-22 19:11:50 | 2024-08-22 19:58:05 | 江苏九天光电科技有限公司 | 0 | 沈严松 |  | 1 | 0.4 | 3265 | 710 | 1 | JG1224080315 |  | 1 |  | 是 | 是 | 58 | 8
纵剪 | SA124813506600 | JG1224080314 | 0.4 | 710 | 3270 | 7135 |  |  | 九天纵剪机 | 合格 | 合格品 | 甲 | 沈严松,杨久明 | 7151 | 0.9978 | 按+2MM工艺生产，平分 | 11010007 | 原钢卷 | 0.4*1430-SPCC | 20100028 | 轧硬 | 0.4*710-SPCC | 10 | MO002907 | MO002907-018-04 | ZJ001 | 纵剪模板 | 28680 | 2024-08-22 | 2024-08-22 | 3 | 2024-08-22 18:18:40 | 2024-08-22 18:36:14 | 江苏九天光电科技有限公司 | 0 | 沈严松 |  | 1 | 0.4 | 3270 | 710 | 1 | JG1224080314 |  | 1 |  | 是 | 是 | 22 | 18
纵剪 | SA124813506600 | JG1224080313 | 0.4 | 710 | 3270 | 7160 |  |  | 九天纵剪机 | 合格 | 合格品 | 甲 | 沈严松,杨久明 | 7176 | 0.9978 | 按+2MM工艺生产，平分 | 11010007 | 原钢卷 | 0.4*1430-SPCC | 20100028 | 轧硬 | 0.4*710-SPCC | 10 | MO002907 | MO002907-018-03 | ZJ001 | 纵剪模板 | 28680 | 2024-08-22 | 2024-08-22 | 3 | 2024-08-22 18:18:40 | 2024-08-22 18:36:14 | 江苏九天光电科技有限公司 | 0 | 沈严松 |  | 1 | 0.4 | 3270 | 710 | 1 | JG1224080313 |  | 1 |  | 是 | 是 | 22 | 18
纵剪 | SA124813506600 | JG1224080312 | 0.4 | 710 | 3275 | 7150 |  |  | 九天纵剪机 | 合格 | 合格品 | 甲 | 沈严松,杨久明 | 7166 | 0.9978 | 按+2MM工艺生产，平分 | 11010007 | 原钢卷 | 0.4*1430-SPCC | 20100028 | 轧硬 | 0.4*710-SPCC | 10 | MO002907 | MO002907-018-02 | ZJ001 | 纵剪模板 | 28680 | 2024-08-22 | 2024-08-22 | 3 | 2024-08-22 18:18:40 | 2024-08-22 18:36:14 | 江苏九天光电科技有限公司 | 0 | 沈严松 |  | 1 | 0.4 | 3275 | 710 | 1 | JG1224080312 |  | 1 |  | 是 | 是 | 22 | 18
纵剪 | SA124813506600 | JG1224080311 | 0.4 | 710 | 3275 | 7170 |  |  | 九天纵剪机 | 合格 | 合格品 | 甲 | 沈严松,杨久明 | 7186 | 0.9978 | 按+2MM工艺生产，平分 | 11010007 | 原钢卷 | 0.4*1430-SPCC | 20100028 | 轧硬 | 0.4*710-SPCC | 10 | MO002907 | MO002907-018-01 | ZJ001 | 纵剪模板 | 28680 | 2024-08-22 | 2024-08-22 | 3 | 2024-08-22 18:18:40 | 2024-08-22 18:36:14 | 江苏九天光电科技有限公司 | 0 | 沈严松 |  | 1 | 0.4 | 3275 | 710 | 1 | JG1224080311 |  | 1 |  | 是 | 是 | 22 | 18
纵剪 | SA124813506500 | JG1224080310 | 0.4 | 710 | 3250 | 7095 |  |  | 九天纵剪机 | 合格 | 合格品 | 甲 | 杨久明,沈严松 | 7111 | 0.9977 | 按+2MM工艺生产，平分 | 11010007 | 原钢卷 | 0.4*1430-SPCC | 20100028 | 轧硬 | 0.4*710-SPCC | 10 | MO002907 | MO002907-017-04 | ZJ001 | 纵剪模板 | 28500 | 2024-08-22 | 2024-08-22 | 3 | 2024-08-22 16:54:07 | 2024-08-22 17:08:21 | 江苏九天光电科技有限公司 | 0 | 沈严松 |  | 1 | 0.4 | 3250 | 710 | 1 | JG1224080310 |  | 1 |  | 是 | 是 | 17 | 17
纵剪 | SA124813506500 | JG1224080309 | 0.4 | 710 | 3250 | 7115 |  |  | 九天纵剪机 | 合格 | 合格品 | 甲 | 杨久明,沈严松 | 7131 | 0.9978 | 按+2MM工艺生产，平分 | 11010007 | 原钢卷 | 0.4*1430-SPCC | 20100028 | 轧硬 | 0.4*710-SPCC | 10 | MO002907 | MO002907-017-03 | ZJ001 | 纵剪模板 | 28500 | 2024-08-22 | 2024-08-22 | 3 | 2024-08-22 16:54:07 | 2024-08-22 17:08:21 | 江苏九天光电科技有限公司 | 0 | 沈严松 |  | 1 | 0.4 | 3250 | 710 | 1 | JG1224080309 |  | 1 |  | 是 | 是 | 17 | 17
纵剪 | SA124813506500 | JG1224080308 | 0.4 | 710 | 3250 | 7105 |  |  | 九天纵剪机 | 合格 | 合格品 | 甲 | 杨久明,沈严松 | 7121 | 0.9978 | 按+2MM工艺生产，平分 | 11010007 | 原钢卷 | 0.4*1430-SPCC | 20100028 | 轧硬 | 0.4*710-SPCC | 10 | MO002907 | MO002907-017-02 | ZJ001 | 纵剪模板 | 28500 | 2024-08-22 | 2024-08-22 | 3 | 2024-08-22 16:54:07 | 2024-08-22 17:08:21 | 江苏九天光电科技有限公司 | 0 | 沈严松 |  | 1 | 0.4 | 3250 | 710 | 1 | JG1224080308 |  | 1 |  | 是 | 是 | 17 | 17
纵剪 | SA124813506500 | JG1224080307 | 0.4 | 710 | 3250 | 7120 |  |  | 九天纵剪机 | 合格 | 合格品 | 甲 | 杨久明,沈严松 | 7136 | 0.9978 | 按+2MM工艺生产，平分 | 11010007 | 原钢卷 | 0.4*1430-SPCC | 20100028 | 轧硬 | 0.4*710-SPCC | 10 | MO002907 | MO002907-017-01 | ZJ001 | 纵剪模板 | 28500 | 2024-08-22 | 2024-08-22 | 3 | 2024-08-22 16:54:07 | 2024-08-22 17:08:21 | 江苏九天光电科技有限公司 | 0 | 沈严松 |  | 1 | 0.4 | 3250 | 710 | 1 | JG1224080307 |  | 1 |  | 是 | 是 | 17 | 17
纵剪 | SA124813505800 | JG1224080306 | 0.4 | 710 | 3280 | 7150 |  |  | 九天纵剪机 | 合格 | 合格品 | 甲 | 沈严松,杨久明 | 7169 | 0.9973 | 按+2MM工艺生产，平分 | 11010007 | 原钢卷 | 0.4*1430-SPCC | 20100028 | 轧硬 | 0.4*710-SPCC | 10 | MO002907 | MO002907-012-04 | ZJ001 | 纵剪模板 | 28720 | 2024-08-22 | 2024-08-22 | 3 | 2024-08-22 15:28:46 | 2024-08-22 15:42:26 | 江苏九天光电科技有限公司 | 0 | 沈严松 |  | 1 | 0.4 | 3280 | 710 | 1 | JG1224080306 |  | 1 |  | 是 | 是 | 17 | 12
纵剪 | SA124813505800 | JG1224080305 | 0.4 | 710 | 3280 | 7160 |  |  | 九天纵剪机 | 合格 | 合格品 | 甲 | 沈严松,杨久明 | 7179 | 0.9974 | 按+2MM工艺生产，平分 | 11010007 | 原钢卷 | 0.4*1430-SPCC | 20100028 | 轧硬 | 0.4*710-SPCC | 10 | MO002907 | MO002907-012-03 | ZJ001 | 纵剪模板 | 28720 | 2024-08-22 | 2024-08-22 | 3 | 2024-08-22 15:28:46 | 2024-08-22 15:42:26 | 江苏九天光电科技有限公司 | 0 | 沈严松 |  | 1 | 0.4 | 3280 | 710 | 1 | JG1224080305 |  | 1 |  | 是 | 是 | 17 | 12
纵剪 | SA124813505800 | JG1224080304 | 0.4 | 710 | 3280 | 7165 |  |  | 九天纵剪机 | 合格 | 合格品 | 甲 | 沈严松,杨久明 | 7184 | 0.9974 | 按+2MM工艺生产，平分 | 11010007 | 原钢卷 | 0.4*1430-SPCC | 20100028 | 轧硬 | 0.4*710-SPCC | 10 | MO002907 | MO002907-012-02 | ZJ001 | 纵剪模板 | 28720 | 2024-08-22 | 2024-08-22 | 3 | 2024-08-22 15:28:46 | 2024-08-22 15:42:26 | 江苏九天光电科技有限公司 | 0 | 沈严松 |  | 1 | 0.4 | 3280 | 710 | 1 | JG1224080304 |  | 1 |  | 是 | 是 | 17 | 12
纵剪 | SA124813505800 | JG1224080303 | 0.4 | 710 | 3280 | 7170 |  |  | 九天纵剪机 | 合格 | 合格品 | 甲 | 沈严松,杨久明 | 7189 | 0.9974 | 按+2MM工艺生产，平分 | 11010007 | 原钢卷 | 0.4*1430-SPCC | 20100028 | 轧硬 | 0.4*710-SPCC | 10 | MO002907 | MO002907-012-01 | ZJ001 | 纵剪模板 | 28720 | 2024-08-22 | 2024-08-22 | 3 | 2024-08-22 15:28:46 | 2024-08-22 15:42:26 | 江苏九天光电科技有限公司 | 0 | 沈严松 |  | 1 | 0.4 | 3280 | 710 | 1 | JG1224080303 |  | 1 |  | 是 | 是 | 17 | 12
纵剪 | SA124813506300 | JG1224080302 | 0.4 | 710 | 3270 | 7140 |  |  | 九天纵剪机 | 合格 | 合格品 | 甲 | 沈严松,杨久明 | 7160 | 0.9972 | 按+2MM工艺生产，平分 | 11010007 | 原钢卷 | 0.4*1430-SPCC | 20100028 | 轧硬 | 0.4*710-SPCC | 10 | MO002907 | MO002907-015-04 | ZJ001 | 纵剪模板 | 28650 | 2024-08-22 | 2024-08-22 | 3 | 2024-08-22 12:40:08 | 2024-08-22 14:02:51 | 江苏九天光电科技有限公司 | 0 | 沈严松 |  | 1 | 0.4 | 3270 | 710 | 1 | JG1224080302 |  | 1 |  | 是 | 是 | 102 | 15
纵剪 | SA124813506300 | JG1224080301 | 0.4 | 710 | 3270 | 7155 |  |  | 九天纵剪机 | 合格 | 合格品 | 甲 | 沈严松,杨久明 | 7175 | 0.9972 | 按+2MM工艺生产，平分 | 11010007 | 原钢卷 | 0.4*1430-SPCC | 20100028 | 轧硬 | 0.4*710-SPCC | 10 | MO002907 | MO002907-015-03 | ZJ001 | 纵剪模板 | 28650 | 2024-08-22 | 2024-08-22 | 3 | 2024-08-22 12:40:08 | 2024-08-22 14:02:51 | 江苏九天光电科技有限公司 | 0 | 沈严松 |  | 1 | 0.4 | 3270 | 710 | 1 | JG1224080301 |  | 1 |  | 是 | 是 | 102 | 15
纵剪 | SA124813506300 | JG1224080300 | 0.4 | 710 | 3270 | 7135 |  |  | 九天纵剪机 | 合格 | 合格品 | 甲 | 沈严松,杨久明 | 7155 | 0.9972 | 按+2MM工艺生产，平分 | 11010007 | 原钢卷 | 0.4*1430-SPCC | 20100028 | 轧硬 | 0.4*710-SPCC | 10 | MO002907 | MO002907-015-02 | ZJ001 | 纵剪模板 | 28650 | 2024-08-22 | 2024-08-22 | 3 | 2024-08-22 12:40:08 | 2024-08-22 14:02:51 | 江苏九天光电科技有限公司 | 0 | 沈严松 |  | 1 | 0.4 | 3270 | 710 | 1 | JG1224080300 |  | 1 |  | 是 | 是 | 102 | 15
纵剪 | SA124813506300 | JG1224080299 | 0.4 | 710 | 3270 | 7140 |  |  | 九天纵剪机 | 合格 | 合格品 | 甲 | 沈严松,杨久明 | 7160 | 0.9972 | 按+2MM工艺生产，平分 | 11010007 | 原钢卷 | 0.4*1430-SPCC | 20100028 | 轧硬 | 0.4*710-SPCC | 10 | MO002907 | MO002907-015-01 | ZJ001 | 纵剪模板 | 28650 | 2024-08-22 | 2024-08-22 | 3 | 2024-08-22 12:40:08 | 2024-08-22 14:02:51 | 江苏九天光电科技有限公司 | 0 | 沈严松 |  | 1 | 0.4 | 3270 | 710 | 1 | JG1224080299 |  | 1 |  | 是 | 是 | 102 | 15
纵剪 | SA124813506400 | JG1224080298 | 0.4 | 710 | 3240 | 7085 |  |  | 九天纵剪机 | 合格 | 合格品 | 甲 | 沈严松,杨久明 | 7105 | 0.9972 | 按+2MM工艺生产，平分 | 11010007 | 原钢卷 | 0.4*1430-SPCC | 20100028 | 轧硬 | 0.4*710-SPCC | 10 | MO002907 | MO002907-016-04 | ZJ001 | 纵剪模板 | 28400 | 2024-08-22 | 2024-08-22 | 3 | 2024-08-22 11:09:51 | 2024-08-22 12:39:49 | 江苏九天光电科技有限公司 | 0 | 沈严松 |  | 1 | 0.4 | 3240 | 710 | 1 | JG1224080298 |  | 1 |  | 是 | 是 | 112 | 16
纵剪 | SA124813506400 | JG1224080297 | 0.4 | 710 | 3240 | 7100 |  |  | 九天纵剪机 | 合格 | 合格品 | 甲 | 沈严松,杨久明 | 7120 | 0.9972 | 按+2MM工艺生产，平分 | 11010007 | 原钢卷 | 0.4*1430-SPCC | 20100028 | 轧硬 | 0.4*710-SPCC | 10 | MO002907 | MO002907-016-03 | ZJ001 | 纵剪模板 | 28400 | 2024-08-22 | 2024-08-22 | 3 | 2024-08-22 11:09:51 | 2024-08-22 12:39:49 | 江苏九天光电科技有限公司 | 0 | 沈严松 |  | 1 | 0.4 | 3240 | 710 | 1 | JG1224080297 |  | 1 |  | 是 | 是 | 112 | 16
纵剪 | SA124813506400 | JG1224080296 | 0.4 | 710 | 3230 | 7060 |  |  | 九天纵剪机 | 合格 | 合格品 | 甲 | 沈严松,杨久明 | 7080 | 0.9972 | 按+2MM工艺生产，平分 | 11010007 | 原钢卷 | 0.4*1430-SPCC | 20100028 | 轧硬 | 0.4*710-SPCC | 10 | MO002907 | MO002907-016-02 | ZJ001 | 纵剪模板 | 28400 | 2024-08-22 | 2024-08-22 | 3 | 2024-08-22 11:09:51 | 2024-08-22 12:39:49 | 江苏九天光电科技有限公司 | 0 | 沈严松 |  | 1 | 0.4 | 3230 | 710 | 1 | JG1224080296 |  | 1 |  | 是 | 是 | 112 | 16
纵剪 | SA124813506400 | JG1224080295 | 0.4 | 710 | 3230 | 7075 |  |  | 九天纵剪机 | 合格 | 合格品 | 甲 | 沈严松,杨久明 | 7095 | 0.9972 | 按+2MM工艺生产，平分 | 11010007 | 原钢卷 | 0.4*1430-SPCC | 20100028 | 轧硬 | 0.4*710-SPCC | 10 | MO002907 | MO002907-016-01 | ZJ001 | 纵剪模板 | 28400 | 2024-08-22 | 2024-08-22 | 3 | 2024-08-22 11:09:51 | 2024-08-22 12:39:49 | 江苏九天光电科技有限公司 | 0 | 沈严松 |  | 1 | 0.4 | 3230 | 710 | 1 | JG1224080295 |  | 1 |  | 是 | 是 | 112 | 16