## sheet1
工序名称 | 批号 | 新卷号 | 出料厚度 | 出料宽度 | 出料长度 | 出料重量 | 备注 | 膜名称 | 机组名称 | 工序状态 | 检验结果 | 班组 | 参与人 | 来料重量 | 成材率 | 工序要求 | 来料编码 | 来料名称 | 来料规格 | 产品编码 | 产品名称 | 产品规格 | 排序 | 主计划号 | 子计划号 | 工序流程编码 | 工序流程名称 | 工单需求 | 计划开始时间 | 计划结束时间 | 工单状态 | 开始时间 | 产出时间 | 组织名称 | 卷号ID | 操作工人 | 报工人 | 检验 | 来料厚度 | 来料长度 | 来料宽度 | 是否分卷 | 原卷号 | 工单要求 | 是否成品 | 不良现象 | 是否入库 | 入库审核 | 生产工时 | 工单行号
覆膜 | JG12240706562 | JG12240706562 | 0.25 | 610 | 3240 | 2428 |  | 明绿改性膜-2 | 九天覆膜-5 | 合格 | 合格品 | 甲 | 徐新圣 | 2259 | 1.0748 | / | 30110011 | 铬钝化卷 | 0.15-SPCC | 30312017 | 双面钢塑复合卷 | 0.25-SPCC | 10 | MO002805 | MO002805-012 | FM001 | 覆膜模板 | 2259 | 2024-08-18 | 2024-08-18 | 3 | 2024-08-25 07:45:16 | 2024-08-25 08:07:38 | 江苏九天光电科技有限公司 | 296792 | 徐新圣 |  |  | 0.15 | 3270 | 610 | 1 | JG12240706562 |  | 1 |  | 否 | 否 |  | 12
覆膜 | JG1224080097 | JG12240800972 | 0.248 | 610 | 3410 | 3036 | 条印色差，辊印，白斑 | 明绿改性膜-1 | 九天覆膜-5 | 合格 | 让步接收 | 甲 | 徐新圣 | 2903 | 1.0458 | / | 30110012 | 铬钝化卷 | 0.18-SPCC | 30312013 | 双面钢塑复合卷 | 0.248-SPCC | 10 | MO002870 | MO002870-006-02 | FM001 | 覆膜模板 | 5803 | 2024-08-20 | 2024-08-20 | 3 | 2024-08-25 06:02:51 | 2024-08-25 07:21:54 | 江苏九天光电科技有限公司 | 0 | 徐新圣 |  | 1 | 0.248 | 3410 | 610 | 1 | JG12240800972 |  | 1 | 条印色差，辊印，白斑 | 是 | 是 | 118 | 6
覆膜 | JG1224080097 | JG12240800971 | 0.248 | 610 | 3400 | 3032 | 条印色差，辊印，白斑 内圈 边0.255/0.184中0.251/0.182边0.256/0.185 剥不离 | 明绿改性膜-1 | 九天覆膜-5 | 合格 | 让步接收 | 甲 | 徐新圣 | 2900 | 1.0455 | / | 30110012 | 铬钝化卷 | 0.18-SPCC | 30312013 | 双面钢塑复合卷 | 0.248-SPCC | 10 | MO002870 | MO002870-006-01 | FM001 | 覆膜模板 | 5803 | 2024-08-20 | 2024-08-20 | 3 | 2024-08-25 06:02:51 | 2024-08-25 07:21:54 | 江苏九天光电科技有限公司 | 0 | 徐新圣 |  | 1 | 0.248 | 3400 | 610 | 1 | JG12240800971 |  | 1 | 条印色差，辊印，白斑 | 是 | 是 | 118 | 6
覆膜 | JG1224080096 | JG12240800962 | 0.248 | 610 | 3400 | 3032 | 条印色差，辊印，白斑，轻振纹 | 明绿改性膜-1 | 九天覆膜-5 | 合格 | 让步接收 | 甲 | 徐新圣 | 2902 | 1.0448 | / | 30110012 | 铬钝化卷 | 0.18-SPCC | 30312013 | 双面钢塑复合卷 | 0.248-SPCC | 10 | MO002870 | MO002870-005-02 | FM001 | 覆膜模板 | 5807 | 2024-08-20 | 2024-08-20 | 3 | 2024-08-25 04:09:25 | 2024-08-25 05:24:55 | 江苏九天光电科技有限公司 | 0 | 徐新圣 |  | 1 | 0.248 | 3400 | 610 | 1 | JG12240800962 |  | 1 | 条印色差，辊印，白斑，轻振纹 | 是 | 是 | 112 | 5
覆膜 | JG1224080096 | JG12240800961 | 0.248 | 610 | 3400 | 3036 | 条印色差，辊印，白斑，轻振纹边0.257/0.184中0.252/0.1820边0.256/0.183 剥不离 | 明绿改性膜-1 | 九天覆膜-5 | 合格 | 让步接收 | 甲 | 徐新圣 | 2905 | 1.0451 | / | 30110012 | 铬钝化卷 | 0.18-SPCC | 30312013 | 双面钢塑复合卷 | 0.248-SPCC | 10 | MO002870 | MO002870-005-01 | FM001 | 覆膜模板 | 5807 | 2024-08-20 | 2024-08-20 | 3 | 2024-08-25 04:09:25 | 2024-08-25 05:24:55 | 江苏九天光电科技有限公司 | 0 | 徐新圣 |  | 1 | 0.248 | 3400 | 610 | 1 | JG12240800961 |  | 1 | 条印色差，辊印，白斑，轻振纹 | 是 | 是 | 112 | 5
覆膜 | JG122408000411 | JG122408000411 | 0.165 | 710 | 4260 | 2474 | S水锈斑(整卷操边水锈斑约3公分。) | 明绿改性膜-1 | 九天覆膜-8 | 合格 | 让步接收 | 甲 | 徐兴良 | 2289 | 1.0808 | / | 30110014 | 铬钝化卷 | 0.1-SPCC | 30312001 | 双面钢塑复合卷 | 0.165-SPCC | 10 | MO002871 | MO002871-003 | FM001 | 覆膜模板 | 2289 | 2024-08-20 | 2024-08-20 | 3 | 2024-08-25 04:15:35 | 2024-08-25 04:18:14 | 江苏九天光电科技有限公司 | 299666 | 徐兴良 |  |  | 0.1 | 0 | 710 | 1 | JG122408000411 |  | 1 | S水锈斑(整卷操边水锈斑约3公分。) | 是 | 是 | 3 | 3
覆膜 | JG122407037313 | JG122407037313 | 0.165 | 710 | 4000 | 2322 | X锈斑(板面小锈斑点重) | 明绿改性膜-1 | 九天覆膜-8 | 待判定 | 5 | 甲 | 徐兴良 | 2183 | 1.0637 | / | 30110014 | 铬钝化卷 | 0.1-SPCC | 30312001 | 双面钢塑复合卷 | 0.165-SPCC | 10 | MO002892 | MO002892-003 | FM001 | 覆膜模板 | 2183 | 2024-08-21 | 2024-08-21 | 3 | 2024-08-25 02:56:25 | 2024-08-25 03:01:56 | 江苏九天光电科技有限公司 | 300703 | 徐兴良 |  |  | 0.1 | 0 | 710 | 1 | JG122407037313 |  | 1 | X锈斑(板面小锈斑点重) | 否 | 否 |  | 3
覆膜 | JG1224080094 | JG12240800942 | 0.248 | 610 | 3400 | 3016 |  | 明绿改性膜-1 | 九天覆膜-5 | 合格 | 合格品 | 乙 | 冯忠平 | 2888 | 1.0443 | / | 30110012 | 铬钝化卷 | 0.18-SPCC | 30312013 | 双面钢塑复合卷 | 0.248-SPCC | 10 | MO002870 | MO002870-007-02 | FM001 | 覆膜模板 | 5781 | 2024-08-20 | 2024-08-20 | 3 | 2024-08-24 17:38:41 | 2024-08-24 19:19:38 | 江苏九天光电科技有限公司 | 0 | 冯忠平 |  | 1 | 0.248 | 3400 | 610 | 1 | JG12240800942 |  | 1 |  | 是 | 是 | 151 | 7
覆膜 | JG1224080094 | JG12240800941 | 0.248 | 610 | 3400 | 3022 |  | 明绿改性膜-1 | 九天覆膜-5 | 合格 | 合格品 | 乙 | 冯忠平 | 2893 | 1.0446 | / | 30110012 | 铬钝化卷 | 0.18-SPCC | 30312013 | 双面钢塑复合卷 | 0.248-SPCC | 10 | MO002870 | MO002870-007-01 | FM001 | 覆膜模板 | 5781 | 2024-08-20 | 2024-08-20 | 3 | 2024-08-24 17:38:41 | 2024-08-24 19:19:38 | 江苏九天光电科技有限公司 | 0 | 冯忠平 |  | 1 | 0.248 | 3400 | 610 | 1 | JG12240800941 |  | 1 |  | 是 | 是 | 151 | 7
覆膜 | JG1224080098 | JG12240800982 | 0.248 | 610 | 3410 | 3040 | 白斑，辊印，操作侧浪边 | 明绿改性膜-1 | 九天覆膜-5 | 合格 | 让步接收 | 乙 | 冯忠平 | 2913 | 1.0436 | / | 30110012 | 铬钝化卷 | 0.18-SPCC | 30312013 | 双面钢塑复合卷 | 0.248-SPCC | 10 | MO002870 | MO002870-003-02 | FM001 | 覆膜模板 | 5825 | 2024-08-20 | 2024-08-20 | 3 | 2024-08-24 15:40:12 | 2024-08-24 17:35:41 | 江苏九天光电科技有限公司 | 0 | 徐新圣 |  | 1 | 0.248 | 3410 | 610 | 1 | JG12240800982 |  | 1 | S色差条印(白斑，辊印),L肋浪(操作侧浪边) | 是 | 是 | 172 | 3
覆膜 | JG1224080098 | JG12240800981 | 0.248 | 610 | 3420 | 3038 | 480米传动侧约59公分处孔洞0.11mm2，白斑，辊印，色差，条印 | 明绿改性膜-1 | 九天覆膜-5 | 合格 | 让步接收 | 甲 | 徐新圣 | 2912 | 1.0433 | / | 30110012 | 铬钝化卷 | 0.18-SPCC | 30312013 | 双面钢塑复合卷 | 0.248-SPCC | 10 | MO002870 | MO002870-003-01 | FM001 | 覆膜模板 | 5825 | 2024-08-20 | 2024-08-20 | 3 | 2024-08-24 15:40:12 | 2024-08-24 17:35:41 | 江苏九天光电科技有限公司 | 0 | 徐新圣 |  | 1 | 0.248 | 3420 | 610 | 1 | JG12240800981 |  | 1 | K孔洞(480米传动侧约59公分处孔洞0.11mm2),S色差条印(白斑，辊印) | 是 | 是 | 172 | 3
覆膜 | JG1224080092 | JG12240800922 | 0.248 | 610 | 3390 | 3020 | 条印色差白斑 | 明绿改性膜-1 | 九天覆膜-5 | 合格 | 让步接收 | 甲 | 徐新圣 | 2896 | 1.0428 | / | 30110012 | 铬钝化卷 | 0.18-SPCC | 30312013 | 双面钢塑复合卷 | 0.248-SPCC | 10 | MO002870 | MO002870-001-02 | FM001 | 覆膜模板 | 5801 | 2024-08-20 | 2024-08-20 | 3 | 2024-08-24 14:04:50 | 2024-08-24 15:30:54 | 江苏九天光电科技有限公司 | 0 | 徐新圣 |  | 1 | 0.248 | 3390 | 610 | 1 | JG12240800922 |  | 1 | 条印色差白斑) | 是 | 是 | 129 | 1
覆膜 | JG1224080092 | JG12240800921 | 0.248 | 610 | 3400 | 3030 | 条印色差，白斑 边0.245/0.181中0.25/0.181边0.249/0.181 剥不离 | 明绿改性膜-1 | 九天覆膜-5 | 合格 | 让步接收 | 甲 | 徐新圣 | 2905 | 1.043 | / | 30110012 | 铬钝化卷 | 0.18-SPCC | 30312013 | 双面钢塑复合卷 | 0.248-SPCC | 10 | MO002870 | MO002870-001-01 | FM001 | 覆膜模板 | 5801 | 2024-08-20 | 2024-08-20 | 3 | 2024-08-24 14:04:50 | 2024-08-24 15:30:54 | 江苏九天光电科技有限公司 | 0 | 徐新圣 |  | 1 | 0.248 | 3400 | 610 | 1 | JG12240800921 |  | 1 | 条印色差，白斑 | 是 | 是 | 129 | 1
覆膜 | JG1224080043 | JG12240800433 | 0.19 | 710 | 3060 | 1846 | Z撞伤折印(尾部传动侧边部轻微)撞伤折印 | 明绿改性膜-1 | 九天覆膜-9 | 合格 | 让步接收 | 乙 | 李其华 | 1669 | 1.1061 | / | 30110014 | 铬钝化卷 | 0.1-SPCC | 30312002 | 双面钢塑复合卷 | 0.19-SPCC | 10 | MO002975 | MO002975-001-03 | FM001 | 覆膜模板 | 5455 | 2024-08-24 | 2024-08-24 | 3 | 2024-08-24 11:54:18 | 2024-08-24 11:56:37 | 江苏九天光电科技有限公司 | 304964 | 李其华 |  | 1 | 0.19 | 3060 | 710 | 1 | JG12240800433 |  | 1 | Z撞伤折印(尾部传动侧边部轻微)Z撞伤折印(),Z撞伤折印() | 是 | 是 | 2 | 1
覆膜 | JG1224080043 | JG12240800432 | 0.19 | 710 | 3030 | 1836 |  | 明绿改性膜-1 | 九天覆膜-9 | 合格 | 合格品 | 乙 | 李其华 | 1660 | 1.106 | / | 30110014 | 铬钝化卷 | 0.1-SPCC | 30312002 | 双面钢塑复合卷 | 0.19-SPCC | 10 | MO002975 | MO002975-001-02 | FM001 | 覆膜模板 | 5455 | 2024-08-24 | 2024-08-24 | 3 | 2024-08-24 11:54:18 | 2024-08-24 11:56:37 | 江苏九天光电科技有限公司 | 304964 | 李其华 |  | 1 | 0.19 | 3030 | 710 | 1 | JG12240800432 |  | 1 |  | 是 | 是 | 2 | 1
覆膜 | JG1224080043 | JG12240800431 | 0.165 | 710 | 4000 | 2352 |  | 明绿改性膜-1 | 九天覆膜-9 | 合格 | 合格品 | 乙 | 李其华 | 2126 | 1.1063 | / | 30110014 | 铬钝化卷 | 0.1-SPCC | 30312001 | 双面钢塑复合卷 | 0.165-SPCC | 10 | MO002975 | MO002975-001-01 | FM001 | 覆膜模板 | 5455 | 2024-08-24 | 2024-08-24 | 3 | 2024-08-24 11:54:18 | 2024-08-24 11:56:37 | 江苏九天光电科技有限公司 | 304963 | 李其华 |  | 1 | 0.165 | 4000 | 710 | 1 | JG12240800431 |  | 1 |  | 是 | 是 | 2 | 1
覆膜 | JG12240800861 | JG122408008612 | 0.19 | 710 | 3390 | 2076 |  | 明绿改性膜-1 | 九天覆膜-9 | 合格 | 合格品 | 乙 | 李其华 | 1889 | 1.099 | / | 30110014 | 铬钝化卷 | 0.1-SPCC | 30312002 | 双面钢塑复合卷 | 0.19-SPCC | 10 | MO002972 | MO002972-001-02 | FM001 | 覆膜模板 | 4159 | 2024-08-24 | 2024-08-24 | 3 | 2024-08-24 11:49:40 | 2024-08-24 11:52:24 | 江苏九天光电科技有限公司 | 304960 | 李其华 |  | 1 | 0.19 | 3390 | 710 | 1 | JG122408008612 |  | 1 |  | 是 | 是 | 4 | 1
覆膜 | JG12240800861 | JG122408008611 | 0.165 | 710 | 4200 | 2494 | Z撞伤(卷芯550米操作侧边部来料撞伤打皱 2公分宽) | 明绿改性膜-1 | 九天覆膜-9 | 合格 | 让步接收 | 乙 | 李其华 | 2270 | 1.0987 | / | 30110014 | 铬钝化卷 | 0.1-SPCC | 30312001 | 双面钢塑复合卷 | 0.165-SPCC | 10 | MO002972 | MO002972-001-01 | FM001 | 覆膜模板 | 4159 | 2024-08-24 | 2024-08-24 | 3 | 2024-08-24 11:49:40 | 2024-08-24 11:52:24 | 江苏九天光电科技有限公司 | 304959 | 李其华 |  | 1 | 0.165 | 4200 | 710 | 1 | JG122408008611 |  | 1 | Z撞伤(卷芯550米操作侧边部来料撞伤打皱 2公分宽) | 是 | 是 | 4 | 1
覆膜 | JG122407038811 | JG1224070388113 | 0.19 | 710 | 3180 | 1890 | H花辊印(传动侧边部),Z折印(尾部缩芯折印) | 明绿改性膜-1 | 九天覆膜-9 | 合格 | 让步接收 | 乙 | 李其华 | 1688 | 1.1197 | / | 30110014 | 铬钝化卷 | 0.1-SPCC | 30312002 | 双面钢塑复合卷 | 0.19-SPCC | 10 | MO002973 | MO002973-002-03 | FM001 | 覆膜模板 | 5185 | 2024-08-24 | 2024-08-24 | 3 | 2024-08-24 11:44:02 | 2024-08-24 11:47:23 | 江苏九天光电科技有限公司 | 0 | 李其华 |  | 1 | 0.19 | 3180 | 710 | 1 | JG1224070388113 |  | 1 | H花辊印(传动侧边部),Z折印(尾部缩芯折印) | 是 | 是 | 4 | 2
覆膜 | JG122407038811 | JG1224070388112 | 0.19 | 710 | 3210 | 1914 | H花辊印(传动侧边部) | 明绿改性膜-1 | 九天覆膜-9 | 合格 | 让步接收 | 乙 | 李其华 | 1710 | 1.1193 | / | 30110014 | 铬钝化卷 | 0.1-SPCC | 30312002 | 双面钢塑复合卷 | 0.19-SPCC | 10 | MO002973 | MO002973-002-02 | FM001 | 覆膜模板 | 5185 | 2024-08-24 | 2024-08-24 | 3 | 2024-08-24 11:44:02 | 2024-08-24 11:47:23 | 江苏九天光电科技有限公司 | 0 | 李其华 |  | 1 | 0.19 | 3210 | 710 | 1 | JG1224070388112 |  | 1 | H花辊印(传动侧边部) | 是 | 是 | 4 | 2
覆膜 | JG122407038811 | JG1224070388111 | 0.19 | 710 | 3350 | 2000 | H花辊印(传动侧边部),S碎边(2500米前后操作侧边部 小缺口3-4MM) | 明绿改性膜-1 | 九天覆膜-9 | 合格 | 让步接收 | 乙 | 李其华 | 1787 | 1.1192 | / | 30110014 | 铬钝化卷 | 0.1-SPCC | 30312002 | 双面钢塑复合卷 | 0.19-SPCC | 10 | MO002973 | MO002973-002-01 | FM001 | 覆膜模板 | 5185 | 2024-08-24 | 2024-08-24 | 3 | 2024-08-24 11:44:02 | 2024-08-24 11:47:23 | 江苏九天光电科技有限公司 | 0 | 李其华 |  | 1 | 0.19 | 3350 | 710 | 1 | JG1224070388111 |  | 1 | H花辊印(传动侧边部),S碎边(2500米前后操作侧边部 小缺口3-4MM) | 是 | 是 | 4 | 2
覆膜 | JG12240703371 | JG122407033713 | 0.165 | 760 | 4160 | 2548 | H黄斑(板面发黄，乳化斑重，水印 黄斑 辊印) | 明绿改性膜-1 | 九天覆膜-9 | 合格 | 让步接收 | 乙 | 李其华 | 2352 | 1.0833 | / | 30110014 | 铬钝化卷 | 0.1-SPCC | 30312001 | 双面钢塑复合卷 | 0.165-SPCC | 10 | MO002971 | MO002971-001-03 | FM001 | 覆膜模板 | 6949 | 2024-08-24 | 2024-08-24 | 3 | 2024-08-24 11:37:17 | 2024-08-24 11:40:09 | 江苏九天光电科技有限公司 | 0 | 张文兵 |  | 1 | 0.165 | 4160 | 760 | 1 | JG122407033713 |  | 1 | H黄斑(板面发黄，乳化斑重，水印 黄斑 辊印) | 是 | 是 | 4 | 1
覆膜 | JG12240703371 | JG122407033712 | 0.165 | 760 | 4100 | 2500 | H黄斑(3200米后来料黄斑，辊印。条印。乳化斑，色差) | 明绿改性膜-1 | 九天覆膜-9 | 合格 | 让步接收 | 甲 | 张文兵 | 2308 | 1.0832 | / | 30110014 | 铬钝化卷 | 0.1-SPCC | 30312001 | 双面钢塑复合卷 | 0.165-SPCC | 10 | MO002971 | MO002971-001-02 | FM001 | 覆膜模板 | 6949 | 2024-08-24 | 2024-08-24 | 3 | 2024-08-24 11:37:17 | 2024-08-24 11:40:09 | 江苏九天光电科技有限公司 | 0 | 张文兵 |  | 1 | 0.165 | 4100 | 760 | 1 | JG122407033712 |  | 1 | H黄斑(3200米后来料黄斑，辊印。条印。乳化斑，色差) | 是 | 是 | 4 | 1
覆膜 | JG12240703371 | JG122407033711 | 0.165 | 760 | 4050 | 2480 |  | 明绿改性膜-1 | 九天覆膜-9 | 合格 | 合格品 | 甲 | 张文兵 | 2289 | 1.0834 | / | 30110014 | 铬钝化卷 | 0.1-SPCC | 30312001 | 双面钢塑复合卷 | 0.165-SPCC | 10 | MO002971 | MO002971-001-01 | FM001 | 覆膜模板 | 6949 | 2024-08-24 | 2024-08-24 | 3 | 2024-08-24 11:37:17 | 2024-08-24 11:40:09 | 江苏九天光电科技有限公司 | 0 | 张文兵 |  | 1 | 0.165 | 4050 | 760 | 1 | JG122407033711 |  | 1 |  | 是 | 是 | 4 | 1
覆膜 | JG1224080085 | JG12240800854 | 0.165 | 710 | 4470 | 2658 | 虫斑(3450米上板面传动侧15公分处来料虫斑 大小2公分宽) | 明绿改性膜-1 | 九天覆膜-9 | 合格 | 让步接收 | 甲 | 张文兵 | 2410 | 1.1029 | / | 30110014 | 铬钝化卷 | 0.1-SPCC | 30312001 | 双面钢塑复合卷 | 0.165-SPCC | 10 | MO002975 | MO002975-004-04 | FM001 | 覆膜模板 | 7477 | 2024-08-24 | 2024-08-24 | 3 | 2024-08-24 11:31:06 | 2024-08-24 11:33:41 | 江苏九天光电科技有限公司 | 0 | 张文兵 |  | 1 | 0.165 | 4470 | 710 | 1 | JG12240800854 |  | 1 | C虫斑(3450米上板面传动侧15公分处来料虫斑 大小2公分宽) | 是 | 是 | 2 | 4
覆膜 | JG1224080085 | JG12240800853 | 0.19 | 710 | 3100 | 1892 |  | 明绿改性膜-1 | 九天覆膜-9 | 合格 | 合格品 | 甲 | 张文兵 | 1715 | 1.1032 | / | 30110014 | 铬钝化卷 | 0.1-SPCC | 30312002 | 双面钢塑复合卷 | 0.19-SPCC | 10 | MO002975 | MO002975-004-03 | FM001 | 覆膜模板 | 7477 | 2024-08-24 | 2024-08-24 | 3 | 2024-08-24 11:31:06 | 2024-08-24 11:33:41 | 江苏九天光电科技有限公司 | 0 | 张文兵 |  | 1 | 0.19 | 3100 | 710 | 1 | JG12240800853 |  | 1 |  | 是 | 是 | 2 | 4
覆膜 | JG1224080085 | JG12240800852 | 0.19 | 710 | 3050 | 1862 |  | 明绿改性膜-1 | 九天覆膜-9 | 合格 | 合格品 | 甲 | 张文兵 | 1688 | 1.1031 | / | 30110014 | 铬钝化卷 | 0.1-SPCC | 30312002 | 双面钢塑复合卷 | 0.19-SPCC | 10 | MO002975 | MO002975-004-02 | FM001 | 覆膜模板 | 7477 | 2024-08-24 | 2024-08-24 | 3 | 2024-08-24 11:31:06 | 2024-08-24 11:33:40 | 江苏九天光电科技有限公司 | 0 | 张文兵 |  | 1 | 0.19 | 3050 | 710 | 1 | JG12240800852 |  | 1 |  | 是 | 是 | 2 | 4
覆膜 | JG1224080085 | JG12240800851 | 0.19 | 710 | 3000 | 1836 |  | 明绿改性膜-1 | 九天覆膜-9 | 合格 | 合格品 | 甲 | 张文兵 | 1664 | 1.1034 | / | 30110014 | 铬钝化卷 | 0.1-SPCC | 30312002 | 双面钢塑复合卷 | 0.19-SPCC | 10 | MO002975 | MO002975-004-01 | FM001 | 覆膜模板 | 7477 | 2024-08-24 | 2024-08-24 | 3 | 2024-08-24 11:31:06 | 2024-08-24 11:33:40 | 江苏九天光电科技有限公司 | 0 | 张文兵 |  | 1 | 0.19 | 3000 | 710 | 1 | JG12240800851 |  | 1 |  | 是 | 是 | 2 | 4
覆膜 | JG9124080073 | JG91240800732 | 0.25 | 610 | 4370 | 3308 |  | 明绿改性膜-2 | 九天覆膜-5 | 合格 | 合格品 | 乙 | 冯忠平 | 3082 | 1.0733 | / | 30110011 | 铬钝化卷 | 0.15-SPCC | 30312017 | 双面钢塑复合卷 | 0.25-SPCC | 10 | MO002974 | MO002974-004-02 | FM001 | 覆膜模板 | 6209 | 2024-08-24 | 2024-08-24 | 3 | 2024-08-24 11:22:42 | 2024-08-24 11:23:49 | 江苏九天光电科技有限公司 | 0 | 冯忠平 |  | 1 | 0.25 | 4370 | 610 | 1 | JG91240800732 |  | 1 |  | 是 | 是 | 1 | 4
覆膜 | JG9124080073 | JG91240800731 | 0.25 | 610 | 4400 | 3356 |  | 明绿改性膜-2 | 九天覆膜-5 | 合格 | 合格品 | 乙 | 冯忠平 | 3127 | 1.0732 | / | 30110011 | 铬钝化卷 | 0.15-SPCC | 30312017 | 双面钢塑复合卷 | 0.25-SPCC | 10 | MO002974 | MO002974-004-01 | FM001 | 覆膜模板 | 6209 | 2024-08-24 | 2024-08-24 | 3 | 2024-08-24 11:22:42 | 2024-08-24 11:23:49 | 江苏九天光电科技有限公司 | 0 | 冯忠平 |  | 1 | 0.25 | 4400 | 610 | 1 | JG91240800731 |  | 1 |  | 是 | 是 | 1 | 4
覆膜 | JG91240700382 | JG912407003823 | 0.25 | 610 | 2380 | 1798 | 传动侧碎边缺口6mm | 明绿改性膜-2 | 九天覆膜-5 | 合格 | 让步接收 | 乙 | 冯忠平 | 1669 | 1.0773 | / | 30110011 | 铬钝化卷 | 0.15-SPCC | 30312017 | 双面钢塑复合卷 | 0.25-SPCC | 10 | MO002974 | MO002974-003-03 | FM001 | 覆膜模板 | 5035 | 2024-08-24 | 2024-08-24 | 3 | 2024-08-24 11:18:08 | 2024-08-24 11:20:57 | 江苏九天光电科技有限公司 | 0 | 冯忠平 |  | 1 | 0.25 | 2380 | 610 | 1 | JG912407003823 |  | 1 | 传动侧碎边缺口6mm | 是 | 是 | 4 | 3
覆膜 | JG91240700382 | JG912407003822 | 0.25 | 610 | 2400 | 1816 | 1500米传动侧露白6毫米，传动侧缩芯4公分 | 明绿改性膜-2 | 九天覆膜-5 | 待判定 | 5 | 乙 | 冯忠平 | 1686 | 1.0771 | / | 30110011 | 铬钝化卷 | 0.15-SPCC | 30312017 | 双面钢塑复合卷 | 0.25-SPCC | 10 | MO002974 | MO002974-003-02 | FM001 | 覆膜模板 | 5035 | 2024-08-24 | 2024-08-24 | 3 | 2024-08-24 11:18:08 | 2024-08-24 11:20:57 | 江苏九天光电科技有限公司 | 0 | 冯忠平 |  | 1 | 0.25 | 2400 | 610 | 1 | JG912407003822 |  | 1 | 1500米传动侧露白6毫米，传动侧缩芯4公分 |  |  | 4 | 3
覆膜 | JG91240700382 | JG912407003821 | 0.25 | 610 | 2375 | 1810 |  | 明绿改性膜-2 | 九天覆膜-5 | 合格 | 合格品 | 乙 | 冯忠平 | 1680 | 1.0774 | / | 30110011 | 铬钝化卷 | 0.15-SPCC | 30312017 | 双面钢塑复合卷 | 0.25-SPCC | 10 | MO002974 | MO002974-003-01 | FM001 | 覆膜模板 | 5035 | 2024-08-24 | 2024-08-24 | 3 | 2024-08-24 11:18:08 | 2024-08-24 11:20:57 | 江苏九天光电科技有限公司 | 0 | 冯忠平 |  | 1 | 0.25 | 2375 | 610 | 1 | JG912407003821 |  | 1 |  | 是 | 是 | 4 | 3
覆膜 | JG122405505422 | JG122405505422 | 0.165 | 760 | 3920 | 2482 | K孔洞(1730-1790米传动侧22公分处14个 大小1.15-1.77平方毫米 2890米传动侧24公分处1个 大小1.86平方毫米),L亮点(亮条印) | 明绿改性膜-1 | 九天覆膜-9 | 待判定 | 5 | 甲 | 张文兵 | 2309 | 1.0749 | / | 30110014 | 铬钝化卷 | 0.1-SPCC | 30312001 | 双面钢塑复合卷 | 0.165-SPCC | 10 | MO001592 | MO001592-002 | FM001 | 覆膜模板 | 2309 | 2024-07-14 | 2024-07-14 | 3 | 2024-08-24 10:49:10 | 2024-08-24 11:20:25 | 江苏九天光电科技有限公司 | 241639 | 张文兵 |  |  | 0.1 | 0 | 760 | 1 | JG122405505422 |  | 1 | K孔洞(1730-1790米传动侧22公分处14个 大小1.15-1.77平方毫米 2890米传动侧24公分处1个 大小1.86平方毫米),L亮点(亮条印) | 否 | 否 |  | 2
覆膜 | JG1224070517 | JG12240705173 | 0.25 | 610 | 2370 | 1800 |  | 明绿改性膜-2 | 九天覆膜-5 | 合格 | 合格品 | 乙 | 冯忠平 | 1675 | 1.0746 | / | 30110011 | 铬钝化卷 | 0.15-SPCC | 30312017 | 双面钢塑复合卷 | 0.25-SPCC | 10 | MO002974 | MO002974-001-03 | FM001 | 覆膜模板 | 5033 | 2024-08-24 | 2024-08-24 | 3 | 2024-08-24 11:11:31 | 2024-08-24 11:16:44 | 江苏九天光电科技有限公司 | 0 | 冯忠平 |  | 1 | 0.25 | 2370 | 610 | 1 | JG12240705173 |  | 1 |  | 是 | 是 | 6 | 1
覆膜 | JG1224070517 | JG12240705172 | 0.25 | 610 | 2370 | 1802 |  | 明绿改性膜-2 | 九天覆膜-5 | 合格 | 合格品 | 乙 | 冯忠平 | 1676 | 1.0752 | / | 30110011 | 铬钝化卷 | 0.15-SPCC | 30312017 | 双面钢塑复合卷 | 0.25-SPCC | 10 | MO002974 | MO002974-001-02 | FM001 | 覆膜模板 | 5033 | 2024-08-24 | 2024-08-24 | 3 | 2024-08-24 11:11:31 | 2024-08-24 11:16:44 | 江苏九天光电科技有限公司 | 0 | 冯忠平 |  | 1 | 0.25 | 2370 | 610 | 1 | JG12240705172 |  | 1 |  | 是 | 是 | 6 | 1
覆膜 | JG1224070517 | JG12240705171 | 0.25 | 610 | 2375 | 1808 | C虫斑(106米操作侧约2公分处虫斑1公分左右) | 明绿改性膜-2 | 九天覆膜-5 | 合格 | 让步接收 | 乙 | 冯忠平 | 1682 | 1.0749 | / | 30110011 | 铬钝化卷 | 0.15-SPCC | 30312017 | 双面钢塑复合卷 | 0.25-SPCC | 10 | MO002974 | MO002974-001-01 | FM001 | 覆膜模板 | 5033 | 2024-08-24 | 2024-08-24 | 3 | 2024-08-24 11:11:31 | 2024-08-24 11:16:44 | 江苏九天光电科技有限公司 | 0 | 冯忠平 |  | 1 | 0.25 | 2375 | 610 | 1 | JG12240705171 |  | 1 | C虫斑(106米操作侧约2公分处虫斑1公分左右) | 是 | 是 | 6 | 1
覆膜 | JG91240700301 | JG912407003013 | 0.25 | 610 | 2325 | 1756 | 尾部发黄 | 明绿改性膜-2 | 九天覆膜-5 | 合格 | 让步接收 | 乙 | 冯忠平 | 1633 | 1.0753 | / | 30110011 | 铬钝化卷 | 0.15-SPCC | 30312017 | 双面钢塑复合卷 | 0.25-SPCC | 10 | MO002974 | MO002974-002-03 | FM001 | 覆膜模板 | 4947 | 2024-08-24 | 2024-08-24 | 3 | 2024-08-24 11:09:08 | 2024-08-24 11:11:09 | 江苏九天光电科技有限公司 | 0 | 冯忠平 |  | 1 | 0.25 | 2325 | 610 | 1 | JG912407003013 |  | 1 | 尾部发黄 | 是 | 是 | 2 | 2
覆膜 | JG91240700301 | JG912407003012 | 0.25 | 610 | 2330 | 1786 |  | 明绿改性膜-2 | 九天覆膜-5 | 合格 | 合格品 | 乙 | 冯忠平 | 1661 | 1.0753 | / | 30110011 | 铬钝化卷 | 0.15-SPCC | 30312017 | 双面钢塑复合卷 | 0.25-SPCC | 10 | MO002974 | MO002974-002-02 | FM001 | 覆膜模板 | 4947 | 2024-08-24 | 2024-08-24 | 3 | 2024-08-24 11:09:08 | 2024-08-24 11:11:09 | 江苏九天光电科技有限公司 | 0 | 冯忠平 |  | 1 | 0.25 | 2330 | 610 | 1 | JG912407003012 |  | 1 |  | 是 | 是 | 2 | 2
覆膜 | JG91240700301 | JG912407003011 | 0.25 | 610 | 2330 | 1778 |  | 明绿改性膜-2 | 九天覆膜-5 | 合格 | 合格品 | 乙 | 冯忠平 | 1653 | 1.0756 | / | 30110011 | 铬钝化卷 | 0.15-SPCC | 30312017 | 双面钢塑复合卷 | 0.25-SPCC | 10 | MO002974 | MO002974-002-01 | FM001 | 覆膜模板 | 4947 | 2024-08-24 | 2024-08-24 | 3 | 2024-08-24 11:09:08 | 2024-08-24 11:11:09 | 江苏九天光电科技有限公司 | 0 | 冯忠平 |  | 1 | 0.25 | 2330 | 610 | 1 | JG912407003011 |  | 1 |  | 是 | 是 | 2 | 2
覆膜 | JG1224070345111 | JG1224070345111 | 0.165 | 760 | 4780 | 2982 | 翘边(500米内传动侧翘边 收卷不齐),色差(色差 辊印 黄条印) | 明绿改性膜-1 | 九天覆膜-9 | 合格 | 让步接收 | 甲 | 张文兵 | 2757 | 1.0816 | / | 30110014 | 铬钝化卷 | 0.1-SPCC | 30312001 | 双面钢塑复合卷 | 0.165-SPCC | 10 | MO002971 | MO002971-002 | FM001 | 覆膜模板 | 2757 | 2024-08-24 | 2024-08-24 | 3 | 2024-08-24 10:28:06 | 2024-08-24 10:29:58 | 江苏九天光电科技有限公司 | 304934 | 张文兵 |  |  | 0.1 | 4800 | 760 | 1 | JG1224070345111 |  | 1 | Q翘边(500米内传动侧翘边 收卷不齐),S色差(色差 辊印 黄条印) | 是 | 是 | 1 | 2
覆膜 | JG1224080104 | JG12240801042 | 0.248 | 610 | 3230 | 2866 | 条印色差，双边轻黄 | 明绿改性膜-1 | 九天覆膜-5 | 合格 | 让步接收 | 乙 | 徐新圣 | 2749 | 1.0426 | / | 30110012 | 铬钝化卷 | 0.18-SPCC | 30312013 | 双面钢塑复合卷 | 0.248-SPCC | 10 | MO002870 | MO002870-008-02 | FM001 | 覆膜模板 | 5567 | 2024-08-20 | 2024-08-20 | 3 | 2024-08-24 08:03:21 | 2024-08-24 09:37:20 | 江苏九天光电科技有限公司 | 0 | 冯忠平 |  | 1 | 0.248 | 3230 | 610 | 1 | JG12240801042 |  | 1 | 条印色差，双边轻黄 | 是 | 是 | 141 | 8
覆膜 | JG1224080104 | JG12240801041 | 0.248 | 610 | 3300 | 2938 | 边0.249/0.181中0.249/0.182边0.254/0.182 剥不离 | 明绿改性膜-1 | 九天覆膜-5 | 合格 | 合格品 | 乙 | 冯忠平 | 2818 | 1.0426 | / | 30110012 | 铬钝化卷 | 0.18-SPCC | 30312013 | 双面钢塑复合卷 | 0.248-SPCC | 10 | MO002870 | MO002870-008-01 | FM001 | 覆膜模板 | 5567 | 2024-08-20 | 2024-08-20 | 3 | 2024-08-24 08:03:21 | 2024-08-24 09:37:20 | 江苏九天光电科技有限公司 | 0 | 冯忠平 |  | 1 | 0.248 | 3300 | 610 | 1 | JG12240801041 |  | 1 |  | 是 | 是 | 141 | 8
覆膜 | D23220-27-5 | L2JJF1240822-01 | 0.2 | 610 | 6150 | 1360 | 条印，色差 | 本色改性膜-1 | 九天覆膜-3 | 合格 | 合格品 | 甲 | 成防萍 | 1022 | 1.3307 | / | 11020006 | 铝卷 | 0.1*610-8011 | 30512006 | 双面铝塑复合卷 | 0.2-8011 | 10 | MO002641 | MO002641-003 | FM001 | 覆膜模板 | 1022 | 2024-08-13 | 2024-08-13 | 3 | 2024-08-22 18:35:07 | 2024-08-24 08:54:06 | 江苏九天光电科技有限公司 | 290088 | 成防萍 |  |  | 0.1 | 0 | 610 | 1 | D23220-27-5 |  | 1 | 条印，色差 | 处理中 | 否 |  | 3