## sheet1
工序名称 | 批号 | 新卷号 | 出料厚度 | 出料宽度 | 出料长度 | 出料重量 | 备注 | 膜名称 | 机组名称 | 工序状态 | 检验结果 | 班组 | 参与人 | 来料重量 | 成材率 | 工序要求 | 来料编码 | 来料名称 | 来料规格 | 产品编码 | 产品名称 | 产品规格 | 排序 | 主计划号 | 子计划号 | 工序流程编码 | 工序流程名称 | 工单需求 | 计划开始时间 | 计划结束时间 | 工单状态 | 开始时间 | 产出时间 | 组织名称 | 卷号ID | 操作工人 | 报工人 | 检验 | 来料厚度 | 来料长度 | 来料宽度 | 是否分卷 | 原卷号 | 工单要求 | 是否成品 | 不良现象 | 是否入库 | 入库审核 | 生产工时 | 工单行号
覆膜 | JG1224080106 | JG12240801062 | 0.248 | 610 | 3210 | 2862 |  | 明绿改性膜-1 | 九天覆膜-5 | 合格 | 合格品 | 乙 | 冯忠平 | 2744 | 1.043 | / | 30110012 | 铬钝化卷 | 0.18-SPCC | 30312013 | 双面钢塑复合卷 | 0.248-SPCC | 10 | MO002870 | MO002870-004-02 | FM001 | 覆膜模板 | 5511 | 2024-08-20 | 2024-08-20 | 3 | 2024-08-24 08:01:16 | 2024-08-24 08:02:42 | 江苏九天光电科技有限公司 | 0 | 冯忠平 |  | 1 | 0.248 | 3210 | 610 | 1 | JG12240801062 |  | 1 |  | 是 | 是 | 1 | 4
覆膜 | JG1224080106 | JG12240801061 | 0.248 | 610 | 3250 | 2886 | 内圈0.254/0.182 0.246/0.181 0.244/0.179 剥不离 | 明绿改性膜-1 | 九天覆膜-5 | 合格 | 合格品 | 乙 | 冯忠平 | 2767 | 1.043 | / | 30110012 | 铬钝化卷 | 0.18-SPCC | 30312013 | 双面钢塑复合卷 | 0.248-SPCC | 10 | MO002870 | MO002870-004-01 | FM001 | 覆膜模板 | 5511 | 2024-08-20 | 2024-08-20 | 3 | 2024-08-24 08:01:16 | 2024-08-24 08:02:42 | 江苏九天光电科技有限公司 | 0 | 冯忠平 |  | 1 | 0.248 | 3250 | 610 | 1 | JG12240801061 |  | 1 |  | 是 | 是 | 1 | 4
覆膜 | JG1224070558111 | JG1224070558111 | 0.165 | 710 | 4370 | 2570 | 4020米，4050米操2-3公分内各1个孔洞4.6/6.9平方毫米，板面有碱液斑发黄，白斑，边部花辊印 | 明绿改性膜-1 | 九天覆膜-9 | 待判定 | 5 | 乙 | 李其华 | 2397 | 1.0722 | / | 30110014 | 铬钝化卷 | 0.1-SPCC | 30312001 | 双面钢塑复合卷 | 0.165-SPCC | 10 | MO002892 | MO002892-006 | FM001 | 覆膜模板 | 2397 | 2024-08-21 | 2024-08-21 | 3 | 2024-08-24 05:20:51 | 2024-08-24 06:56:13 | 江苏九天光电科技有限公司 | 300706 | 李其华 |  |  | 0.1 | 0 | 710 | 1 | JG1224070558111 |  | 1 | K孔洞(4020米，4050米操作侧边部2-3公分内各1个孔洞，大小4.6/6.9平方毫米),J碱液斑(板面有碱液斑发黄，白斑) | 否 | 否 |  | 6
覆膜 | JG122405505412 | JG1224055054122 | 0.165 | 760 | 3200 | 2028 | 2712米处操边1个大碎边，碎边有叠带缺口宽约7毫米 | 明绿改性膜-1 | 九天覆膜-9 | 待判定 | 5 |  | 李其华 | 1948 | 1.0411 | / | 30110014 | 铬钝化卷 | 0.1-SPCC | 30312001 | 双面钢塑复合卷 | 0.165-SPCC | 10 | MO002018 | MO002018-005-02 | FM001 | 覆膜模板 | 4385 | 2024-07-24 | 2024-07-24 | 3 | 2024-08-24 00:54:15 | 2024-08-24 02:38:10 | 江苏九天光电科技有限公司 | 256779 | 李其华 |  | 1 | 0.165 | 3200 | 760 | 1 | JG1224055054122 |  | 1 | Q缺口(2712米处操边1个大碎边，碎边有叠带缺口宽约7毫米) |  |  | 312 | 5
覆膜 | JG122405505412 | JG1224055054121 | 0.165 | 760 | 4000 | 2538 |  | 明绿改性膜-1 | 九天覆膜-9 | 合格 | 合格品 |  | 李其华 | 2437 | 1.0414 | / | 30110014 | 铬钝化卷 | 0.1-SPCC | 30312001 | 双面钢塑复合卷 | 0.165-SPCC | 10 | MO002018 | MO002018-005-01 | FM001 | 覆膜模板 | 4385 | 2024-07-24 | 2024-07-24 | 3 | 2024-08-24 00:54:15 | 2024-08-24 02:38:10 | 江苏九天光电科技有限公司 | 256779 | 李其华 |  | 1 | 0.165 | 4000 | 760 | 1 | JG1224055054121 |  | 1 |  | 是 | 是 | 312 | 5
覆膜 | JG122407032211 | JG122407032211 | 0.165 | 760 | 3160 | 1970 | 卷芯传动侧有折印,板面有水锈斑，偶有黄斑,操作侧浪边起筋 | 明绿改性膜-1 | 九天覆膜-9 | 合格 | 让步接收 | 乙 | 李其华 | 1821 | 1.0818 | / | 30110014 | 铬钝化卷 | 0.1-SPCC | 30312001 | 双面钢塑复合卷 | 0.165-SPCC | 10 | MO002570 | MO002570-005 | FM001 | 覆膜模板 | 1821 | 2024-08-11 | 2024-08-11 | 3 | 2024-08-23 22:04:25 | 2024-08-23 22:40:40 | 江苏九天光电科技有限公司 | 287341 | 李其华 |  |  | 0.1 | 3220 | 760 | 1 | JG122407032211 |  | 1 | Z折印(卷芯传动侧有折印),S水锈斑(板面有水锈斑，偶有黄斑),Q起筋(操作侧浪边起筋) | 是 | 是 | 36 | 5
覆膜 | JG1224070689 | JG12240706893 | 0.25 | 610 | 2325 | 1743 | 两侧色差 | 明绿改性膜-2 | 九天覆膜-5 | 合格 | 让步接收 | 甲 | 徐新圣 | 1617 | 1.0779 | / | 30110011 | 铬钝化卷 | 0.15-SPCC | 30312017 | 双面钢塑复合卷 | 0.25-SPCC | 10 | MO002947 | MO002947-003-03 | FM001 | 覆膜模板 | 4889 | 2024-08-23 | 2024-08-23 | 3 | 2024-08-23 18:12:35 | 2024-08-23 20:08:12 | 江苏九天光电科技有限公司 | 0 | 徐新圣 |  | 1 | 0.25 | 2325 | 610 | 1 | JG12240706893 |  | 1 | S色差(两侧色差) | 是 | 是 | 154 | 3
覆膜 | JG1224070689 | JG12240706892 | 0.25 | 610 | 2340 | 1767 | 两侧色差 | 明绿改性膜-2 | 九天覆膜-5 | 合格 | 让步接收 | 甲 | 徐新圣 | 1639 | 1.0781 | / | 30110011 | 铬钝化卷 | 0.15-SPCC | 30312017 | 双面钢塑复合卷 | 0.25-SPCC | 10 | MO002947 | MO002947-003-02 | FM001 | 覆膜模板 | 4889 | 2024-08-23 | 2024-08-23 | 3 | 2024-08-23 18:12:35 | 2024-08-23 20:08:12 | 江苏九天光电科技有限公司 | 0 | 徐新圣 |  | 1 | 0.25 | 2340 | 610 | 1 | JG12240706892 |  | 1 | S色差(两侧色差) | 是 | 是 | 154 | 3
覆膜 | JG1224070689 | JG12240706891 | 0.25 | 610 | 2340 | 1760 | 两侧色差 | 明绿改性膜-2 | 九天覆膜-5 | 合格 | 合格品 | 甲 | 徐新圣 | 1633 | 1.0778 | / | 30110011 | 铬钝化卷 | 0.15-SPCC | 30312017 | 双面钢塑复合卷 | 0.25-SPCC | 10 | MO002947 | MO002947-003-01 | FM001 | 覆膜模板 | 4889 | 2024-08-23 | 2024-08-23 | 3 | 2024-08-23 18:12:35 | 2024-08-23 20:08:12 | 江苏九天光电科技有限公司 | 0 | 徐新圣 |  | 1 | 0.25 | 2340 | 610 | 1 | JG12240706891 |  | 1 | S色差(两侧色差) | 是 | 是 | 154 | 3
覆膜 | JG1224070513 | JG12240705133 | 0.25 | 610 | 2400 | 1840 | L露白(480米操边上膜叠膜导致露白约3公分。【夹纸处】) | 明绿改性膜-2 | 九天覆膜-5 | 待判定 | 5 | 甲 | 徐新圣 | 1717 | 1.0716 | / | 30110011 | 铬钝化卷 | 0.15-SPCC | 30312017 | 双面钢塑复合卷 | 0.25-SPCC | 10 | MO002947 | MO002947-002-03 | FM001 | 覆膜模板 | 5089 | 2024-08-23 | 2024-08-23 | 3 | 2024-08-23 15:46:36 | 2024-08-23 17:41:29 | 江苏九天光电科技有限公司 | 0 | 徐新圣 |  | 1 | 0.25 | 2400 | 610 | 1 | JG12240705133 |  | 1 | L露白(480米操边上膜叠膜导致露白约3公分。【夹纸处】) |  |  | 230 | 2
覆膜 | JG1224070513 | JG12240705132 | 0.25 | 610 | 2360 | 1804 | Q起筋(1470米操边上膜膜起筋) | 明绿改性膜-2 | 九天覆膜-5 | 合格 | 让步接收 | 甲 | 徐新圣 | 1683 | 1.0719 | / | 30110011 | 铬钝化卷 | 0.15-SPCC | 30312017 | 双面钢塑复合卷 | 0.25-SPCC | 10 | MO002947 | MO002947-002-02 | FM001 | 覆膜模板 | 5089 | 2024-08-23 | 2024-08-23 | 3 | 2024-08-23 15:46:36 | 2024-08-23 17:41:29 | 江苏九天光电科技有限公司 | 0 | 徐新圣 |  | 1 | 0.25 | 2360 | 610 | 1 | JG12240705132 |  | 1 | Q起筋(1470米操边上膜膜起筋) | 是 | 是 | 230 | 2
覆膜 | JG1224070513 | JG12240705131 | 0.25 | 610 | 2370 | 1810 | S碎边(操边碎边约4mm) | 明绿改性膜-2 | 九天覆膜-5 | 合格 | 让步接收 | 甲 | 徐新圣 | 1689 | 1.0716 | / | 30110011 | 铬钝化卷 | 0.15-SPCC | 30312017 | 双面钢塑复合卷 | 0.25-SPCC | 10 | MO002947 | MO002947-002-01 | FM001 | 覆膜模板 | 5089 | 2024-08-23 | 2024-08-23 | 3 | 2024-08-23 15:46:36 | 2024-08-23 17:41:29 | 江苏九天光电科技有限公司 | 0 | 徐新圣 |  | 1 | 0.25 | 2370 | 610 | 1 | JG12240705131 |  | 1 | S碎边(操边碎边约4mm) | 是 | 是 | 230 | 2
覆膜 | JG12240702571 | JG12240702571 | 0.25 | 610 | 2380 | 1889 | Z振纹(整卷板面振纹。) | 明绿改性膜-2 | 九天覆膜-5 | 合格 | 让步接收 | 甲 | 徐新圣 | 1766 | 1.0696 | / |  |  |  | 30312017 | 双面钢塑复合卷 | 0.25-SPCC | 10 | MO002947 | MO002947-001 | FM001 | 覆膜模板 | 1766 | 2024-08-23 | 2024-08-23 | 3 | 2024-08-23 15:40:02 | 2024-08-23 15:44:33 | 江苏九天光电科技有限公司 | 304143 | 徐新圣 |  |  | 0.15 | 2400 | 610 | 1 | JG12240702571 |  | 1 | Z振纹(整卷板面振纹。) | 是 | 是 | 4 | 1
覆膜 | JG91240700362 | JG912407003623 | 0.165 | 610 | 4380 | 2208 | 缩芯折印(尾缩芯折印，有气泡印。) | 明绿改性膜-1 | 九天覆膜-8 | 合格 | 让步接收 | 甲 | 徐新圣 | 2048 | 1.0781 | / | 30110014 | 铬钝化卷 | 0.1-SPCC | 30312001 | 双面钢塑复合卷 | 0.165-SPCC | 10 | MO002826 | MO002826-029-03 | FM001 | 覆膜模板 | 6153 | 2024-08-19 | 2024-08-19 | 3 | 2024-08-23 13:01:50 | 2024-08-23 15:32:22 | 江苏九天光电科技有限公司 | 0 | 成防萍 |  | 1 | 0.165 | 4380 | 610 | 1 | JG912407003623 |  | 1 | 缩芯折印(尾缩芯折印，有气泡印。) | 是 | 是 | 201 | 29
覆膜 | JG91240700362 | JG912407003622 | 0.165 | 610 | 4660 | 2340 | Q起筋(410-500米上膜操作侧约25公分处膜起筋重) | 明绿改性膜-1 | 九天覆膜-8 | 合格 | 让步接收 | 甲 | 徐新圣 | 2170 | 1.0783 | / | 30110014 | 铬钝化卷 | 0.1-SPCC | 30312001 | 双面钢塑复合卷 | 0.165-SPCC | 10 | MO002826 | MO002826-029-02 | FM001 | 覆膜模板 | 6153 | 2024-08-19 | 2024-08-19 | 3 | 2024-08-23 13:01:50 | 2024-08-23 15:32:22 | 江苏九天光电科技有限公司 | 0 | 成防萍 |  | 1 | 0.165 | 4660 | 610 | 1 | JG912407003622 |  | 1 | Q起筋(410-500米上膜操作侧约25公分处膜起筋重) | 是 | 是 | 201 | 29
覆膜 | JG91240700362 | JG912407003621 | 0.165 | 610 | 4160 | 2087 | S碎边(传边碎边约4mm) | 明绿改性膜-1 | 九天覆膜-8 | 合格 | 让步接收 | 甲 | 徐新圣 | 1935 | 1.0786 | / | 30110014 | 铬钝化卷 | 0.1-SPCC | 30312001 | 双面钢塑复合卷 | 0.165-SPCC | 10 | MO002826 | MO002826-029-01 | FM001 | 覆膜模板 | 6153 | 2024-08-19 | 2024-08-19 | 3 | 2024-08-23 13:01:50 | 2024-08-23 15:32:22 | 江苏九天光电科技有限公司 | 0 | 成防萍 |  | 1 | 0.165 | 4160 | 610 | 1 | JG912407003621 |  | 1 | S碎边(传边碎边约4mm) | 是 | 是 | 201 | 29
覆膜 | JG1224070325111 | JG1224070325111 | 0.165 | 760 | 4210 | 2630 |  | 明绿改性膜-1 | 九天覆膜-9 | 合格 | 合格品 | 甲 | 张文兵 | 2431 | 1.0819 | / | 30110014 | 铬钝化卷 | 0.1-SPCC | 30312001 | 双面钢塑复合卷 | 0.165-SPCC | 10 | MO002827 | MO002827-011 | FM001 | 覆膜模板 | 2431 | 2024-08-19 | 2024-08-19 | 3 | 2024-08-23 14:33:18 | 2024-08-23 15:16:41 | 江苏九天光电科技有限公司 | 297795 | 张文兵 |  |  | 0.1 | 0 | 760 | 1 | JG1224070325111 |  | 1 |  | 是 | 是 | 43 | 11
覆膜 | JG122407037521 | JG1224070375212 | 0.19 | 710 | 3050 | 1814 |  | 明绿改性膜-1 | 九天覆膜-9 | 合格 | 合格品 | 甲 | 张文兵 | 1652 | 1.0981 | / | 30110014 | 铬钝化卷 | 0.1-SPCC | 30312002 | 双面钢塑复合卷 | 0.19-SPCC | 10 | MO002827 | MO002827-001-02 | FM001 | 覆膜模板 | 3275 | 2024-08-19 | 2024-08-19 | 3 | 2024-08-23 13:03:53 | 2024-08-23 14:15:29 | 江苏九天光电科技有限公司 | 0 | 张文兵 |  | 1 | 0.19 | 3050 | 710 | 1 | JG1224070375212 |  | 1 |  | 是 | 是 | 108 | 1
覆膜 | JG122407037521 | JG1224070375211 | 0.19 | 710 | 3000 | 1782 | K孔洞(1380米传动侧27MM处1个 大小0.97平方毫米) | 明绿改性膜-1 | 九天覆膜-9 | 合格 | 让步接收 | 甲 | 张文兵 | 1623 | 1.098 | / | 30110014 | 铬钝化卷 | 0.1-SPCC | 30312002 | 双面钢塑复合卷 | 0.19-SPCC | 10 | MO002827 | MO002827-001-01 | FM001 | 覆膜模板 | 3275 | 2024-08-19 | 2024-08-19 | 3 | 2024-08-23 13:03:53 | 2024-08-23 14:15:29 | 江苏九天光电科技有限公司 | 0 | 张文兵 |  | 1 | 0.19 | 3000 | 710 | 1 | JG1224070375211 |  | 1 | K孔洞(1380米传动侧27MM处1个 大小0.97平方毫米) | 是 | 是 | 108 | 1
覆膜 | JG12240700413 | JG12240700413 | 0.25 | 610 | 2375 | 1892 |  | 明绿改性膜-2 | 九天覆膜-5 | 合格 | 合格品 | 乙 | 冯忠平 | 1785 | 1.0599 | / | 30110011 | 铬钝化卷 | 0.15-SPCC | 30312017 | 双面钢塑复合卷 | 0.25-SPCC | 10 | MO002937 | MO002937-003 | FM001 | 覆膜模板 | 1785 | 2024-08-23 | 2024-08-23 | 3 | 2024-08-23 13:50:32 | 2024-08-23 13:51:56 | 江苏九天光电科技有限公司 | 303832 | 何志宏 |  |  | 0.15 | 0 | 610 | 1 | JG12240700413 |  | 1 |  | 是 | 是 | 1 | 3
覆膜 | JG12240705281 | JG12240705281 | 0.25 | 610 | 2320 | 1714 | 来料尾200米传动侧1.5公分撞伤 | 明绿改性膜-2 | 九天覆膜-5 | 合格 | 让步接收 | 乙 | 冯忠平 | 1590 | 1.078 | / | 30110011 | 铬钝化卷 | 0.15-SPCC | 30312017 | 双面钢塑复合卷 | 0.25-SPCC | 10 | MO002937 | MO002937-001 | FM001 | 覆膜模板 | 1590 | 2024-08-23 | 2024-08-23 | 3 | 2024-08-23 13:47:40 | 2024-08-23 13:49:39 | 江苏九天光电科技有限公司 | 303831 | 何志宏 |  |  | 0.15 | 2320 | 610 | 1 | JG12240705281 |  | 1 | 来料尾200米传动侧1.5公分撞伤 | 是 | 是 | 2 | 1
覆膜 | JG12240700463 | JG12240700463 | 0.25 | 610 | 2390 | 1900 |  | 明绿改性膜-2 | 九天覆膜-5 | 合格 | 合格品 | 乙 | 冯忠平 | 1782 | 1.0662 | / | 30110011 | 铬钝化卷 | 0.15-SPCC | 30312017 | 双面钢塑复合卷 | 0.25-SPCC | 10 | MO002937 | MO002937-002 | FM001 | 覆膜模板 | 1782 | 2024-08-23 | 2024-08-23 | 3 | 2024-08-23 13:42:39 | 2024-08-23 13:43:37 | 江苏九天光电科技有限公司 | 303829 | 何志宏 |  |  | 0.15 | 2430 | 610 | 1 | JG12240700463 |  | 1 |  | 是 | 是 | 1 | 2
覆膜 | JG12240603091 | JG12240603091 | 0.25 | 610 | 4210 | 3354 | 尾部轻微振纹 | 明绿改性膜-2 | 九天覆膜-8 | 合格 | 让步接收 | 乙 | 冯忠平 | 3125 | 1.0733 | / | 30110011 | 铬钝化卷 | 0.15-SPCC | 30312017 | 双面钢塑复合卷 | 0.25-SPCC | 10 | MO002805 | MO002805-010 | FM001 | 覆膜模板 | 3125 | 2024-08-18 | 2024-08-18 | 3 | 2024-08-23 01:06:57 | 2024-08-23 13:39:34 | 江苏九天光电科技有限公司 | 296790 | 何志宏 |  |  | 0.15 | 4230 | 610 | 1 | JG12240603091 |  | 1 | 尾部轻微振纹 | 是 | 是 | 753 | 10
覆膜 | JG122407035121 | JG122407035121 | 0.19 | 710 | 3030 | 1782 |  | 明绿改性膜-1 | 九天覆膜-9 | 合格 | 让步接收 | 甲 | 张文兵 | 1617 | 1.102 | / | 30110014 | 铬钝化卷 | 0.1-SPCC | 30312002 | 双面钢塑复合卷 | 0.19-SPCC | 10 | MO002892 | MO002892-011 | FM001 | 覆膜模板 | 1617 | 2024-08-21 | 2024-08-21 | 3 | 2024-08-23 12:10:31 | 2024-08-23 12:34:07 | 江苏九天光电科技有限公司 | 300707 | 张文兵 |  |  | 0.1 | 0 | 710 | 1 | JG122407035121 |  | 1 |  | 是 | 是 | 24 | 11
覆膜 | JG122407037512 | JG1224070375122 | 0.19 | 710 | 3140 | 1882 |  | 明绿改性膜-1 | 九天覆膜-9 | 合格 | 合格品 | 甲 | 张文兵 | 1683 | 1.1182 | / | 30110014 | 铬钝化卷 | 0.1-SPCC | 30312002 | 双面钢塑复合卷 | 0.19-SPCC | 10 | MO002804 | MO002804-012-02 | FM001 | 覆膜模板 | 3349 | 2024-08-18 | 2024-08-18 | 3 | 2024-08-23 11:22:10 | 2024-08-23 11:55:33 | 江苏九天光电科技有限公司 | 0 | 张文兵 |  | 1 | 0.19 | 3140 | 710 | 1 | JG1224070375122 |  | 1 |  | 是 | 是 | 49 | 12
覆膜 | JG122407037512 | JG1224070375121 | 0.19 | 710 | 3100 | 1864 |  | 明绿改性膜-1 | 九天覆膜-9 | 合格 | 合格品 | 甲 | 张文兵 | 1666 | 1.1188 | / | 30110014 | 铬钝化卷 | 0.1-SPCC | 30312002 | 双面钢塑复合卷 | 0.19-SPCC | 10 | MO002804 | MO002804-012-01 | FM001 | 覆膜模板 | 3349 | 2024-08-18 | 2024-08-18 | 3 | 2024-08-23 11:22:10 | 2024-08-23 11:55:33 | 江苏九天光电科技有限公司 | 0 | 张文兵 |  | 1 | 0.19 | 3100 | 710 | 1 | JG1224070375121 |  | 1 |  | 是 | 是 | 49 | 12
覆膜 | JG12240705004 | JG12240705004 | 0.25 | 610 | 2375 | 1834 |  | 明绿改性膜-2 | 九天覆膜-5 | 合格 | 合格品 | 甲 | 徐新圣 | 1702 | 1.0776 | / | 30110011 | 铬钝化卷 | 0.15-SPCC | 30312017 | 双面钢塑复合卷 | 0.25-SPCC | 10 | MO002937 | MO002937-005 | FM001 | 覆膜模板 | 1702 | 2024-08-23 | 2024-08-23 | 3 | 2024-08-23 10:26:53 | 2024-08-23 11:21:27 | 江苏九天光电科技有限公司 | 303834 | 徐新圣 |  |  | 0.15 | 0 | 610 | 1 | JG12240705004 |  | 1 |  | 是 | 是 | 55 | 5
覆膜 | JG122407055411 | JG122407055411 | 0.19 | 710 | 3000 | 1782 | H黄斑()H黄斑(偶有轻微黄条印) | 明绿改性膜-1 | 九天覆膜-9 | 合格 | 让步接收 | 甲 | 张文兵 | 1633 | 1.0912 | / | 30110014 | 铬钝化卷 | 0.1-SPCC | 30312002 | 双面钢塑复合卷 | 0.19-SPCC | 10 | MO002827 | MO002827-003 | FM001 | 覆膜模板 | 1633 | 2024-08-19 | 2024-08-19 | 3 | 2024-08-23 10:52:58 | 2024-08-23 10:55:39 | 江苏九天光电科技有限公司 | 297792 | 张文兵 |  |  | 0.1 | 0 | 710 | 1 | JG122407055411 |  | 1 | H黄斑()H黄斑(偶有轻微黄条印) | 是 | 是 | 3 | 3
覆膜 | JG122407038512 | JG122407038512 | 0.19 | 710 | 3360 | 1988 |  |  | 九天覆膜-9 | 合格 | 合格品 | 甲 | 张文兵 | 1791 | 1.11 | / | 30110014 | 铬钝化卷 | 0.1-SPCC | 30312002 | 双面钢塑复合卷 | 0.19-SPCC | 10 | MO002827 | MO002827-002 | FM001 | 覆膜模板 | 1791 | 2024-08-19 | 2024-08-19 | 3 | 2024-08-23 10:50:08 | 2024-08-23 10:51:09 | 江苏九天光电科技有限公司 | 297791 | 张文兵 |  |  | 0.1 | 0 | 710 | 1 | JG122407038512 |  | 1 |  | 是 | 是 | 1 | 2
覆膜 | JG12240702341 | JG12240702341 | 0.25 | 610 | 2360 | 1878 | S色差(两侧色差) | 明绿改性膜-2 | 九天覆膜-5 | 合格 | 让步接收 | 甲 | 徐新圣 | 1756 | 1.0695 | / | 30110011 | 铬钝化卷 | 0.15-SPCC | 30312017 | 双面钢塑复合卷 | 0.25-SPCC | 10 | MO002937 | MO002937-004 | FM001 | 覆膜模板 | 1756 | 2024-08-23 | 2024-08-23 | 3 | 2024-08-23 09:52:29 | 2024-08-23 10:23:00 | 江苏九天光电科技有限公司 | 303833 | 徐新圣 |  |  | 0.15 | 0 | 610 | 1 | JG12240702341 |  | 1 | S色差(两侧色差) | 是 | 是 | 31 | 4
覆膜 | JG1224080105 | JG12240801052 | 0.248 | 610 | 3200 | 2825 | Q起筋(2370米上膜中间膜起筋) | 明绿改性膜-1 | 九天覆膜-5 | 合格 | 让步接收 | 甲 | 徐新圣 | 2715 | 1.0405 | / | 30110012 | 铬钝化卷 | 0.18-SPCC | 30312013 | 双面钢塑复合卷 | 0.248-SPCC | 10 | MO002870 | MO002870-002-02 | FM001 | 覆膜模板 | 5543 | 2024-08-20 | 2024-08-20 | 3 | 2024-08-23 06:57:38 | 2024-08-23 09:47:06 | 江苏九天光电科技有限公司 | 0 | 何志宏 |  | 1 | 0.248 | 3200 | 610 | 1 | JG12240801052 |  | 1 | Q起筋(2370米上膜中间膜起筋) | 是 | 是 | 255 | 2
覆膜 | JG1224080105 | JG12240801051 | 0.248 | 610 | 3320 | 2942 | 内边0.251/0.182 中0.255/0.183边0.254/0.183 剥离5.02// | 明绿改性膜-1 | 九天覆膜-5 | 合格 | 合格品 | 乙 | 冯忠平 | 2828 | 1.0403 | / | 30110012 | 铬钝化卷 | 0.18-SPCC | 30312013 | 双面钢塑复合卷 | 0.248-SPCC | 10 | MO002870 | MO002870-002-01 | FM001 | 覆膜模板 | 5543 | 2024-08-20 | 2024-08-20 | 3 | 2024-08-23 06:57:38 | 2024-08-23 09:47:06 | 江苏九天光电科技有限公司 | 0 | 何志宏 |  | 1 | 0.248 | 3320 | 610 | 1 | JG12240801051 |  | 1 |  | 是 | 是 | 255 | 2