## sheet1
工序名称 | 批号 | 新卷号 | 出料厚度 | 出料宽度 | 出料长度 | 出料重量 | 备注 | 膜名称 | 机组名称 | 工序状态 | 检验结果 | 班组 | 参与人 | 来料重量 | 成材率 | 工序要求 | 来料编码 | 来料名称 | 来料规格 | 产品编码 | 产品名称 | 产品规格 | 排序 | 主计划号 | 子计划号 | 工序流程编码 | 工序流程名称 | 工单需求 | 计划开始时间 | 计划结束时间 | 工单状态 | 开始时间 | 产出时间 | 组织名称 | 卷号ID | 操作工人 | 报工人 | 检验 | 来料厚度 | 来料长度 | 来料宽度 | 是否分卷 | 原卷号 | 工单要求 | 是否成品 | 不良现象 | 是否入库 | 入库审核 | 生产工时 | 工单行号
纵剪 | 2406213300B100 | JG9124080184 | 0.4 | 610 | 3190 | 6010 |  |  | 九天纵剪机 | 合格 | 合格品 | 乙 | 钱康,叶伟 | 6039 | 0.9952 | 按+2MM工艺生产 | 11010004 | 原钢卷 | 0.4*1250-SPCC | 20100023 | 轧硬 | 0.4*610-SPCC | 10 | MO002988 | MO002988-011-04 | ZJ001 | 纵剪模板 | 21060 | 2024-08-24 | 2024-08-24 | 3 | 2024-08-24 21:33:51 | 2024-08-24 23:42:34 | 江苏九天光电科技有限公司 | 0 | 叶伟 |  | 1 | 0.4 | 3190 | 610 | 1 | JG9124080184 |  | 1 |  | 是 | 是 | 161 | 11
纵剪 | 2406213300B100 | JG9124080183 | 0.4 | 610 | 2285 | 4305 |  |  | 九天纵剪机 | 合格 | 合格品 | 乙 | 钱康,叶伟 | 4326 | 0.9951 | 按+2MM工艺生产 | 11010004 | 原钢卷 | 0.4*1250-SPCC | 20100023 | 轧硬 | 0.4*610-SPCC | 10 | MO002988 | MO002988-011-03 | ZJ001 | 纵剪模板 | 21060 | 2024-08-24 | 2024-08-24 | 3 | 2024-08-24 21:33:51 | 2024-08-24 23:42:34 | 江苏九天光电科技有限公司 | 0 | 叶伟 |  | 1 | 0.4 | 2285 | 610 | 1 | JG9124080183 |  | 1 |  | 是 | 是 | 161 | 11
纵剪 | 2406213300B100 | JG9124080182 | 0.4 | 630 | 3190 | 6205 |  |  | 九天纵剪机 | 合格 | 合格品 | 乙 | 钱康,叶伟 | 6235 | 0.9952 | 按+2MM工艺生产 | 11010004 | 原钢卷 | 0.4*1250-SPCC | 20100025 | 轧硬 | 0.4*630-SPCC | 10 | MO002988 | MO002988-011-02 | ZJ001 | 纵剪模板 | 21060 | 2024-08-24 | 2024-08-24 | 3 | 2024-08-24 21:33:51 | 2024-08-24 23:42:34 | 江苏九天光电科技有限公司 | 0 | 叶伟 |  | 1 | 0.4 | 3190 | 630 | 1 | JG9124080182 |  | 1 |  | 是 | 是 | 161 | 11
纵剪 | 2406213300B100 | JG9124080181 | 0.4 | 630 | 2285 | 4440 |  |  | 九天纵剪机 | 合格 | 合格品 | 乙 | 钱康,叶伟 | 4461 | 0.9953 | 按+2MM工艺生产 | 11010004 | 原钢卷 | 0.4*1250-SPCC | 20100025 | 轧硬 | 0.4*630-SPCC | 10 | MO002988 | MO002988-011-01 | ZJ001 | 纵剪模板 | 21060 | 2024-08-24 | 2024-08-24 | 3 | 2024-08-24 21:33:51 | 2024-08-24 23:42:34 | 江苏九天光电科技有限公司 | 0 | 叶伟 |  | 1 | 0.4 | 2285 | 630 | 1 | JG9124080181 |  | 1 |  | 是 | 是 | 161 | 11
纵剪 | 2406221200B100 | JG9124080180 | 0.4 | 610 | 3160 | 5945 |  |  | 九天纵剪机 | 合格 | 合格品 | 乙 | 钱康,叶伟 | 5969 | 0.996 | 按+2MM工艺生产 | 11010004 | 原钢卷 | 0.4*1250-SPCC | 20100023 | 轧硬 | 0.4*610-SPCC | 10 | MO002988 | MO002988-007-04 | ZJ001 | 纵剪模板 | 20920 | 2024-08-24 | 2024-08-24 | 3 | 2024-08-24 20:13:25 | 2024-08-24 21:33:32 | 江苏九天光电科技有限公司 | 0 | 叶伟 |  | 1 | 0.4 | 3160 | 610 | 1 | JG9124080180 |  | 1 |  | 是 | 是 | 100 | 7
纵剪 | 2406221200B100 | JG9124080179 | 0.4 | 610 | 2285 | 4300 |  |  | 九天纵剪机 | 合格 | 合格品 | 乙 | 钱康,叶伟 | 4318 | 0.9958 | 按+2MM工艺生产 | 11010004 | 原钢卷 | 0.4*1250-SPCC | 20100023 | 轧硬 | 0.4*610-SPCC | 10 | MO002988 | MO002988-007-03 | ZJ001 | 纵剪模板 | 20920 | 2024-08-24 | 2024-08-24 | 3 | 2024-08-24 20:13:25 | 2024-08-24 21:33:32 | 江苏九天光电科技有限公司 | 0 | 叶伟 |  | 1 | 0.4 | 2285 | 610 | 1 | JG9124080179 |  | 1 |  | 是 | 是 | 100 | 7
纵剪 | 2406221200B100 | JG9124080178 | 0.4 | 630 | 3160 | 6145 |  |  | 九天纵剪机 | 合格 | 合格品 | 乙 | 钱康,叶伟 | 6170 | 0.9959 | 按+2MM工艺生产 | 11010004 | 原钢卷 | 0.4*1250-SPCC | 20100025 | 轧硬 | 0.4*630-SPCC | 10 | MO002988 | MO002988-007-02 | ZJ001 | 纵剪模板 | 20920 | 2024-08-24 | 2024-08-24 | 3 | 2024-08-24 20:13:25 | 2024-08-24 21:33:32 | 江苏九天光电科技有限公司 | 0 | 叶伟 |  | 1 | 0.4 | 3160 | 630 | 1 | JG9124080178 |  | 1 |  | 是 | 是 | 100 | 7
纵剪 | 2406221200B100 | JG9124080177 | 0.4 | 630 | 2285 | 4445 |  |  | 九天纵剪机 | 合格 | 合格品 | 乙 | 钱康,叶伟 | 4463 | 0.996 | 按+2MM工艺生产 | 11010004 | 原钢卷 | 0.4*1250-SPCC | 20100025 | 轧硬 | 0.4*630-SPCC | 10 | MO002988 | MO002988-007-01 | ZJ001 | 纵剪模板 | 20920 | 2024-08-24 | 2024-08-24 | 3 | 2024-08-24 20:13:25 | 2024-08-24 21:33:32 | 江苏九天光电科技有限公司 | 0 | 叶伟 |  | 1 | 0.4 | 2285 | 630 | 1 | JG9124080177 |  | 1 |  | 是 | 是 | 100 | 7
纵剪 | 2406223700B100 | JG9124080176 | 0.4 | 610 | 2840 | 5345 |  |  | 九天纵剪机 | 合格 | 合格品 | 乙 | 钱康,叶伟 | 5365 | 0.9963 | 按+2MM工艺生产 | 11010004 | 原钢卷 | 0.4*1250-SPCC | 20100023 | 轧硬 | 0.4*610-SPCC | 10 | MO002988 | MO002988-009-04 | ZJ001 | 纵剪模板 | 19700 | 2024-08-24 | 2024-08-24 | 3 | 2024-08-24 19:07:59 | 2024-08-24 20:13:04 | 江苏九天光电科技有限公司 | 0 | 叶伟 |  | 1 | 0.4 | 2840 | 610 | 1 | JG9124080176 |  | 1 |  | 是 | 是 | 82 | 9
纵剪 | 2406223700B100 | JG9124080175 | 0.4 | 610 | 2285 | 4300 |  |  | 九天纵剪机 | 合格 | 合格品 | 乙 | 钱康,叶伟 | 4316 | 0.9963 | 按+2MM工艺生产 | 11010004 | 原钢卷 | 0.4*1250-SPCC | 20100023 | 轧硬 | 0.4*610-SPCC | 10 | MO002988 | MO002988-009-03 | ZJ001 | 纵剪模板 | 19700 | 2024-08-24 | 2024-08-24 | 3 | 2024-08-24 19:07:59 | 2024-08-24 20:13:04 | 江苏九天光电科技有限公司 | 0 | 叶伟 |  | 1 | 0.4 | 2285 | 610 | 1 | JG9124080175 |  | 1 |  | 是 | 是 | 82 | 9
纵剪 | 2406223700B100 | JG9124080174 | 0.4 | 630 | 2840 | 5540 |  |  | 九天纵剪机 | 合格 | 合格品 | 乙 | 钱康,叶伟 | 5561 | 0.9962 | 按+2MM工艺生产 | 11010004 | 原钢卷 | 0.4*1250-SPCC | 20100025 | 轧硬 | 0.4*630-SPCC | 10 | MO002988 | MO002988-009-02 | ZJ001 | 纵剪模板 | 19700 | 2024-08-24 | 2024-08-24 | 3 | 2024-08-24 19:07:59 | 2024-08-24 20:13:04 | 江苏九天光电科技有限公司 | 0 | 叶伟 |  | 1 | 0.4 | 2840 | 630 | 1 | JG9124080174 |  | 1 |  | 是 | 是 | 82 | 9
纵剪 | 2406223700B100 | JG9124080173 | 0.4 | 630 | 2285 | 4440 |  |  | 九天纵剪机 | 合格 | 合格品 | 乙 | 钱康,叶伟 | 4457 | 0.9962 | 按+2MM工艺生产 | 11010004 | 原钢卷 | 0.4*1250-SPCC | 20100025 | 轧硬 | 0.4*630-SPCC | 10 | MO002988 | MO002988-009-01 | ZJ001 | 纵剪模板 | 19700 | 2024-08-24 | 2024-08-24 | 3 | 2024-08-24 19:07:59 | 2024-08-24 20:13:04 | 江苏九天光电科技有限公司 | 0 | 叶伟 |  | 1 | 0.4 | 2285 | 630 | 1 | JG9124080173 |  | 1 |  | 是 | 是 | 82 | 9
纵剪 | SA124721500500 | JG1224080386 | 0.4 | 760 | 3800 | 8880 |  |  | 九天纵剪机 | 合格 | 合格品 | 乙 | 钱康,叶伟 | 8897 | 0.9981 | 按+2MM工艺生产 | 11010008 | 原钢卷 | 0.4*1530-SPCC | 20100142 | 轧硬 | 0.4*760-SPCC | 10 | MO002908 | MO002908-002-02 | ZJ001 | 纵剪模板 | 17800 | 2024-08-22 | 2024-08-22 | 3 | 2024-08-24 16:27:46 | 2024-08-24 19:07:44 | 江苏九天光电科技有限公司 | 0 | 叶伟 |  | 1 | 0.4 | 3800 | 760 | 1 | JG1224080386 |  | 1 |  | 是 | 是 | 240 | 2
纵剪 | SA124721500500 | JG1224080385 | 0.4 | 760 | 3800 | 8885 |  |  | 九天纵剪机 | 合格 | 合格品 | 乙 | 钱康,叶伟 | 8903 | 0.998 | 按+2MM工艺生产 | 11010008 | 原钢卷 | 0.4*1530-SPCC | 20100142 | 轧硬 | 0.4*760-SPCC | 10 | MO002908 | MO002908-002-01 | ZJ001 | 纵剪模板 | 17800 | 2024-08-22 | 2024-08-22 | 3 | 2024-08-24 16:27:46 | 2024-08-24 19:07:44 | 江苏九天光电科技有限公司 | 0 | 叶伟 |  | 1 | 0.4 | 3800 | 760 | 1 | JG1224080385 |  | 1 |  | 是 | 是 | 240 | 2
纵剪 | JG124751900200 | JG1224080384 | 0.4 | 760 | 4630 | 10780 |  |  | 九天纵剪机 | 合格 | 合格品 | 甲 | 沈严松,杨久明 | 10815 | 0.9968 | 按+2MM工艺生产 | 11010008 | 原钢卷 | 0.4*1530-SPCC | 20100142 | 轧硬 | 0.4*760-SPCC | 10 | MO002908 | MO002908-003-02 | ZJ001 | 纵剪模板 | 21630 | 2024-08-22 | 2024-08-22 | 3 | 2024-08-24 15:46:26 | 2024-08-24 15:47:30 | 江苏九天光电科技有限公司 | 0 | 沈严松 |  | 1 | 0.4 | 4630 | 760 | 1 | JG1224080384 |  | 1 |  | 是 | 是 | 1 | 3
纵剪 | JG124751900200 | JG1224080383 | 0.4 | 760 | 4630 | 10780 |  |  | 九天纵剪机 | 合格 | 合格品 | 甲 | 沈严松,杨久明 | 10815 | 0.9968 | 按+2MM工艺生产 | 11010008 | 原钢卷 | 0.4*1530-SPCC | 20100142 | 轧硬 | 0.4*760-SPCC | 10 | MO002908 | MO002908-003-01 | ZJ001 | 纵剪模板 | 21630 | 2024-08-22 | 2024-08-22 | 3 | 2024-08-24 15:46:26 | 2024-08-24 15:47:30 | 江苏九天光电科技有限公司 | 0 | 沈严松 |  | 1 | 0.4 | 4630 | 760 | 1 | JG1224080383 |  | 1 |  | 是 | 是 | 1 | 3
纵剪 | SA124721500400 | JG1224080382 | 0.4 | 760 | 5440 | 12670 |  |  | 九天纵剪机 | 合格 | 合格品 | 甲 | 沈严松,杨久明 | 12700 | 0.9976 | 按+2MM工艺生产 | 11010008 | 原钢卷 | 0.4*1530-SPCC | 20100142 | 轧硬 | 0.4*760-SPCC | 10 | MO002908 | MO002908-005-02 | ZJ001 | 纵剪模板 | 25410 | 2024-08-22 | 2024-08-22 | 3 | 2024-08-24 15:45:08 | 2024-08-24 15:46:10 | 江苏九天光电科技有限公司 | 0 | 沈严松 |  | 1 | 0.4 | 5440 | 760 | 1 | JG1224080382 |  | 1 |  | 是 | 是 | 1 | 5
纵剪 | SA124721500400 | JG1224080381 | 0.4 | 760 | 5440 | 12680 |  |  | 九天纵剪机 | 合格 | 合格品 | 甲 | 沈严松,杨久明 | 12710 | 0.9976 | 按+2MM工艺生产 | 11010008 | 原钢卷 | 0.4*1530-SPCC | 20100142 | 轧硬 | 0.4*760-SPCC | 10 | MO002908 | MO002908-005-01 | ZJ001 | 纵剪模板 | 25410 | 2024-08-22 | 2024-08-22 | 3 | 2024-08-24 15:45:08 | 2024-08-24 15:46:10 | 江苏九天光电科技有限公司 | 0 | 沈严松 |  | 1 | 0.4 | 5440 | 760 | 1 | JG1224080381 |  | 1 |  | 是 | 是 | 1 | 5
纵剪 | SA124724100400 | JG1224080380 | 0.4 | 760 | 5800 | 13525 |  |  | 九天纵剪机 | 合格 | 合格品 | 甲 | 沈严松,杨久明 | 13562 | 0.9973 | 按+2MM工艺生产 | 11010008 | 原钢卷 | 0.4*1530-SPCC | 20100142 | 轧硬 | 0.4*760-SPCC | 10 | MO002908 | MO002908-008-02 | ZJ001 | 纵剪模板 | 27140 | 2024-08-22 | 2024-08-22 | 3 | 2024-08-24 15:43:24 | 2024-08-24 15:44:48 | 江苏九天光电科技有限公司 | 0 | 沈严松 |  | 1 | 0.4 | 5800 | 760 | 1 | JG1224080380 |  | 1 |  | 是 | 是 | 1 | 8
纵剪 | SA124724100400 | JG1224080379 | 0.4 | 760 | 5800 | 13540 |  |  | 九天纵剪机 | 合格 | 合格品 | 甲 | 沈严松,杨久明 | 13578 | 0.9972 | 按+2MM工艺生产 | 11010008 | 原钢卷 | 0.4*1530-SPCC | 20100142 | 轧硬 | 0.4*760-SPCC | 10 | MO002908 | MO002908-008-01 | ZJ001 | 纵剪模板 | 27140 | 2024-08-22 | 2024-08-22 | 3 | 2024-08-24 15:43:24 | 2024-08-24 15:44:48 | 江苏九天光电科技有限公司 | 0 | 沈严松 |  | 1 | 0.4 | 5800 | 760 | 1 | JG1224080379 |  | 1 |  | 是 | 是 | 1 | 8
纵剪 | SA124811800300 | JG1224080378 | 0.4 | 760 | 5920 | 13800 |  |  | 九天纵剪机 | 合格 | 合格品 | 甲 | 沈严松,杨久明 | 13840 | 0.9971 | 按+2MM工艺生产 | 11010008 | 原钢卷 | 0.4*1530-SPCC | 20100142 | 轧硬 | 0.4*760-SPCC | 10 | MO002977 | MO002977-001-02 | ZJ001 | 纵剪模板 | 27690 | 2024-08-24 | 2024-08-24 | 3 | 2024-08-24 11:03:18 | 2024-08-24 15:43:03 | 江苏九天光电科技有限公司 | 0 | 沈严松 |  | 1 | 0.4 | 5920 | 760 | 1 | JG1224080378 |  | 1 |  | 是 | 是 | 420 | 1
纵剪 | SA124811800300 | JG1224080377 | 0.4 | 760 | 5920 | 13810 |  |  | 九天纵剪机 | 合格 | 合格品 | 甲 | 沈严松,杨久明 | 13850 | 0.9971 | 按+2MM工艺生产 | 11010008 | 原钢卷 | 0.4*1530-SPCC | 20100142 | 轧硬 | 0.4*760-SPCC | 10 | MO002977 | MO002977-001-01 | ZJ001 | 纵剪模板 | 27690 | 2024-08-24 | 2024-08-24 | 3 | 2024-08-24 11:03:18 | 2024-08-24 15:43:03 | 江苏九天光电科技有限公司 | 0 | 沈严松 |  | 1 | 0.4 | 5920 | 760 | 1 | JG1224080377 |  | 1 |  | 是 | 是 | 420 | 1