## sheet1
工序名称 | 新卷号 | 批号 | 机组名称 | 工序状态 | 检验结果 | 班组 | 参与人 | 来料重量 | 出料重量 | 成材率 | 出料长度 | 出料厚度 | 出料宽度 | 工序要求 | 备注 | 来料编码 | 来料名称 | 来料规格 | 产品编码 | 产品名称 | 产品规格 | 膜名称 | 排序 | 主计划号 | 子计划号 | 工序流程编码 | 工序流程名称 | 工单需求 | 计划开始时间 | 计划结束时间 | 工单状态 | 开始时间 | 产出时间 | 组织名称 | 卷号ID | 操作工人 | 报工人 | 检验 | 来料厚度 | 来料长度 | 来料宽度 | 是否分卷 | 原卷号 | 工单要求 | 是否成品 | 不良现象 | 是否入库 | 入库审核 | 生产工时 | 工单行号
最终平整 | DL00240800681 | DL0024080068 | 东方850平整 | 合格 | 合格品 | 乙 | 鞠承,姚学禹 | 2994 | 2940 | 0.982 | 2100 | 0.29 | 610 | 泰兴双永：850平整建议用Ra1.2-1.4μm毛化辊，厚度公差：0.28-0.30mm，硬度90-110HV，粗糙度0.8-1.0μm | A暗线印(来料表面),Z振纹(表面),Y氧化边(两边),S砂轮印(板面) | 20100082 | 轧硬 | 0.6*610-SPCC | 31010029 | 小品种钢卷 | 0.29-SPCC |  | 50 | MO002724 | MO002724-001-01 | XPZG001 | 小品种钢前处理模板 | 6215 | 2024-08-15 | 2024-08-29 | 3 | 2024-08-24 22:54:32 | 2024-08-24 22:57:20 | 江苏东方九天新能源材料有限公司 |  | 鞠承 |  | 1 | 0.29 | 2100 | 610 | 1 | DL00240800681 | 泰兴双永（0.29*610）厚度±0.01mm，HV90-110,粗糙度0.8-1.0μM，卷重2-3吨 | 1 | A暗线印(来料表面),Z振纹(表面),Y氧化边(两边),S砂轮印(板面) | 是 | 是 | 3994 | 1
最终平整 | DL00240800682 | DL0024080068 | 东方850平整 | 返工 | 返工 | 乙 | 鞠承,姚学禹 | 3056 | 3000 | 0.9817 | 2130 | 0.29 | 610 | 泰兴双永：850平整建议用Ra1.2-1.4μm毛化辊，厚度公差：0.28-0.30mm，硬度90-110HV，粗糙度0.8-1.0μm | A暗线印(来料表面),Z振纹(表面),Y氧化边(两边),S砂轮印(板面),X锈斑(1840米表面中间大块锈斑) |  |  |  | 31010029 | 小品种钢卷 | 0.29-SPCC |  | 50 | MO002724 | MO002724-001-02 | XPZG001 | 小品种钢前处理模板 | 6215 | 2024-08-15 | 2024-08-29 | 3 | 2024-08-24 22:54:32 | 2024-08-24 22:57:20 | 江苏东方九天新能源材料有限公司 |  | 鞠承 |  | 1 | 0.29 | 2130 | 610 | 1 | DL00240800682 | 泰兴双永（0.29*610）厚度±0.01mm，HV90-110,粗糙度0.8-1.0μM，卷重2-3吨 | 0 | A暗线印(来料表面),Z振纹(表面),Y氧化边(两边),S砂轮印(板面),X锈斑(1840米表面中间大块锈斑) |  |  | 3994 | 1
最终平整 | DL00240800872 | DL0024080087 | 东方850平整 | 其他入库 | 成品退库 | 乙 | 鞠承,姚学禹 | 5640 | 5500 | 0.9752 | 1660 | 0.69 | 610 | 泰兴双永：850平整建议用Ra1.2-1.4μm毛化辊，厚度公差：0.680-0.700mm，硬度95-110HV，粗糙度0.8-1.0μm. | N粘钢折印(来料拱板操15-25CM折印重平后明显900米后整板面折印重)未取样 |  |  |  | 31010069 | 小品种钢卷 | 0.69-SPCC |  | 50 | MO002793 | MO002793-001-02 | XPZG001 | 小品种钢前处理模板 | 11630 | 2024-08-17 | 2024-08-17 | 3 | 2024-08-24 20:57:54 | 2024-08-24 22:00:27 | 江苏东方九天新能源材料有限公司 | 295800 | 鞠承 |  |  | 0.69 | 1680 | 610 | 1 | DL00240800872 | 泰兴双永(0.69*610)厚度±0.01mm，HV90-110,粗糙度0.8-1.0μM，卷重2-3吨 | 1 | N粘钢折印(来料拱板操15-25CM折印重平后明显900米后整板面折印重) | 是 | 是 | 1491 | 1
最终平整 | DL00240800871 | DL0024080087 | 东方850平整 | 其他入库 | 成品退库 | 乙 | 姚学禹 | 5570 | 5310 | 0.9533 | 1610 | 0.69 | 610 | 泰兴双永：850平整建议用Ra1.2-1.4μm毛化辊，厚度公差：0.680-0.700mm，硬度95-110HV，粗糙度0.8-1.0μm. | A暗线印(来料表面),Z振纹(表面),S砂轮印(表面),N粘钢折印(来料拱板操半个板面折印重1000米后整板面折印重)未取样 |  |  |  | 31010069 | 小品种钢卷 | 0.69-SPCC |  | 50 | MO002793 | MO002793-001-01 | XPZG001 | 小品种钢前处理模板 | 11630 | 2024-08-17 | 2024-08-17 | 3 | 2024-08-24 20:55:54 | 2024-08-24 20:57:49 | 江苏东方九天新能源材料有限公司 | 295800 | 鞠承 |  |  | 0.69 | 1670 | 610 | 1 | DL00240800871 | 泰兴双永(0.69*610)厚度±0.01mm，HV90-110,粗糙度0.8-1.0μM，卷重2-3吨 | 1 | A暗线印(来料表面),Z振纹(表面),S砂轮印(表面),N粘钢折印(来料拱板操半个板面折印重1000米后整板面折印重) | 是 | 是 | 1491 | 1
最终平整 | DL00240800372 | DL0024080037 | 东方850平整 | 合格 | 让步接收 | 乙 | 鞠承,姚学禹 | 3054 | 2930 | 0.9594 | 1570 | 0.39 | 610 | 昆山宝必达：850平整建议用Ra1.2-1.4μm毛化辊，厚度公差：0.38-0.40mm，硬度95-120HV，粗糙度0.7-1.0μm | 表面轻微暗线印，板面振纹，板面轻微砂轮印 | 20100082 | 轧硬 | 0.6*610-SPCC | 31010040 | 小品种钢卷 | 0.39-SPCC |  | 50 | MO002594 | MO002594-009-02 | XPZG001 | 小品种钢前处理模板 | 6330 | 2024-08-12 | 2024-08-29 | 3 | 2024-08-24 18:52:41 | 2024-08-24 19:41:42 | 江苏东方九天新能源材料有限公司 |  | 鞠承 |  | 1 | 0.39 | 1570 | 610 | 1 | DL00240800372 | 昆山宝必达:(0.39*610) 厚度±0.01mm，HV95-120,粗糙度0.7-1.0μM，卷重2-3吨，要求在850平整 | 1 | A暗线印(来料表面轻微),Z振纹(板面),S砂轮印(板面) | 是 | 是 | 2081 | 9
最终平整 | DL00240800371 | DL0024080037 | 东方850平整 | 合格 | 让步接收 | 乙 | 鞠承,姚学禹 | 3106 | 2980 | 0.9594 | 1600 | 0.39 | 610 | 昆山宝必达：850平整建议用Ra1.2-1.4μm毛化辊，厚度公差：0.38-0.40mm，硬度95-120HV，粗糙度0.7-1.0μm | 表面轻微暗线印，板面振纹，板面轻微砂轮印，表面轻微横辊印，,40米处轻微停机斑 | 20100082 | 轧硬 | 0.6*610-SPCC | 31010040 | 小品种钢卷 | 0.39-SPCC |  | 50 | MO002594 | MO002594-009-01 | XPZG001 | 小品种钢前处理模板 | 6330 | 2024-08-12 | 2024-08-29 | 3 | 2024-08-24 18:52:41 | 2024-08-24 19:41:42 | 江苏东方九天新能源材料有限公司 |  | 鞠承 |  | 1 | 0.39 | 1600 | 610 | 1 | DL00240800371 | 昆山宝必达:(0.39*610) 厚度±0.01mm，HV95-120,粗糙度0.7-1.0μM，卷重2-3吨，要求在850平整 | 1 | A暗线印(来料表面轻微),Z振纹(板面),T停机斑(40米处轻微),S砂轮印(板面) | 是 | 是 | 2081 | 9
最终平整 | DL00240800352 | DL0024080035 | 东方850平整 | 合格 | 让步接收 | 乙 | 鞠承,姚学禹 | 2864 | 2700 | 0.9427 | 1450 | 0.39 | 610 | 昆山宝必达：850平整建议用Ra1.2-1.4μm毛化辊，厚度公差：0.38-0.40mm，硬度95-120HV，粗糙度0.7-1.0μm | 表面轻微暗线印，板面振纹，板面轻微砂轮印，表面轻微横辊印 | 20100082 | 轧硬 | 0.6*610-SPCC | 31010040 | 小品种钢卷 | 0.39-SPCC |  | 50 | MO002594 | MO002594-005-02 | XPZG001 | 小品种钢前处理模板 | 6290 | 2024-08-12 | 2024-08-29 | 3 | 2024-08-24 18:03:07 | 2024-08-24 18:52:27 | 江苏东方九天新能源材料有限公司 |  | 鞠承 |  | 1 | 0.39 | 1450 | 610 | 1 | DL00240800352 | 昆山宝必达:(0.39*610) 厚度±0.01mm，HV95-120,粗糙度0.7-1.0μM，卷重2-3吨，要求在850平整 | 1 | A暗线印(来料表面轻微暗),Z振纹(板面),S砂轮印(板面轻微),H横辊印(来料表面轻微) | 是 | 是 | 2091 | 5
最终平整 | DL00240800351 | DL0024080035 | 东方850平整 | 合格 | 让步接收 | 乙 | 鞠承,姚学禹 | 3151 | 2970 | 0.9426 | 1600 | 0.39 | 610 | 昆山宝必达：850平整建议用Ra1.2-1.4μm毛化辊，厚度公差：0.38-0.40mm，硬度95-120HV，粗糙度0.7-1.0μm | 表面轻微暗线印，板面振纹，板面轻微砂轮印，表面轻微横辊印 | 20100082 | 轧硬 | 0.6*610-SPCC | 31010040 | 小品种钢卷 | 0.39-SPCC |  | 50 | MO002594 | MO002594-005-01 | XPZG001 | 小品种钢前处理模板 | 6290 | 2024-08-12 | 2024-08-29 | 3 | 2024-08-24 18:03:07 | 2024-08-24 18:52:27 | 江苏东方九天新能源材料有限公司 |  | 鞠承 |  | 1 | 0.39 | 1600 | 610 | 1 | DL00240800351 | 昆山宝必达:(0.39*610) 厚度±0.01mm，HV95-120,粗糙度0.7-1.0μM，卷重2-3吨，要求在850平整 | 1 | A暗线印(来料表面轻微暗),Z振纹(板面),S砂轮印(板面轻微),H横辊印(来料表面轻微) | 是 | 是 | 2091 | 5
最终平整 | DL00240800251 | DL0024080025 | 东方850平整 | 合格 | 让步接收 | 甲 | 陈俊华,钱琨 | 3950 | 3800 | 0.962 | 1820 | 0.44 | 610 | 昆山宝必达：850平整建议用Ra1.2-1.4μm毛化辊，厚度公差：0.430-0.450mm，硬度95-120HV，粗糙度Ra0.7-1.0μm | 内50米处脱脂停机斑白色，轻微横辊印，两边氧化边 | 20100082 | 轧硬 | 0.6*610-SPCC | 31010045 | 小品种钢卷 | 0.44-SPCC |  | 50 | MO002593 | MO002593-001-01 | XPZG001 | 小品种钢前处理模板 | 6500 | 2024-08-12 | 2024-08-29 | 3 | 2024-08-24 15:17:54 | 2024-08-24 15:45:08 | 江苏东方九天新能源材料有限公司 | 286193 | 陈俊华 |  |  | 0.44 | 1850 | 610 | 1 | DL00240800251 | 昆山宝必达:(0.44*610) 厚度±0.01mm，HV95-120,粗糙度0.7-1.0μM，卷重2-3吨，要求在850平整 | 1 | T停机斑(内50米处脱脂停机斑，白色),H横辊印(轻微),Y氧化边(两边) | 是 | 是 | 2995 | 1
最终平整 | DL00240800262 | DL0024080026 | 东方850平整 | 合格 | 让步接收 | 甲 | 陈俊华,钱琨 | 3039 | 2830 | 0.9312 | 1360 | 0.44 | 610 | 昆山宝必达：850平整建议用Ra1.2-1.4μm毛化辊，厚度公差：0.430-0.450mm，硬度95-120HV，粗糙度Ra0.7-1.0μm | 轻微横辊印 | 20100082 | 轧硬 | 0.6*610-SPCC | 31010045 | 小品种钢卷 | 0.44-SPCC |  | 50 | MO002593 | MO002593-002-02 | XPZG001 | 小品种钢前处理模板 | 6490 | 2024-08-12 | 2024-08-29 | 3 | 2024-08-24 12:37:35 | 2024-08-24 15:17:38 | 江苏东方九天新能源材料有限公司 |  | 陈俊华 |  | 1 | 0.44 | 1360 | 610 | 1 | DL00240800262 | 昆山宝必达:(0.44*610) 厚度±0.01mm，HV95-120,粗糙度0.7-1.0μM，卷重2-3吨，要求在850平整 | 1 | H横辊印(轻微) | 是 | 是 | 2232 | 2
最终平整 | DL00240800261 | DL0024080026 | 东方850平整 | 合格 | 让步接收 | 甲 | 陈俊华,钱琨 | 3286 | 3060 | 0.9312 | 1450 | 0.44 | 610 | 昆山宝必达：850平整建议用Ra1.2-1.4μm毛化辊，厚度公差：0.430-0.450mm，硬度95-120HV，粗糙度Ra0.7-1.0μm | 轻微横辊印，内40米传1CM小的黑斑 |  |  |  | 31010045 | 小品种钢卷 | 0.44-SPCC |  | 50 | MO002593 | MO002593-002-01 | XPZG001 | 小品种钢前处理模板 | 6490 | 2024-08-12 | 2024-08-29 | 3 | 2024-08-24 12:37:35 | 2024-08-24 15:17:38 | 江苏东方九天新能源材料有限公司 |  | 陈俊华 |  | 1 | 0.44 | 1450 | 610 | 1 | DL00240800261 | 昆山宝必达:(0.44*610) 厚度±0.01mm，HV95-120,粗糙度0.7-1.0μM，卷重2-3吨，要求在850平整 | 1 | H横辊印(轻微),H黑斑(内40米传1CM，小的) | 是 | 是 | 2232 | 2
最终平整 | DL00240800252 | DL0024080025 | 东方850平整 | 合格 | 让步接收 | 甲 | 钱琨 | 2330 | 2220 | 0.9528 | 1060 | 0.44 | 610 | 昆山宝必达：850平整建议用Ra1.2-1.4μm毛化辊，厚度公差：0.430-0.450mm，硬度95-120HV，粗糙度Ra0.7-1.0μm | 上板面操5CM处细划伤平后淡，轻微横辊印，两边氧化边 | 20100082 | 轧硬 | 0.6*610-SPCC | 31010045 | 小品种钢卷 | 0.44-SPCC |  | 50 | MO002593 | MO002593-001-02 | XPZG001 | 小品种钢前处理模板 | 6500 | 2024-08-12 | 2024-08-29 | 3 | 2024-08-24 14:36:38 | 2024-08-24 15:16:43 | 江苏东方九天新能源材料有限公司 | 286193 | 陈俊华 |  |  | 0.44 | 1080 | 610 | 1 | DL00240800252 | 昆山宝必达:(0.44*610) 厚度±0.01mm，HV95-120,粗糙度0.7-1.0μM，卷重2-3吨，要求在850平整 | 1 | X细划伤(上板面操5CM处，平后淡),H横辊印(轻微),Y氧化边(两边) | 是 | 是 | 2995 | 1
最终平整 | DL00240800312 | DL0024080031 | 东方850平整 | 合格 | 让步接收 | 甲 | 陈俊华,钱琨 | 3043 | 2950 | 0.9694 | 1420 | 0.44 | 610 | 昆山宝必达：850平整建议用Ra1.2-1.4μm毛化辊，厚度公差：0.430-0.450mm，硬度95-120HV，粗糙度Ra0.7-1.0μm | 两边氧化边，轻微横辊印 | 20100082 | 轧硬 | 0.6*610-SPCC | 31010045 | 小品种钢卷 | 0.44-SPCC |  | 50 | MO002593 | MO002593-007-02 | XPZG001 | 小品种钢前处理模板 | 6330 | 2024-08-12 | 2024-08-29 | 3 | 2024-08-24 13:47:40 | 2024-08-24 14:36:19 | 江苏东方九天新能源材料有限公司 |  | 陈俊华 |  | 1 | 0.44 | 1420 | 610 | 1 | DL00240800312 | 昆山宝必达:(0.44*610) 厚度±0.01mm，HV95-120,粗糙度0.7-1.0μM，卷重2-3吨，要求在850平整 | 1 | Y氧化边(两边),H横辊印(轻微) | 是 | 是 | 747 | 7
最终平整 | DL00240800311 | DL0024080031 | 东方850平整 | 合格 | 让步接收 | 甲 | 陈俊华,钱琨 | 3147 | 3050 | 0.9692 | 1450 | 0.44 | 610 | 昆山宝必达：850平整建议用Ra1.2-1.4μm毛化辊，厚度公差：0.430-0.450mm，硬度95-120HV，粗糙度Ra0.7-1.0μm | 内50米传有小边浪，两边氧化边，轻微横辊印 | 20100082 | 轧硬 | 0.6*610-SPCC | 31010045 | 小品种钢卷 | 0.44-SPCC |  | 50 | MO002593 | MO002593-007-01 | XPZG001 | 小品种钢前处理模板 | 6330 | 2024-08-12 | 2024-08-29 | 3 | 2024-08-24 13:47:40 | 2024-08-24 14:36:19 | 江苏东方九天新能源材料有限公司 |  | 陈俊华 |  | 1 | 0.44 | 1450 | 610 | 1 | DL00240800311 | 昆山宝必达:(0.44*610) 厚度±0.01mm，HV95-120,粗糙度0.7-1.0μM，卷重2-3吨，要求在850平整 | 1 | D单边浪(内50米传有小边浪),Y氧化边(两边),H横辊印(轻微) | 是 | 是 | 747 | 7
最终平整 | DL00240800542 | DL0024080054 | 东方850平整 | 其他入库 | 成品退库 | 甲 | 钱琨,陈俊华 | 3080 | 3060 | 0.9935 | 2160 | 0.29 | 610 | 昆山宝必达：850平整建议用Ra1.2-1.4μm毛化辊，厚度公差：0.28-0.30mm，硬度95-120HV，粗糙度0.7-1.0μm | H横辊印(轻微),C挫伤(1500-1630米板面挫伤麻点重)，公差高0.302（要求0.28-0.3），硬度低93（要求95-120），未取样 |  |  |  | 31010029 | 小品种钢卷 | 0.29-SPCC |  | 50 | MO002599 | MO002599-002-02 | XPZG001 | 小品种钢前处理模板 | 6325 | 2024-08-12 | 2024-08-29 | 3 | 2024-08-24 10:32:29 | 2024-08-24 12:37:14 | 江苏东方九天新能源材料有限公司 |  | 陈俊华 |  | 1 | 0.29 | 2160 | 610 | 1 | DL00240800542 | 昆山宝必达:(0.29*610) 厚度±0.01mm，HV95-120,粗糙度0.7-1.0μM，卷重2-3吨，要求在850平整 | 1 | H横辊印(轻微),C挫伤(1500-1630米板面挫伤麻点重) | 是 | 是 | 3845 | 2
最终平整 | DL00240800541 | DL0024080054 | 东方850平整 | 返工 | 返工 | 甲 | 钱琨,陈俊华 | 3160 | 3140 | 0.9937 | 2200 | 0.29 | 610 | 昆山宝必达：850平整建议用Ra1.2-1.4μm毛化辊，厚度公差：0.28-0.30mm，硬度95-120HV，粗糙度0.7-1.0μm | T停机斑(内50米处脱脂停机斑，轻微),H黑斑(100-150米传1-3CM),H横辊印(轻微)公差高0.302（要求0.28-0.3），硬度低93（要求95-120） |  |  |  | 31010029 | 小品种钢卷 | 0.29-SPCC |  | 50 | MO002599 | MO002599-002-01 | XPZG001 | 小品种钢前处理模板 | 6325 | 2024-08-12 | 2024-08-29 | 3 | 2024-08-24 10:32:29 | 2024-08-24 12:37:14 | 江苏东方九天新能源材料有限公司 |  | 陈俊华 |  | 1 | 0.29 | 2200 | 610 | 1 | DL00240800541 | 昆山宝必达:(0.29*610) 厚度±0.01mm，HV95-120,粗糙度0.7-1.0μM，卷重2-3吨，要求在850平整 | 0 | T停机斑(内50米处脱脂停机斑，轻微),H黑斑(100-150米传1-3CM),H横辊印(轻微) |  |  | 3845 | 2
最终平整 | DL00240800552 | DL0024080055 | 东方850平整 | 其他入库 | 成品退库 | 甲 | 陈俊华,钱琨 | 3100 | 3050 | 0.9839 | 1810 | 0.35 | 610 | 昆山宝必达：850平整议用Ra1.2-1.4μm毛化辊厚度公差：0.34-0.36mm，硬度95-120HV，粗糙度0.7-1.0μm | X细划伤(下板面操20CM处，上板面操4.5CM处，平后淡),H横辊印(轻微),Y氧化边(两边),C挫伤(1230-1250米，重，平后明显【水印重】),N粘钢折印(尾70米) |  |  |  | 31010036 | 小品种钢卷 | 0.35-SPCC |  | 50 | MO002578 | MO002578-001-02 | XPZG001 | 小品种钢前处理模板 | 6310 | 2024-08-12 | 2024-08-29 | 3 | 2024-08-24 08:52:27 | 2024-08-24 10:32:15 | 江苏东方九天新能源材料有限公司 |  | 陈俊华 |  | 1 | 0.35 | 1810 | 610 | 1 | DL00240800552 | 昆山宝必达（0.35*610）厚度±0.01mm，HV95-120,粗糙度0.7-1.0μM，卷重2-3吨，要求在850平整 | 1 | X细划伤(下板面操20CM处，上板面操4.5CM处，平后淡),H横辊印(轻微),Y氧化边(两边),C挫伤(1230-1250米，重，平后明显【水印重】),N粘钢折印(尾70米) | 是 | 是 | 1881 | 1
最终平整 | DL00240800551 | DL0024080055 | 东方850平整 | 合格 | 合格品 | 甲 | 陈俊华,钱琨 | 3100 | 3050 | 0.9839 | 1800 | 0.35 | 610 | 昆山宝必达：850平整议用Ra1.2-1.4μm毛化辊厚度公差：0.34-0.36mm，硬度95-120HV，粗糙度0.7-1.0μm | X细划伤(下板面操20CM处，上板面操4.5CM处，平后淡),H横辊印(轻微),Y氧化边(两边) | 20100023 | 轧硬 | 0.4*610-SPCC | 31010036 | 小品种钢卷 | 0.35-SPCC |  | 50 | MO002578 | MO002578-001-01 | XPZG001 | 小品种钢前处理模板 | 6310 | 2024-08-12 | 2024-08-29 | 3 | 2024-08-24 08:52:27 | 2024-08-24 10:32:15 | 江苏东方九天新能源材料有限公司 |  | 陈俊华 |  | 1 | 0.35 | 1800 | 610 | 1 | DL00240800551 | 昆山宝必达（0.35*610）厚度±0.01mm，HV95-120,粗糙度0.7-1.0μM，卷重2-3吨，要求在850平整 | 1 | X细划伤(下板面操20CM处，上板面操4.5CM处，平后淡),H横辊印(轻微),Y氧化边(两边) | 是 | 是 | 1881 | 1
最终平整 | DL00240800292 | DL0024080029 | 东方850平整 | 合格 | 合格品 | 乙 | 鞠承,姚学禹 | 2977 | 2860 | 0.9607 | 1360 | 0.44 | 610 | 昆山宝必达：850平整建议用Ra1.2-1.4μm毛化辊，厚度公差：0.430-0.450mm，硬度95-120HV，粗糙度Ra0.7-1.0μm | A暗线印(来料表面轻微暗),S色差条印(板面),Z振纹(板面),Y氧化边(两边) | 20100082 | 轧硬 | 0.6*610-SPCC | 31010045 | 小品种钢卷 | 0.44-SPCC |  | 50 | MO002593 | MO002593-005-02 | XPZG001 | 小品种钢前处理模板 | 6355 | 2024-08-12 | 2024-08-29 | 3 | 2024-08-24 06:59:05 | 2024-08-24 07:33:09 | 江苏东方九天新能源材料有限公司 |  | 鞠承 |  | 1 | 0.44 | 1360 | 610 | 1 | DL00240800292 | 昆山宝必达:(0.44*610) 厚度±0.01mm，HV95-120,粗糙度0.7-1.0μM，卷重2-3吨，要求在850平整 | 1 | A暗线印(来料表面轻微暗),S色差条印(板面),Z振纹(板面),Y氧化边(两边) | 是 | 是 | 1813 | 5
最终平整 | DL00240800291 | DL0024080029 | 东方850平整 | 合格 | 合格品 | 乙 | 鞠承,姚学禹 | 3153 | 3030 | 0.961 | 1450 | 0.44 | 610 | 昆山宝必达：850平整建议用Ra1.2-1.4μm毛化辊，厚度公差：0.430-0.450mm，硬度95-120HV，粗糙度Ra0.7-1.0μm | A暗线印(来料表面轻微暗),S色差条印(板面),Z振纹(板面),Y氧化边(两边) | 20100082 | 轧硬 | 0.6*610-SPCC | 31010045 | 小品种钢卷 | 0.44-SPCC |  | 50 | MO002593 | MO002593-005-01 | XPZG001 | 小品种钢前处理模板 | 6355 | 2024-08-12 | 2024-08-29 | 3 | 2024-08-24 06:59:05 | 2024-08-24 07:33:09 | 江苏东方九天新能源材料有限公司 |  | 鞠承 |  | 1 | 0.44 | 1450 | 610 | 1 | DL00240800291 | 昆山宝必达:(0.44*610) 厚度±0.01mm，HV95-120,粗糙度0.7-1.0μM，卷重2-3吨，要求在850平整 | 1 | A暗线印(来料表面轻微暗),S色差条印(板面),Z振纹(板面),Y氧化边(两边) | 是 | 是 | 1813 | 5
最终平整 | DL00240800242 | DL0024080024 | 东方850平整 | 合格 | 合格品 | 乙 | 鞠承,姚学禹 | 2893 | 2660 | 0.9195 | 1060 | 0.53 | 610 | 昆山宝必达：850平整建议用Ra1.2-1.4um毛化辊，厚度公差：0.52-0.54mm、硬度95-120HV、粗糙度Ra0.7-1.0μm. | A暗线印(来料表面暗),S色差条印(板面中间轻微),Z振纹(板面),Y氧化边(两边) | 20100082 | 轧硬 | 0.6*610-SPCC | 31010054 | 小品种钢卷 | 0.53-SPCC |  | 50 | MO002587 | MO002587-005-02 | XPZG001 | 小品种钢前处理模板 | 6370 | 2024-08-12 | 2024-08-29 | 3 | 2024-08-24 06:09:25 | 2024-08-24 06:58:42 | 江苏东方九天新能源材料有限公司 |  | 鞠承 |  | 1 | 0.53 | 1060 | 610 | 1 | DL00240800242 | 昆山宝必达:(0.53*610)厚度±0.01mm，HV95-120,粗糙度0.7-1.0μM，卷重2-3吨，要求在850平整 | 1 | A暗线印(来料表面暗),S色差条印(板面中间轻微),Z振纹(板面),Y氧化边(两边) | 是 | 是 | 1829 | 5
最终平整 | DL00240800241 | DL0024080024 | 东方850平整 | 合格 | 合格品 | 乙 | 鞠承,姚学禹 | 3327 | 3060 | 0.9197 | 1200 | 0.53 | 610 | 昆山宝必达：850平整建议用Ra1.2-1.4um毛化辊，厚度公差：0.52-0.54mm、硬度95-120HV、粗糙度Ra0.7-1.0μm. | A暗线印(来料表面暗),S色差条印(板面中间轻微),Z振纹(板面),Y氧化边(两边) | 20100082 | 轧硬 | 0.6*610-SPCC | 31010054 | 小品种钢卷 | 0.53-SPCC |  | 50 | MO002587 | MO002587-005-01 | XPZG001 | 小品种钢前处理模板 | 6370 | 2024-08-12 | 2024-08-29 | 3 | 2024-08-24 06:09:25 | 2024-08-24 06:58:42 | 江苏东方九天新能源材料有限公司 |  | 鞠承 |  | 1 | 0.53 | 1200 | 610 | 1 | DL00240800241 | 昆山宝必达:(0.53*610)厚度±0.01mm，HV95-120,粗糙度0.7-1.0μM，卷重2-3吨，要求在850平整 | 1 | A暗线印(来料表面暗),S色差条印(板面中间轻微),Z振纹(板面),Y氧化边(两边) | 是 | 是 | 1829 | 5
平整翻包 | JG12240707081 | JG1224070708 | 东方850平整 | 合格 | 合格品 | 乙 | 鞠承,姚学禹 | 8090 | 7970 | 0.9852 | 13970 | 0.1 | 760 | 13977米处孔洞倒包剪去 |  |  |  |  | 30210015 | 光亮卷 | 0.1-SPCC |  | 70 | MO002230 | MO002230-005-01 | GLJ002 | 东方光亮卷前处理（0.4轧0.1mm) | 14080 | 2024-08-01 | 2024-08-15 | 3 | 2024-08-24 05:31:17 | 2024-08-24 05:41:33 | 江苏东方九天新能源材料有限公司 | 272582 | 鞠承 |  |  | 0.1 | 14150 | 760 | 1 | JG12240707081 | 轧0.1，米数控制在23800-23900米；脱脂分一包10500米 | 1 |  | 是 | 是 | 7079 | 5
平整翻包 | JG122407034021 | JG12240703402 | 东方850平整 | 合格 | 让步接收 | 乙 | 鞠承,姚学禹 | 6582 | 6570 | 0.9982 | 11560 | 0.1 | 760 | 内336米孔洞倒包剪去 | 振纹板面，板面锈点 |  |  |  | 30210015 | 光亮卷 | 0.1-SPCC |  | 70 | MO002447 | MO002447-001-01 | GLJ002 | 东方光亮卷前处理（0.4轧0.1mm) | 8575 | 2024-08-07 | 2024-08-17 | 3 | 2024-08-24 04:59:29 | 2024-08-24 05:30:59 | 江苏东方九天新能源材料有限公司 |  | 鞠承 |  | 1 | 0.1 | 11900 | 760 | 1 | JG122407034021 | 已退火，轧0.1，米数控制在14400-14500米 | 1 | Z振纹(板面),X锈点(板面) | 是 | 是 | 1291 | 1
平整翻包 | JG122408011012 | JG1224080110 | 东方850平整 | 合格 | 合格品 | 乙 | 鞠承,姚学禹 | 4030 | 4030 | 1 | 7000 | 0.1 | 760 | 7000米后分包改切(7000-11000米操垫铁粘钢印重平后1-3CM松花印重) |  |  |  |  | 30210015 | 光亮卷 | 0.1-SPCC |  | 70 | MO002457 | MO002457-002-01-02 | GLJ002 | 东方光亮卷前处理（0.4轧0.1mm) | 13965 | 2024-08-08 | 2024-08-22 | 3 | 2024-08-24 04:31:35 | 2024-08-24 04:58:56 | 江苏东方九天新能源材料有限公司 |  | 鞠承 |  | 1 | 0.1 | 7000 | 760 | 1 | JG122408011012 | 轧0.1，米数控制在23700-23800米，脱脂分一包10500米 | 1 |  | 是 | 是 | 3351 | 2
平整翻包 | JG122408011011 | JG1224080110 | 东方850平整 | 待判定 |  | 乙 | 鞠承,姚学禹 | 3750 | 3750 | 1 | 6520 | 0.1 | 760 | 7000米后分包改切(7000-11000米操垫铁粘钢印重平后1-3CM松花印重) | 2530米1后传垫铁粘钢印1-3CM松花印 |  |  |  | 30210015 | 光亮卷 | 0.1-SPCC |  | 70 | MO002457 | MO002457-002-01-01 | GLJ002 | 东方光亮卷前处理（0.4轧0.1mm) | 13965 | 2024-08-08 | 2024-08-22 | 3 | 2024-08-24 04:31:35 | 2024-08-24 04:58:56 | 江苏东方九天新能源材料有限公司 |  | 鞠承 |  | 1 | 0.1 | 6520 | 760 | 1 | JG122408011011 | 轧0.1，米数控制在23700-23800米，脱脂分一包10500米 | 1 | S松花印(2530米1后传垫铁粘钢印1-3CM松花印) |  |  | 3351 | 2
平整翻包 | JG122407069712 | JG1224070697 | 东方850平整 | 合格 | 合格品 | 乙 | 鞠承,姚学禹 | 3570 | 3570 | 1 | 6350 | 0.1 | 760 | 外圈3200米翻包转分剪切边 |  |  |  |  | 30210015 | 光亮卷 | 0.1-SPCC |  | 70 | MO002242 | MO002242-001-01-02 | GLJ002 | 东方光亮卷前处理（0.4轧0.1mm) | 14300 | 2024-08-01 | 2024-08-15 | 3 | 2024-08-24 04:08:24 | 2024-08-24 04:31:06 | 江苏东方九天新能源材料有限公司 |  | 鞠承 |  | 1 | 0.1 | 6350 | 760 | 1 | JG122407069712 | 轧0.1，米数控制在24400-24500米；脱脂平均分包 |  |  |  |  | 9186 | 1
平整翻包 | JG122407069711 | JG1224070697 | 东方850平整 | 待判定 |  | 乙 | 鞠承,姚学禹 | 1810 | 1810 | 1 | 3200 | 0.1 | 760 | 外圈3200米翻包转分剪切边 | 950米处950米操10CM叠带 |  |  |  | 30210015 | 光亮卷 | 0.1-SPCC |  | 70 | MO002242 | MO002242-001-01-01 | GLJ002 | 东方光亮卷前处理（0.4轧0.1mm) | 14300 | 2024-08-01 | 2024-08-15 | 3 | 2024-08-24 04:08:24 | 2024-08-24 04:31:06 | 江苏东方九天新能源材料有限公司 |  | 鞠承 |  | 1 | 0.1 | 3200 | 760 | 1 | JG122407069711 | 轧0.1，米数控制在24400-24500米；脱脂平均分包 |  | D叠带(950米处11950米操10CM叠带) |  |  | 9186 | 1
最终平整 | JG12240801221 | JG1224080122 | 东方850平整 | 返工 | 返工 | 乙 | 鞠承,姚学禹 | 7700 | 7690 | 0.9987 | 13260 | 0.1 | 760 | 平整 | 板面黄斑，10620米操10CM叠带 |  |  |  | 30210015 | 光亮卷 | 0.1-SPCC |  | 60 | MO002456 | MO002456-006-01 | GLJ002 | 东方光亮卷前处理（0.4轧0.1mm) | 14240 | 2024-08-08 | 2024-08-22 | 3 | 2024-08-24 01:48:00 | 2024-08-24 04:08:08 | 江苏东方九天新能源材料有限公司 | 283523 | 鞠承 |  |  | 0.1 | 13200 | 760 | 1 | JG12240801221 | 轧0.1，米数控制在24300-24400米，脱脂平均分包 | 1 | H黄斑(板面),D叠带(10620米操10CM叠带) |  |  | 5085 | 6
最终平整 | JG122408015212 | JG1224080152 | 东方850平整 | 其他入库 | 协议品 | 乙 | 鞠承,姚学禹 | 520 | 520 | 1 | 920 | 0.1 | 760 | 平整 | 短带 | 30210015 | 光亮卷 | 0.1-SPCC | 30210015 | 光亮卷 | 0.1-SPCC |  | 60 | MO002577 | MO002577-008-01-02 | GLJ002 | 东方光亮卷前处理（0.4轧0.1mm) | 14160 | 2024-08-12 | 2024-08-12 | 3 | 2024-08-23 22:08:47 | 2024-08-23 23:33:35 | 江苏东方九天新能源材料有限公司 |  | 鞠承 |  | 1 | 0.1 | 920 | 760 | 1 | JG122408015212 |  | 1 |  | 是 | 是 | 3455 | 8
最终平整 | JG122408015211 | JG1224080152 | 东方850平整 | 合格 | 让步接收 | 乙 | 鞠承,姚学禹 | 7265 | 7260 | 0.9993 | 12560 | 0.1 | 760 | 平整 | 板面振纹，板面中间辊印 | 20100142 | 轧硬 | 0.4*760-SPCC | 30210015 | 光亮卷 | 0.1-SPCC |  | 60 | MO002577 | MO002577-008-01-01 | GLJ002 | 东方光亮卷前处理（0.4轧0.1mm) | 14160 | 2024-08-12 | 2024-08-12 | 3 | 2024-08-23 22:08:47 | 2024-08-23 23:33:35 | 江苏东方九天新能源材料有限公司 |  | 鞠承 |  | 1 | 0.1 | 12560 | 760 | 1 | JG122408015211 |  | 1 | Z振纹(板面),G辊印(板面中间) | 是 | 是 | 3455 | 8
最终平整 | JG122408012222 | JG1224080122 | 东方850平整 | 其他入库 | 协议品 | 乙 | 鞠承,姚学禹 | 680 | 680 | 1 | 1170 | 0.1 | 760 | 平整 | 短带 | 30210015 | 光亮卷 | 0.1-SPCC | 30210015 | 光亮卷 | 0.1-SPCC |  | 60 | MO002456 | MO002456-006-02-02 | GLJ002 | 东方光亮卷前处理（0.4轧0.1mm) | 14240 | 2024-08-08 | 2024-08-22 | 3 | 2024-08-23 21:13:21 | 2024-08-23 22:03:52 | 江苏东方九天新能源材料有限公司 |  | 鞠承 |  | 1 | 0.1 | 1170 | 760 | 1 | JG122408012222 | 轧0.1，米数控制在24300-24400米，脱脂平均分包 | 1 |  | 是 | 是 | 5085 | 6
最终平整 | JG122408012221 | JG1224080122 | 东方850平整 | 合格 | 让步接收 | 乙 | 鞠承,姚学禹 | 5320 | 5320 | 1 | 9160 | 0.1 | 760 | 平整 | 板面振纹，板面中间亮辊印 | 20100142 | 轧硬 | 0.4*760-SPCC | 30210015 | 光亮卷 | 0.1-SPCC |  | 60 | MO002456 | MO002456-006-02-01 | GLJ002 | 东方光亮卷前处理（0.4轧0.1mm) | 14240 | 2024-08-08 | 2024-08-22 | 3 | 2024-08-23 21:13:21 | 2024-08-23 22:03:52 | 江苏东方九天新能源材料有限公司 |  | 鞠承 |  | 1 | 0.1 | 9160 | 760 | 1 | JG122408012221 | 轧0.1，米数控制在24300-24400米，脱脂平均分包 | 1 | Z振纹(板面),G辊印(板面中间亮辊印) | 是 | 是 | 5085 | 6
最终平整 | DL00240800272 | DL0024080027 | 东方850平整 | 其他入库 | 成品退库 | 甲 | 陈俊华,钱琨 | 3119 | 3080 | 0.9875 | 1470 | 0.44 | 610 | 昆山宝必达：850平整建议用Ra1.2-1.4μm毛化辊，厚度公差：0.430-0.450mm，硬度95-120HV，粗糙度Ra0.7-1.0μm | 下板面操2.5CM处25CM处各1条细划伤平后淡，上板面操15CM处划伤脱皮约80CM长，轻微横辊印，1200-1230米挫伤重，933米处传5CM1个黑斑 |  |  |  | 31010045 | 小品种钢卷 | 0.44-SPCC |  | 50 | MO002593 | MO002593-003-02 | XPZG001 | 小品种钢前处理模板 | 6510 | 2024-08-12 | 2024-08-29 | 3 | 2024-08-23 18:57:05 | 2024-08-23 19:42:40 | 江苏东方九天新能源材料有限公司 |  | 陈俊华 |  | 1 | 0.44 | 1470 | 610 | 1 | DL00240800272 | 昆山宝必达:(0.44*610) 厚度±0.01mm，HV95-120,粗糙度0.7-1.0μM，卷重2-3吨，要求在850平整 | 1 | X细划伤(下板面操2.5CM处25CM处各1条，平后淡；上板面操15CM处划伤脱皮，约80CM长),H横辊印(轻微),C挫伤(1200-1230米，重),H黑斑(933米处传5CM1个) | 是 | 是 | 1714 | 3
最终平整 | DL00240800271 | DL0024080027 | 东方850平整 | 合格 | 让步接收 | 甲 | 陈俊华,钱琨 | 3211 | 3170 | 0.9872 | 1500 | 0.44 | 610 | 昆山宝必达：850平整建议用Ra1.2-1.4μm毛化辊，厚度公差：0.430-0.450mm，硬度95-120HV，粗糙度Ra0.7-1.0μm | 下板面操2.5CM处25CM处各1条细划伤平后淡，轻微横辊印 | 20100082 | 轧硬 | 0.6*610-SPCC | 31010045 | 小品种钢卷 | 0.44-SPCC |  | 50 | MO002593 | MO002593-003-01 | XPZG001 | 小品种钢前处理模板 | 6510 | 2024-08-12 | 2024-08-29 | 3 | 2024-08-23 18:57:05 | 2024-08-23 19:42:40 | 江苏东方九天新能源材料有限公司 |  | 陈俊华 |  | 1 | 0.44 | 1500 | 610 | 1 | DL00240800271 | 昆山宝必达:(0.44*610) 厚度±0.01mm，HV95-120,粗糙度0.7-1.0μM，卷重2-3吨，要求在850平整 | 1 | X细划伤(下板面操2.5CM处25CM处各1条，平后淡),H横辊印(轻微) | 是 | 是 | 1714 | 3
最终平整 | DL00240800302 | DL0024080030 | 东方850平整 | 其他入库 | 成品退库 | 甲 | 陈俊华,钱琨 | 3010 | 3000 | 0.9967 | 1430 | 0.44 | 610 | 昆山宝必达：850平整建议用Ra1.2-1.4μm毛化辊，厚度公差：0.430-0.450mm，硬度95-120HV，粗糙度Ra0.7-1.0μm | 轻微横辊印，尾部50米整板面粘钢折印，305-310米/1100-1130米挫伤重平后明显 |  |  |  | 31010045 | 小品种钢卷 | 0.44-SPCC |  | 50 | MO002593 | MO002593-006-02 | XPZG001 | 小品种钢前处理模板 | 6350 | 2024-08-12 | 2024-08-29 | 3 | 2024-08-23 18:14:56 | 2024-08-23 18:56:42 | 江苏东方九天新能源材料有限公司 |  | 宋红飞 |  | 1 | 0.44 | 1430 | 610 | 1 | DL00240800302 | 昆山宝必达:(0.44*610) 厚度±0.01mm，HV95-120,粗糙度0.7-1.0μM，卷重2-3吨，要求在850平整 | 1 | H横辊印(轻微),N粘钢折印(尾50米，整板面),C挫伤(305-310；1100-1130米，重，平后明显) | 是 | 是 | 1693 | 6
最终平整 | DL00240800301 | DL0024080030 | 东方850平整 | 合格 | 让步接收 | 甲 | 陈俊华,钱琨 | 3170 | 3160 | 0.9968 | 1500 | 0.44 | 610 | 昆山宝必达：850平整建议用Ra1.2-1.4μm毛化辊，厚度公差：0.430-0.450mm，硬度95-120HV，粗糙度Ra0.7-1.0μm | 轻微横辊印 | 20100082 | 轧硬 | 0.6*610-SPCC | 31010045 | 小品种钢卷 | 0.44-SPCC |  | 50 | MO002593 | MO002593-006-01 | XPZG001 | 小品种钢前处理模板 | 6350 | 2024-08-12 | 2024-08-29 | 3 | 2024-08-23 18:14:56 | 2024-08-23 18:56:42 | 江苏东方九天新能源材料有限公司 |  | 宋红飞 |  | 1 | 0.44 | 1500 | 610 | 1 | DL00240800301 | 昆山宝必达:(0.44*610) 厚度±0.01mm，HV95-120,粗糙度0.7-1.0μM，卷重2-3吨，要求在850平整 | 1 | H横辊印(轻微) | 是 | 是 | 1693 | 6
最终平整 | DL00240800282 | DL0024080028 | 东方850平整 | 合格 | 让步接收 | 甲 | 陈俊华,钱琨 | 3128 | 3050 | 0.9751 | 1460 | 0.44 | 610 | 昆山宝必达：850平整建议用Ra1.2-1.4μm毛化辊，厚度公差：0.430-0.450mm，硬度95-120HV，粗糙度Ra0.7-1.0μm | 轻微横辊印 | 20100082 | 轧硬 | 0.6*610-SPCC | 31010045 | 小品种钢卷 | 0.44-SPCC |  | 50 | MO002701 | MO002701-001-02 | XPZG001 | 小品种钢前处理模板 | 6490 | 2024-08-14 | 2024-08-29 | 3 | 2024-08-23 16:50:50 | 2024-08-23 18:14:41 | 江苏东方九天新能源材料有限公司 |  | 宋红飞 |  | 1 | 0.44 | 1460 | 610 | 1 | DL00240800282 | 昆山宝必达:(0.44*610) 厚度±0.01mm，HV95-120,粗糙度0.7-1.0μM，卷重2-3吨，要求在850平整 | 1 | H横辊印(轻微) | 是 | 是 | 1775 | 1
最终平整 | DL00240800281 | DL0024080028 | 东方850平整 | 合格 | 让步接收 | 甲 | 陈俊华,钱琨 | 3252 | 3170 | 0.9748 | 1500 | 0.44 | 610 | 昆山宝必达：850平整建议用Ra1.2-1.4μm毛化辊，厚度公差：0.430-0.450mm，硬度95-120HV，粗糙度Ra0.7-1.0μm | 轻微横辊印 | 20100082 | 轧硬 | 0.6*610-SPCC | 31010045 | 小品种钢卷 | 0.44-SPCC |  | 50 | MO002701 | MO002701-001-01 | XPZG001 | 小品种钢前处理模板 | 6490 | 2024-08-14 | 2024-08-29 | 3 | 2024-08-23 16:50:50 | 2024-08-23 18:14:41 | 江苏东方九天新能源材料有限公司 |  | 宋红飞 |  | 1 | 0.44 | 1500 | 610 | 1 | DL00240800281 | 昆山宝必达:(0.44*610) 厚度±0.01mm，HV95-120,粗糙度0.7-1.0μM，卷重2-3吨，要求在850平整 | 1 | H横辊印(轻微) | 是 | 是 | 1775 | 1
平整翻包 | DL002407001012 | DL00240700101 | 东方850平整 | 合格 | 让步接收 | 甲 | 陈俊华,钱琨 | 4385 | 4370 | 0.9966 | 9900 | 0.1 | 590 | 2904米处分包，缺口处分包 | 板面细划伤多 | 20200090 | 小品种钢半成品 | 0.254-SPCC | 30210015 | 光亮卷 | 0.1-SPCC |  | 70 | MO001829 | MO001829-001-02 | GLJ002 | 东方光亮卷前处理（0.4轧0.1mm) | 5745 | 2024-07-19 | 2024-07-31 | 3 | 2024-08-23 16:15:32 | 2024-08-23 16:50:33 | 江苏东方九天新能源材料有限公司 |  | 宋红飞 |  | 1 | 0.1 | 9900 | 590 | 1 | DL002407001012 | 退火后改轧0.1光缆带（0.6已经轧到0.254，脱脂结束）（0.254*590），米数控制在12700-12800米 | 1 | X细划伤(板面，多) | 是 | 是 | 2390 | 1
平整翻包 | DL002407001011 | DL00240700101 | 东方850平整 | 其他入库 | 协议品 | 甲 | 陈俊华,钱琨 | 1295 | 1290 | 0.9961 | 2880 | 0.1 | 590 | 2904米处分包，缺口处分包 | 板面细划伤多，短带 |  |  |  | 30210015 | 光亮卷 | 0.1-SPCC |  | 70 | MO001829 | MO001829-001-01 | GLJ002 | 东方光亮卷前处理（0.4轧0.1mm) | 5745 | 2024-07-19 | 2024-07-31 | 3 | 2024-08-23 16:15:32 | 2024-08-23 16:50:33 | 江苏东方九天新能源材料有限公司 |  | 宋红飞 |  | 1 | 0.1 | 2880 | 590 | 1 | DL002407001011 | 退火后改轧0.1光缆带（0.6已经轧到0.254，脱脂结束）（0.254*590），米数控制在12700-12800米 | 1 | X细划伤(板面，多) | 是 | 是 | 2390 | 1
平整翻包 | JG112310026412 | JG11231002641 | 东方850平整 | 合格 | 合格品 | 甲 | 陈俊华,钱琨 | 2950 | 2950 | 1 | 6280 | 0.1 | 620 | 孔洞处分包 | L亮斑(4600-4800米板面中间) | 20200052 | 小品种钢半成品 | 0.4-SPCC | 30210015 | 光亮卷 | 0.1-SPCC |  | 70 | MO002072 | MO002072-001-02 | GLJ002 | 东方光亮卷前处理（0.4轧0.1mm) | 5895 | 2024-07-26 | 2024-07-26 | 3 | 2024-08-23 14:53:19 | 2024-08-23 15:34:27 | 江苏东方九天新能源材料有限公司 |  | 陈俊华 |  | 1 | 0.1 | 6280 | 620 | 1 | JG112310026412 | 轧0.1，米数控制在12300-12400米 | 1 | L亮斑(4600-4800米板面中间) | 是 | 是 | 2163 | 1
平整翻包 | JG112310026411 | JG11231002641 | 东方850平整 | 合格 | 合格品 | 甲 | 陈俊华,钱琨 | 2870 | 2870 | 1 | 6110 | 0.1 | 620 | 孔洞处分包 |  | 20200052 | 小品种钢半成品 | 0.4-SPCC | 30210015 | 光亮卷 | 0.1-SPCC |  | 70 | MO002072 | MO002072-001-01 | GLJ002 | 东方光亮卷前处理（0.4轧0.1mm) | 5895 | 2024-07-26 | 2024-07-26 | 3 | 2024-08-23 14:53:19 | 2024-08-23 15:34:27 | 江苏东方九天新能源材料有限公司 |  | 陈俊华 |  | 1 | 0.1 | 6110 | 620 | 1 | JG112310026411 | 轧0.1，米数控制在12300-12400米 | 1 |  | 是 | 是 | 2163 | 1
最终平整 | JG12240801522 | JG1224080152 | 东方850平整 | 合格 | 合格品 | 甲 | 陈俊华,钱琨 | 5975 | 5960 | 0.9975 | 10330 | 0.1 | 760 | 平整 |  | 20100142 | 轧硬 | 0.4*760-SPCC | 30210015 | 光亮卷 | 0.1-SPCC |  | 60 | MO002577 | MO002577-008-02 | GLJ002 | 东方光亮卷前处理（0.4轧0.1mm) | 14160 | 2024-08-12 | 2024-08-12 | 3 | 2024-08-23 14:24:07 | 2024-08-23 14:53:02 | 江苏东方九天新能源材料有限公司 | 287988 | 陈俊华 |  |  | 0.1 | 10300 | 760 | 1 | JG12240801522 |  | 1 |  | 是 | 是 | 3455 | 8
最终平整 | JG122408015322 | JG1224080153 | 东方850平整 | 合格 | 合格品 | 甲 | 陈俊华,钱琨 | 5958 | 5840 | 0.9802 | 9960 | 0.1 | 760 | 平整 |  | 20100142 | 轧硬 | 0.4*760-SPCC | 30210015 | 光亮卷 | 0.1-SPCC |  | 60 | MO002529 | MO002529-001-02-02 | GLJ002 | 东方光亮卷前处理（0.4轧0.1mm) | 14160 | 2024-08-10 | 2024-08-10 | 3 | 2024-08-23 13:03:27 | 2024-08-23 14:23:49 | 江苏东方九天新能源材料有限公司 |  | 陈俊华 |  | 1 | 0.1 | 9960 | 760 | 1 | JG122408015322 |  | 1 |  | 是 | 是 | 2633 | 1
最终平整 | JG122408015321 | JG1224080153 | 东方850平整 | 其他入库 | 协议品 | 甲 | 陈俊华,钱琨 | 1367 | 1340 | 0.9802 | 2300 | 0.1 | 760 | 平整 | K孔洞(1175.5米传220.6MM0.14MM2),S色差(来料松包重，1500米左右操2CM有色差条印)短带 |  |  |  | 30210015 | 光亮卷 | 0.1-SPCC |  | 60 | MO002529 | MO002529-001-02-01 | GLJ002 | 东方光亮卷前处理（0.4轧0.1mm) | 14160 | 2024-08-10 | 2024-08-10 | 3 | 2024-08-23 13:03:27 | 2024-08-23 14:23:48 | 江苏东方九天新能源材料有限公司 |  | 陈俊华 |  | 1 | 0.1 | 2300 | 760 | 1 | JG122408015321 |  | 1 | K孔洞(1175.5米传220.6MM0.14MM2),S色差(来料松包重，1500米左右操2CM有色差条印) | 是 | 是 | 2633 | 1
最终平整 | JG12240801241 | JG1224080124 | 东方850平整 | 合格 | 合格品 | 甲 | 陈俊华,钱琨 | 7090 | 7070 | 0.9972 | 12380 | 0.1 | 760 | 平整 |  | 20100142 | 轧硬 | 0.4*760-SPCC | 30210015 | 光亮卷 | 0.1-SPCC |  | 60 | MO002456 | MO002456-008-01 | GLJ002 | 东方光亮卷前处理（0.4轧0.1mm) | 14230 | 2024-08-08 | 2024-08-22 | 3 | 2024-08-23 12:39:46 | 2024-08-23 13:03:10 | 江苏东方九天新能源材料有限公司 | 283525 | 陈俊华 |  |  | 0.1 | 12340 | 760 | 1 | JG12240801241 | 轧0.1，米数控制在24300-24400米，脱脂平均分包 | 1 |  | 是 | 是 | 5989 | 8
最终平整 | JG12240801131 | JG1224080113 | 东方850平整 | 合格 | 合格品 | 甲 | 钱琨,陈俊华 | 7825 | 7810 | 0.9981 | 13640 | 0.1 | 760 | 平整 |  | 20100142 | 轧硬 | 0.4*760-SPCC | 30210015 | 光亮卷 | 0.1-SPCC |  | 60 | MO002535 | MO002535-001-01 | GLJ002 | 东方光亮卷前处理（0.4轧0.1mm) | 14210 | 2024-08-10 | 2024-08-10 | 3 | 2024-08-23 12:39:00 | 2024-08-23 12:39:30 | 江苏东方九天新能源材料有限公司 | 286139 | 陈俊华 |  |  | 0.1 | 13600 | 760 | 1 | JG12240801131 |  | 1 |  | 是 | 是 | 9874 | 1
最终平整 | JG122408011122 | JG1224080111 | 东方850平整 | 合格 | 合格品 | 甲 | 陈俊华,钱琨 | 5817 | 5800 | 0.9971 | 10180 | 0.1 | 760 | 平整 | R乳化斑(重) | 20100142 | 轧硬 | 0.4*760-SPCC | 30210015 | 光亮卷 | 0.1-SPCC |  | 60 | MO002456 | MO002456-003-02-02 | GLJ002 | 东方光亮卷前处理（0.4轧0.1mm) | 14230 | 2024-08-08 | 2024-08-22 | 3 | 2024-08-23 10:35:38 | 2024-08-23 11:24:08 | 江苏东方九天新能源材料有限公司 |  | 陈俊华 |  | 1 | 0.1 | 10180 | 760 | 1 | JG122408011122 | 轧0.1，米数控制在24300-24400米，脱脂平均分包 | 1 | R乳化斑(重) | 是 | 是 | 3001 | 3
最终平整 | JG122408011121 | JG1224080111 | 东方850平整 | 其他入库 | 协议品 | 甲 | 陈俊华,钱琨 | 1183 | 1180 | 0.9975 | 2080 | 0.1 | 760 | 平整 | R乳化斑(重)短带 |  |  |  | 30210015 | 光亮卷 | 0.1-SPCC |  | 60 | MO002456 | MO002456-003-02-01 | GLJ002 | 东方光亮卷前处理（0.4轧0.1mm) | 14230 | 2024-08-08 | 2024-08-22 | 3 | 2024-08-23 10:35:38 | 2024-08-23 11:24:08 | 江苏东方九天新能源材料有限公司 |  | 陈俊华 |  | 1 | 0.1 | 2080 | 760 | 1 | JG122408011121 | 轧0.1，米数控制在24300-24400米，脱脂平均分包 | 1 | R乳化斑(重) | 是 | 是 | 3001 | 3
最终平整 | JG122408015312 | JG1224080153 | 东方850平整 | 其他入库 | 协议品 | 乙 | 陈俊华,钱琨 | 522 | 520 | 0.9962 | 930 | 0.1 | 760 | 平整 | 短带 |  |  |  | 30210015 | 光亮卷 | 0.1-SPCC |  | 60 | MO002529 | MO002529-001-01-02 | GLJ002 | 东方光亮卷前处理（0.4轧0.1mm) | 14160 | 2024-08-10 | 2024-08-10 | 3 | 2024-08-23 09:54:46 | 2024-08-23 10:35:17 | 江苏东方九天新能源材料有限公司 |  | 陈俊华 |  | 1 | 0.1 | 930 | 760 | 1 | JG122408015312 |  | 1 |  | 是 | 是 | 2633 | 1
最终平整 | JG122408015311 | JG1224080153 | 东方850平整 | 合格 | 合格品 | 乙 | 陈俊华,钱琨 | 5918 | 5900 | 0.997 | 10090 | 0.1 | 760 | 平整 | K孔洞(8270.6米传168.4MM0.29MM2) | 20100142 | 轧硬 | 0.4*760-SPCC | 30210015 | 光亮卷 | 0.1-SPCC |  | 60 | MO002529 | MO002529-001-01-01 | GLJ002 | 东方光亮卷前处理（0.4轧0.1mm) | 14160 | 2024-08-10 | 2024-08-10 | 3 | 2024-08-23 09:54:46 | 2024-08-23 10:35:17 | 江苏东方九天新能源材料有限公司 |  | 陈俊华 |  | 1 | 0.1 | 10090 | 760 | 1 | JG122408015311 |  | 1 | K孔洞(8270.6米传168.4MM0.29MM2) | 是 | 是 | 2633 | 1
最终平整 | JG12240801212 | JG1224080121 | 东方850平整 | 合格 | 合格品 | 乙 | 陈俊华,钱琨 | 5985 | 5910 | 0.9875 | 10250 | 0.1 | 760 | 平整 | K孔洞(3256.7m传312.1MM2.31MM2) | 20100142 | 轧硬 | 0.4*760-SPCC | 30210015 | 光亮卷 | 0.1-SPCC |  | 60 | MO002456 | MO002456-005-02 | GLJ002 | 东方光亮卷前处理（0.4轧0.1mm) | 14240 | 2024-08-08 | 2024-08-22 | 3 | 2024-08-23 09:52:34 | 2024-08-23 09:53:41 | 江苏东方九天新能源材料有限公司 | 283522 | 陈俊华 |  |  | 0.1 | 10300 | 760 | 1 | JG12240801212 | 轧0.1，米数控制在24300-24400米，脱脂平均分包 | 1 | K孔洞(3256.7m传312.1MM2.31MM2) | 是 | 是 | 4903 | 5
平整改平 | JG12240707012 | JG1224070701 | 东方850平整 | 合格 | 合格品 | 乙 | 姚学禹 | 3294 | 3285 | 0.9973 | 5620 | 0.125 | 610 | / |  |  |  |  | 30210015 | 光亮卷 | 0.1-SPCC |  | 50 | MO002242 | MO002242-006-02 | GLJ002 | 东方光亮卷前处理（0.4轧0.1mm) | 14240 | 2024-08-01 | 2024-08-15 | 3 | 2024-08-23 07:05:30 | 2024-08-23 08:07:30 | 江苏东方九天新能源材料有限公司 |  | 鞠承 |  | 1 | 0.125 | 5620 | 610 | 1 | JG12240707012 | 轧0.1，米数控制在24400-24500米；脱脂平均分包 | [5 empty] | 6
最终平整 | DL002408004722 | DL0024080047 | 东方850平整 | 返工 | 返工 | 乙 | 鞠承,姚学禹 | 2860 | 2840 | 0.993 | 1740 | 0.34 | 610 | 昆山宝必达：850平整建议用Ra1.2-1.4μm毛化辊，厚度公差：0.33-0.35mm，硬度95-120HV，粗糙度0.7-1.0μm | A暗线印(来料表面轻微),Z振纹(板面),Y氧化边(两边),S砂轮印(板面轻微)硬度低92（要求95-120） |  |  |  | 31010035 | 小品种钢卷 | 0.34-SPCC |  | 50 | MO002598 | MO002598-001-02-02 | XPZG001 | 小品种钢前处理模板 | 11570 | 2024-08-12 | 2024-08-29 | 3 | 2024-08-23 06:17:07 | 2024-08-23 07:05:02 | 江苏东方九天新能源材料有限公司 |  | 鞠承 |  | 1 | 0.34 | 1740 | 610 | 1 | DL002408004722 | 昆山宝必达:(0.34*610) 厚度±0.01mm，HV95-120,粗糙度0.7-1.0μM，卷重2-3吨，要求在850平整 | 0 | A暗线印(来料表面轻微),Z振纹(板面),Y氧化边(两边),S砂轮印(板面轻微) |  |  |  | 1
最终平整 | DL002408004721 | DL0024080047 | 东方850平整 | 返工 | 返工 | 乙 | 鞠承,姚学禹 | 2790 | 2770 | 0.9928 | 1700 | 0.34 | 610 | 昆山宝必达：850平整建议用Ra1.2-1.4μm毛化辊，厚度公差：0.33-0.35mm，硬度95-120HV，粗糙度0.7-1.0μm | A暗线印(来料表面轻微),Z振纹(板面),Y氧化边(两边),S砂轮印(板面轻微)硬度低94（要求95-120） |  |  |  | 31010035 | 小品种钢卷 | 0.34-SPCC |  | 50 | MO002598 | MO002598-001-02-01 | XPZG001 | 小品种钢前处理模板 | 11570 | 2024-08-12 | 2024-08-29 | 3 | 2024-08-23 06:17:07 | 2024-08-23 07:05:02 | 江苏东方九天新能源材料有限公司 |  | 鞠承 |  | 1 | 0.34 | 1700 | 610 | 1 | DL002408004721 | 昆山宝必达:(0.34*610) 厚度±0.01mm，HV95-120,粗糙度0.7-1.0μM，卷重2-3吨，要求在850平整 | 0 | A暗线印(来料表面轻微),Z振纹(板面),Y氧化边(两边),S砂轮印(板面轻微) |  |  |  | 1
最终平整 | DL002408004712 | DL0024080047 | 东方850平整 | 返工 | 返工 | 乙 | 鞠承,姚学禹 | 2656 | 2530 | 0.9526 | 1560 | 0.34 | 610 | 昆山宝必达：850平整建议用Ra1.2-1.4μm毛化辊，厚度公差：0.33-0.35mm，硬度95-120HV，粗糙度0.7-1.0μm | A暗线印(来料表面轻微),Z振纹(板面),Y氧化边(两边)硬度低91（要求95-120） |  |  |  | 31010035 | 小品种钢卷 | 0.34-SPCC |  | 50 | MO002598 | MO002598-001-01-02 | XPZG001 | 小品种钢前处理模板 | 11570 | 2024-08-12 | 2024-08-29 | 3 | 2024-08-23 05:28:23 | 2024-08-23 06:17:01 | 江苏东方九天新能源材料有限公司 |  | 鞠承 |  | 1 | 0.34 | 1560 | 610 | 1 | DL002408004712 | 昆山宝必达:(0.34*610) 厚度±0.01mm，HV95-120,粗糙度0.7-1.0μM，卷重2-3吨，要求在850平整 | 0 | A暗线印(来料表面轻微),Z振纹(板面),Y氧化边(两边) |  |  |  | 1
最终平整 | DL002408004711 | DL0024080047 | 东方850平整 | 返工 | 返工 | 乙 | 鞠承,姚学禹 | 3034 | 2890 | 0.9525 | 1750 | 0.34 | 610 | 昆山宝必达：850平整建议用Ra1.2-1.4μm毛化辊，厚度公差：0.33-0.35mm，硬度95-120HV，粗糙度0.7-1.0μm | A暗线印(来料表面轻微),Z振纹(板面),Y氧化边(两边),T停机斑(40米处轻微)硬度低93（要求95-120） |  |  |  | 31010035 | 小品种钢卷 | 0.34-SPCC |  | 50 | MO002598 | MO002598-001-01-01 | XPZG001 | 小品种钢前处理模板 | 11570 | 2024-08-12 | 2024-08-29 | 3 | 2024-08-23 05:28:23 | 2024-08-23 06:17:01 | 江苏东方九天新能源材料有限公司 |  | 鞠承 |  | 1 | 0.34 | 1750 | 610 | 1 | DL002408004711 | 昆山宝必达:(0.34*610) 厚度±0.01mm，HV95-120,粗糙度0.7-1.0μM，卷重2-3吨，要求在850平整 | 0 | A暗线印(来料表面轻微),Z振纹(板面),Y氧化边(两边),T停机斑(40米处轻微) |  |  |  | 1
最终平整 | DL002408004812 | DL0024080048 | 东方850平整 | 其他入库 | 成品退库 | 乙 | 鞠承,姚学禹 | 2990 | 2960 | 0.99 | 1800 | 0.34 | 610 | 昆山宝必达：850平整建议用Ra1.2-1.4μm毛化辊，厚度公差：0.33-0.35mm，硬度95-120HV，粗糙度0.7-1.0μm | A暗线印(来料表面暗),Z振纹(板面),Y氧化边(两边),C挫伤(1350-1380米来料松包挫伤重)1350-1380米来料松包挫伤重，未取样，硬度低 |  |  |  | 31010035 | 小品种钢卷 | 0.34-SPCC |  | 50 | MO002598 | MO002598-002-01-02 | XPZG001 | 小品种钢前处理模板 | 11595 | 2024-08-12 | 2024-08-29 | 3 | 2024-08-23 04:36:00 | 2024-08-23 05:27:45 | 江苏东方九天新能源材料有限公司 |  | 鞠承 |  | 1 | 0.34 | 1800 | 610 | 1 | DL002408004812 | 昆山宝必达:(0.34*610) 厚度±0.01mm，HV95-120,粗糙度0.7-1.0μM，卷重2-3吨，要求在850平整 | 1 | A暗线印(来料表面暗),Z振纹(板面),Y氧化边(两边),C挫伤(1350-1380米来料松包挫伤重) | 是 | 是 | 2235 | 2
最终平整 | DL002408004811 | DL0024080048 | 东方850平整 | 返工 | 返工 | 乙 | 鞠承,姚学禹 | 2990 | 2960 | 0.99 | 1800 | 0.34 | 610 | 昆山宝必达：850平整建议用Ra1.2-1.4μm毛化辊，厚度公差：0.33-0.35mm，硬度95-120HV，粗糙度0.7-1.0μm | A暗线印(来料表面暗),Z振纹(板面),Y氧化边(两边),T停机斑(40米传轻微)硬度低91（要求95-120） |  |  |  | 31010035 | 小品种钢卷 | 0.34-SPCC |  | 50 | MO002598 | MO002598-002-01-01 | XPZG001 | 小品种钢前处理模板 | 11595 | 2024-08-12 | 2024-08-29 | 3 | 2024-08-23 04:36:00 | 2024-08-23 05:27:45 | 江苏东方九天新能源材料有限公司 |  | 鞠承 |  | 1 | 0.34 | 1800 | 610 | 1 | DL002408004811 | 昆山宝必达:(0.34*610) 厚度±0.01mm，HV95-120,粗糙度0.7-1.0μM，卷重2-3吨，要求在850平整 | 0 | A暗线印(来料表面暗),Z振纹(板面),Y氧化边(两边),T停机斑(40米传轻微) |  |  | 2235 | 2
最终平整 | DL00240800342 | DL0024080034 | 东方850平整 | 合格 | 让步接收 | 乙 | 姚学禹 | 3072 | 2980 | 0.9701 | 1590 | 0.39 | 610 | 昆山宝必达：850平整建议用Ra1.2-1.4μm毛化辊，厚度公差：0.38-0.40mm，硬度95-120HV，粗糙度0.7-1.0μm | 表面暗线印，板面振纹 | 20100082 | 轧硬 | 0.6*610-SPCC | 31010040 | 小品种钢卷 | 0.39-SPCC |  | 50 | MO002594 | MO002594-003-02 | XPZG001 | 小品种钢前处理模板 | 6275 | 2024-08-12 | 2024-08-29 | 3 | 2024-08-23 03:46:31 | 2024-08-23 04:35:50 | 江苏东方九天新能源材料有限公司 |  | 鞠承 |  | 1 | 0.39 | 1590 | 610 | 1 | DL00240800342 | 昆山宝必达:(0.39*610) 厚度±0.01mm，HV95-120,粗糙度0.7-1.0μM，卷重2-3吨，要求在850平整 | 1 | A暗线印(来料表面安保),Z振纹(板面) | 是 | 是 | 1485 | 3
最终平整 | DL00240800341 | DL0024080034 | 东方850平整 | 合格 | 让步接收 | 乙 | 姚学禹 | 3093 | 3000 | 0.9699 | 1600 | 0.39 | 610 | 昆山宝必达：850平整建议用Ra1.2-1.4μm毛化辊，厚度公差：0.38-0.40mm，硬度95-120HV，粗糙度0.7-1.0μm | 表面暗线印，板面振纹 | 20100082 | 轧硬 | 0.6*610-SPCC | 31010040 | 小品种钢卷 | 0.39-SPCC |  | 50 | MO002594 | MO002594-003-01 | XPZG001 | 小品种钢前处理模板 | 6275 | 2024-08-12 | 2024-08-29 | 3 | 2024-08-23 03:46:31 | 2024-08-23 04:35:50 | 江苏东方九天新能源材料有限公司 |  | 鞠承 |  | 1 | 0.39 | 1600 | 610 | 1 | DL00240800341 | 昆山宝必达:(0.39*610) 厚度±0.01mm，HV95-120,粗糙度0.7-1.0μM，卷重2-3吨，要求在850平整 | 1 | A暗线印(来料表面安保),Z振纹(板面) | 是 | 是 | 1485 | 3
最终平整 | JG12240801282 | JG1224080128 | 东方850平整 | 合格 | 让步接收 | 乙 | 姚学禹,鞠承 | 7030 | 7040 | 1.0014 | 12280 | 0.1 | 760 | 平整 | 板面振纹，10520-10540米来料松包挫伤重 |  |  |  | 30210015 | 光亮卷 | 0.1-SPCC |  | 60 | MO002576 | MO002576-002-02 | GLJ002 | 东方光亮卷前处理（0.4轧0.1mm) | 14235 | 2024-08-12 | 2024-08-12 | 3 | 2024-08-23 01:37:17 | 2024-08-23 03:29:21 | 江苏东方九天新能源材料有限公司 | 287970 | 鞠承 |  |  | 0.1 | 12200 | 760 | 1 | JG12240801282 |  | 1 | Z振纹(板面),C挫伤(10520-10540米来料松包挫伤重) | 是 | 是 | 6230 | 2
最终平整 | JG12240801142 | JG1224080114 | 东方850平整 | 合格 | 让步接收 | 乙 | 鞠承,姚学禹 | 7000 | 7000 | 1 | 12210 | 0.1 | 760 | 平整 | 板面振纹，10645米传49cm孔洞（0.94mm2） |  |  |  | 30210015 | 光亮卷 | 0.1-SPCC |  | 60 | MO002535 | MO002535-002-02 | GLJ002 | 东方光亮卷前处理（0.4轧0.1mm) | 14200 | 2024-08-10 | 2024-08-10 | 3 | 2024-08-23 01:36:12 | 2024-08-23 01:37:06 | 江苏东方九天新能源材料有限公司 | 286140 | 鞠承 |  |  | 0.1 | 12170 | 760 | 1 | JG12240801142 |  | 1 | Z振纹(板面),K孔洞(10645米传49CM0.94) | 是 | 是 | 5735 | 2
最终平整 | JG12240707101 | JG1224070710 | 东方850平整 | 合格 | 合格品 | 乙 | 鞠承,姚学禹 | 5400 | 5410 | 1.0019 | 9440 | 0.1 | 760 | 平整 |  | 20100142 | 轧硬 | 0.4*760-SPCC | 30210015 | 光亮卷 | 0.1-SPCC |  | 60 | MO002390 | MO002390-002-01 | GLJ002 | 东方光亮卷前处理（0.4轧0.1mm) | 14130 | 2024-08-06 | 2024-08-21 | 3 | 2024-08-23 00:30:49 | 2024-08-23 01:10:53 | 江苏东方九天新能源材料有限公司 | 281460 | 鞠承 |  |  | 0.1 | 9400 | 760 | 1 | JG12240707101 | 轧0.1，米数控制在23800-23900米，脱脂分一包10500米。 | 1 |  | 是 | 是 | 5767 | 2
最终平整 | JG12240801132 | JG1224080113 | 东方850平整 | 返工 | 返工 | 乙 | 鞠承,姚学禹 | 5910 | 5890 | 0.9966 | 10350 | 0.1 | 760 | 平整 | 板面振纹，内107米传29cm29个孔洞（0.144-0.866mm2），7421米传60cm两个孔洞（4.332-8.01mm2） |  |  |  | 30210015 | 光亮卷 | 0.1-SPCC |  | 60 | MO002535 | MO002535-001-02 | GLJ002 | 东方光亮卷前处理（0.4轧0.1mm) | 14210 | 2024-08-10 | 2024-08-10 | 3 | 2024-08-22 23:53:30 | 2024-08-23 00:30:34 | 江苏东方九天新能源材料有限公司 | 286139 | 鞠承 |  |  | 0.1 | 10300 | 760 | 1 | JG12240801132 |  | 0 | Z振纹(板面),K孔洞(内107米传29CM29个0.144-0.866/7421米传60CM2个4.332-8.01) |  |  | 9874 | 1
最终平整 | JG12240801232 | JG1224080123 | 东方850平整 | 合格 | 合格品 | 乙 | 鞠承,姚学禹 | 7025 | 7010 | 0.9979 | 12280 | 0.1 | 760 | 平整 |  | 20100142 | 轧硬 | 0.4*760-SPCC | 30210015 | 光亮卷 | 0.1-SPCC |  | 60 | MO002456 | MO002456-007-02 | GLJ002 | 东方光亮卷前处理（0.4轧0.1mm) | 14225 | 2024-08-08 | 2024-08-22 | 3 | 2024-08-22 23:30:30 | 2024-08-22 23:53:18 | 江苏东方九天新能源材料有限公司 | 283524 | 鞠承 |  |  | 0.1 | 12200 | 760 | 1 | JG12240801232 | 轧0.1，米数控制在24300-24400米，脱脂平均分包 | 1 |  | 是 | 是 | 9380 | 7
最终平整 | JG12240801231 | JG1224080123 | 东方850平整 | 返工 | 返工 | 乙 | 鞠承,姚学禹 | 7090 | 7100 | 1.0014 | 12450 | 0.1 | 760 | 平整 | 板面振纹，22-30米传33-46cm处4个孔洞（0.07-0.24mm2），12390-12422米传43cm处2个孔洞（0.43-2.46mm2)，11100-11500米操30CM内松花印重，尾部600米操40CM内松花印重 |  |  |  | 30210015 | 光亮卷 | 0.1-SPCC |  | 60 | MO002456 | MO002456-007-01 | GLJ002 | 东方光亮卷前处理（0.4轧0.1mm) | 14225 | 2024-08-08 | 2024-08-22 | 3 | 2024-08-22 22:42:45 | 2024-08-22 23:30:24 | 江苏东方九天新能源材料有限公司 | 283524 | 鞠承 |  |  | 0.1 | 12370 | 760 | 1 | JG12240801231 | 轧0.1，米数控制在24300-24400米，脱脂平均分包 | 0 | Z振纹(板面),K孔洞(22-30米传33-46CM4个0.07-0.24/12390-12422米传43CM2个0.43-2.46),S松花印(11100-11500米操30CM内松花印重/尾600米操40CM内松花印重【无记录】) |  |  | 9380 | 7
最终平整 | JG12240801211 | JG1224080121 | 东方850平整 | 合格 | 让步接收 | 乙 | 鞠承,姚学禹 | 7745 | 7770 | 1.0032 | 13450 | 0.1 | 760 | 平整 | 表面振纹，1152米传49cm孔洞（0.07mm2） |  |  |  | 30210015 | 光亮卷 | 0.1-SPCC |  | 60 | MO002456 | MO002456-005-01 | GLJ002 | 东方光亮卷前处理（0.4轧0.1mm) | 14240 | 2024-08-08 | 2024-08-22 | 3 | 2024-08-22 22:04:16 | 2024-08-22 22:42:28 | 江苏东方九天新能源材料有限公司 | 283522 | 鞠承 |  |  | 0.1 | 13430 | 760 | 1 | JG12240801211 | 轧0.1，米数控制在24300-24400米，脱脂平均分包 | 1 | Z振纹(来料表面),K孔洞(1152米传49CM0.07) | 是 | 是 | 4903 | 5
最终平整 | JG12240801122 | JG1224080112 | 东方850平整 | 合格 | 让步接收 | 乙 | 鞠承,姚学禹 | 7000 | 6880 | 0.9829 | 12000 | 0.1 | 760 | 平整 | 振纹板面，11590米松包挫伤重 | 20100142 | 轧硬 | 0.4*760-SPCC | 30210015 | 光亮卷 | 0.1-SPCC |  | 60 | MO002456 | MO002456-004-02 | GLJ002 | 东方光亮卷前处理（0.4轧0.1mm) | 14215 | 2024-08-08 | 2024-08-22 | 3 | 2024-08-22 21:41:34 | 2024-08-22 22:04:00 | 江苏东方九天新能源材料有限公司 | 283521 | 鞠承 |  |  | 0.1 | 12130 | 760 | 1 | JG12240801122 | 轧0.1，米数控制在24300-24400米，脱脂平均分包 | 1 | Z振纹(板面),C挫伤(11590米来料松包挫伤重) | 是 | 是 | 5309 | 4
平整改平 | JL0024030059-2 | JL0024030059-2 | 东方850平整 | 合格 | 让步接收 | 甲 | 陈俊华,钱琨 | 5950 | 5930 | 0.9966 | 8470 | 0.15 | 610 | 昆山泰德通：850平整建议用Ra1.0-1.2um毛化辊平整、硬度90-110HV、粗糙度0.5-0.7um、厚度公差：0.145-0.155mm、转镀镍（合格证上备注镍基带） | 轻微横辊印，上下板面线条印平后淡 | 31010045 | 小品种钢卷 | 0.44-SPCC | 20600016 | 镍钝化卷半成品 | 0.15-SPCC |  | 50 | MO002285 | MO002285-001 | XPZG001 | 小品种钢前处理模板 | 6110 | 2024-08-02 | 2024-08-17 | 3 | 2024-08-22 17:03:19 | 2024-08-22 18:00:58 | 江苏东方九天新能源材料有限公司 | 276079 | 陈俊华 |  |  | 0.15 | 8450 | 610 | 1 | JL0024030059-2 | 0.44做昆山泰德通:(0.15*610)厚度±0.005，HV90-110,粗糙度0.5-0.7 | 1 | H横辊印(轻微),X线条印(上下板面，平后淡) | 是 | 是 | 2371 | 1
平整改平 | JL1124040039-12 | JL1124040039-12 | 东方850平整 | 合格 | 让步接收 | 甲 | 陈俊华,钱琨 | 2480 | 2440 | 0.9839 | 3430 | 0.15 | 610 | 昆山泰德通：850平整建议用Ra1.0-1.2um毛化辊平整、硬度90-110HV、粗糙度0.5-0.7um、厚度公差：0.145-0.155mm、转镀镍（合格证上备注镍基带） | 轻微横辊印 | 31010045 | 小品种钢卷 | 0.44-SPCC | 20600016 | 镍钝化卷半成品 | 0.15-SPCC |  | 40 | MO002343 | MO002343-001 | XPZG001 | 小品种钢前处理模板 | 2525 | 2024-08-05 | 2024-08-17 | 3 | 2024-08-22 16:38:32 | 2024-08-22 17:03:03 | 江苏东方九天新能源材料有限公司 | 276076 | 陈俊华 |  |  | 0.15 | 3500 | 610 | 1 | JL1124040039-12 | 0.44做昆山泰德通:(0.15*610)厚度±0.005，HV90-110,粗糙度0.5-0.7 | 1 | H横辊印(轻微) | 是 | 是 | 2340 | 1
平整改平 | JG1224070376112 | JG1224070376 | 东方850平整 | 返工 | 返工 | 甲 | 陈俊华,钱琨 | 2082 | 2080 | 0.999 | 4570 | 0.1 | 610 | / | 操20CM轻微花辊印，3028米处3329米处各1个叠带 |  |  |  | 30210015 | 光亮卷 | 0.1-SPCC |  | 80 | MO001989 | MO001989-008-01-01-02 | GLJ002 | 东方光亮卷前处理（0.4轧0.1mm) | 13710 | 2024-07-24 | 2024-08-08 | 3 | 2024-08-22 16:28:21 | 2024-08-22 16:29:43 | 江苏东方九天新能源材料有限公司 |  | 陈俊华 |  | 1 | 0.1 | 4560 | 610 | 1 | JG1224070376112 | 轧0.1，米数控制在24900-25000米，脱脂平均分包 | 0 | H花辊印(来料操20CM，轻微),D叠带(3028米处，3329米处各1个) |  |  | 5011 | 8
最终平整 | DL002408004822 | DL0024080048 | 东方850平整 | 合格 | 让步接收 | 甲 | 陈俊华,钱琨 | 2649 | 2600 | 0.9815 | 1600 | 0.34 | 610 | 昆山宝必达：850平整建议用Ra1.2-1.4μm毛化辊，厚度公差：0.33-0.35mm，硬度95-120HV，粗糙度0.7-1.0μm | Y氧化边(两边),H横辊印(轻微) | 20100023 | 轧硬 | 0.4*610-SPCC | 31010035 | 小品种钢卷 | 0.34-SPCC |  | 50 | MO002598 | MO002598-002-02-02 | XPZG001 | 小品种钢前处理模板 | 11595 | 2024-08-12 | 2024-08-29 | 3 | 2024-08-22 14:36:38 | 2024-08-22 15:37:39 | 江苏东方九天新能源材料有限公司 |  | 陈俊华 |  | 1 | 0.34 | 1600 | 610 | 1 | DL002408004822 | 昆山宝必达:(0.34*610) 厚度±0.01mm，HV95-120,粗糙度0.7-1.0μM，卷重2-3吨，要求在850平整 | 1 | Y氧化边(两边),H横辊印(轻微) | 是 | 是 | 2235 | 2
最终平整 | DL002408004821 | DL0024080048 | 东方850平整 | 合格 | 让步接收 | 甲 | 陈俊华,钱琨 | 2811 | 2760 | 0.9819 | 1680 | 0.34 | 610 | 昆山宝必达：850平整建议用Ra1.2-1.4μm毛化辊，厚度公差：0.33-0.35mm，硬度95-120HV，粗糙度0.7-1.0μm | T停机斑(内70米处，脱脂停机斑，轻微),Y氧化边(两边),S色差(上板面操3CM处，平后淡),H横辊印(轻微) | 20100023 | 轧硬 | 0.4*610-SPCC | 31010035 | 小品种钢卷 | 0.34-SPCC |  | 50 | MO002598 | MO002598-002-02-01 | XPZG001 | 小品种钢前处理模板 | 11595 | 2024-08-12 | 2024-08-29 | 3 | 2024-08-22 14:36:38 | 2024-08-22 15:37:39 | 江苏东方九天新能源材料有限公司 |  | 陈俊华 |  | 1 | 0.34 | 1680 | 610 | 1 | DL002408004821 | 昆山宝必达:(0.34*610) 厚度±0.01mm，HV95-120,粗糙度0.7-1.0μM，卷重2-3吨，要求在850平整 | 1 | T停机斑(内70米处，脱脂停机斑，轻微),Y氧化边(两边),S色差(上板面操3CM处，平后淡),H横辊印(轻微) | 是 | 是 | 2235 | 2
最终平整 | DL002408005112 | DL0024080051 | 东方850平整 | 合格 | 让步接收 | 甲 | 陈俊华,钱琨 | 2779 | 2700 | 0.9716 | 1930 | 0.29 | 610 | 昆山宝必达：850平整建议用Ra1.2-1.4μm毛化辊，厚度公差：0.28-0.30mm，硬度95-120HV，粗糙度0.7-1.0μm | H横辊印(轻微)公差高0.302，要求0.28-0.3mm | 20100023 | 轧硬 | 0.4*610-SPCC | 31010029 | 小品种钢卷 | 0.29-SPCC |  | 50 | MO002599 | MO002599-001-01-02 | XPZG001 | 小品种钢前处理模板 | 11380 | 2024-08-12 | 2024-08-29 | 3 | 2024-08-22 12:16:49 | 2024-08-22 15:22:48 | 江苏东方九天新能源材料有限公司 |  | 陈俊华 |  | 1 | 0.29 | 1930 | 610 | 1 | DL002408005112 | 昆山宝必达:(0.29*610) 厚度±0.01mm，HV95-120,粗糙度0.7-1.0μM，卷重2-3吨，要求在850平整 | 1 | H横辊印(轻微) | 是 | 是 | 1974 | 1
最终平整 | DL002408005111 | DL0024080051 | 东方850平整 | 合格 | 让步接收 | 甲 | 陈俊华,钱琨 | 2821 | 2740 | 0.9713 | 1950 | 0.29 | 610 | 昆山宝必达：850平整建议用Ra1.2-1.4μm毛化辊，厚度公差：0.28-0.30mm，硬度95-120HV，粗糙度0.7-1.0μm | H横辊印(轻微)公差高0.302，要求0.28-0.3mm | 20100023 | 轧硬 | 0.4*610-SPCC | 31010029 | 小品种钢卷 | 0.29-SPCC |  | 50 | MO002599 | MO002599-001-01-01 | XPZG001 | 小品种钢前处理模板 | 11380 | 2024-08-12 | 2024-08-29 | 3 | 2024-08-22 12:16:49 | 2024-08-22 15:22:48 | 江苏东方九天新能源材料有限公司 |  | 陈俊华 |  | 1 | 0.29 | 1950 | 610 | 1 | DL002408005111 | 昆山宝必达:(0.29*610) 厚度±0.01mm，HV95-120,粗糙度0.7-1.0μM，卷重2-3吨，要求在850平整 | 1 | H横辊印(轻微) | 是 | 是 | 1974 | 1
最终平整 | DL002408005122 | DL0024080051 | 东方850平整 | 合格 | 让步接收 | 甲 | 陈俊华,钱琨 | 2818 | 2790 | 0.9901 | 2000 | 0.29 | 610 | 昆山宝必达：850平整建议用Ra1.2-1.4μm毛化辊，厚度公差：0.28-0.30mm，硬度95-120HV，粗糙度0.7-1.0μm | H横辊印(轻微),Y氧化边(两边),C挫伤(尾250米处，轻微，平后淡)厚度公差高0.302，要求0.28-0.3mm | 20100023 | 轧硬 | 0.4*610-SPCC | 31010029 | 小品种钢卷 | 0.29-SPCC |  | 50 | MO002599 | MO002599-001-02-02 | XPZG001 | 小品种钢前处理模板 | 11380 | 2024-08-12 | 2024-08-29 | 3 | 2024-08-22 13:32:38 | 2024-08-22 14:36:21 | 江苏东方九天新能源材料有限公司 |  | 陈俊华 |  | 1 | 0.29 | 2000 | 610 | 1 | DL002408005122 | 昆山宝必达:(0.29*610) 厚度±0.01mm，HV95-120,粗糙度0.7-1.0μM，卷重2-3吨，要求在850平整 | 1 | H横辊印(轻微),Y氧化边(两边),C挫伤(尾250米处，轻微，平后淡) | 是 | 是 | 1974 | 1
最终平整 | DL002408005121 | DL0024080051 | 东方850平整 | 合格 | 让步接收 | 甲 | 陈俊华,钱琨 | 2767 | 2740 | 0.9902 | 1950 | 0.29 | 610 | 昆山宝必达：850平整建议用Ra1.2-1.4μm毛化辊，厚度公差：0.28-0.30mm，硬度95-120HV，粗糙度0.7-1.0μm | H横辊印(轻微),Y氧化边(两边)厚度公差高0.302，要求0.28-0.3mm | 20100023 | 轧硬 | 0.4*610-SPCC | 31010029 | 小品种钢卷 | 0.29-SPCC |  | 50 | MO002599 | MO002599-001-02-01 | XPZG001 | 小品种钢前处理模板 | 11380 | 2024-08-12 | 2024-08-29 | 3 | 2024-08-22 13:32:38 | 2024-08-22 14:36:20 | 江苏东方九天新能源材料有限公司 |  | 陈俊华 |  | 1 | 0.29 | 1950 | 610 | 1 | DL002408005121 | 昆山宝必达:(0.29*610) 厚度±0.01mm，HV95-120,粗糙度0.7-1.0μM，卷重2-3吨，要求在850平整 | 1 | H横辊印(轻微),Y氧化边(两边) | 是 | 是 | 1974 | 1
最终平整 | DL00240800532 | DL0024080053 | 东方850平整 | 合格 | 合格品 | 甲 | 陈俊华,钱琨 | 3059 | 3010 | 0.984 | 1840 | 0.34 | 610 | 昆山宝必达：850平整建议用Ra1.2-1.4μm毛化辊，厚度公差：0.33-0.35mm，硬度95-120HV，粗糙度0.7-1.0μm | H横辊印(轻微) | 20100023 | 轧硬 | 0.4*610-SPCC | 31010035 | 小品种钢卷 | 0.34-SPCC |  | 50 | MO002598 | MO002598-003-02 | XPZG001 | 小品种钢前处理模板 | 6305 | 2024-08-12 | 2024-08-29 | 3 | 2024-08-22 10:21:48 | 2024-08-22 12:16:30 | 江苏东方九天新能源材料有限公司 |  | 陈俊华 |  | 1 | 0.34 | 1840 | 610 | 1 | DL00240800532 | 昆山宝必达:(0.34*610) 厚度±0.01mm，HV95-120,粗糙度0.7-1.0μM，卷重2-3吨，要求在850平整 | 1 | H横辊印(轻微) | 是 | 是 | 1922 | 3
最终平整 | DL00240800531 | DL0024080053 | 东方850平整 | 合格 | 合格品 | 甲 | 陈俊华,钱琨 | 3161 | 3110 | 0.9839 | 1900 | 0.34 | 610 | 昆山宝必达：850平整建议用Ra1.2-1.4μm毛化辊，厚度公差：0.33-0.35mm，硬度95-120HV，粗糙度0.7-1.0μm | H横辊印(轻微) | 20100023 | 轧硬 | 0.4*610-SPCC | 31010035 | 小品种钢卷 | 0.34-SPCC |  | 50 | MO002598 | MO002598-003-01 | XPZG001 | 小品种钢前处理模板 | 6305 | 2024-08-12 | 2024-08-29 | 3 | 2024-08-22 10:21:48 | 2024-08-22 12:16:30 | 江苏东方九天新能源材料有限公司 |  | 陈俊华 |  | 1 | 0.34 | 1900 | 610 | 1 | DL00240800531 | 昆山宝必达:(0.34*610) 厚度±0.01mm，HV95-120,粗糙度0.7-1.0μM，卷重2-3吨，要求在850平整 | 1 | H横辊印(轻微) | 是 | 是 | 1922 | 3
最终平整 | JG122407040211 | JG1224070402 | 东方850平整 | 合格 | 让步接收 | 甲 | 陈俊华,钱琨 | 6830 | 6830 | 1 | 12820 | 0.1 | 710 | 平整 | 尾1000米水锈斑，2916.9米传边623.7mm孔洞大小0.07mm2,3086.6米传边411.9mm孔洞大小0.36mm2，内500米松花印已经夹纸（内500米剪下退平整） |  |  |  | 30210015 | 光亮卷 | 0.1-SPCC |  | 60 | MO001831 | MO001831-015-01-01 | GLJ002 | 东方光亮卷前处理（0.4轧0.1mm) | 13715 | 2024-07-19 | 2024-07-19 | 3 | 2024-08-03 03:49:19 | 2024-08-22 10:54:58 | 江苏东方九天新能源材料有限公司 | 250538 | 陈俊华 |  |  | 0.1 | 12750 | 710 | 1 | JG122407040211 | 轧0.1；米数控制在25100-25200，脱脂平均分包 | 1 |  | 是 | 是 | 21665 | 15
最终平整 | JG12240703211 | JG1224070321 | 东方850平整 | 合格 | 让步接收 | 乙 | 鞠承,姚学禹 | 7530 | 7520 | 0.9987 | 13070 | 0.1 | 760 | 平整 | 板面振纹，整卷两侧15-25cm花辊印 |  |  |  | 30210015 | 光亮卷 | 0.1-SPCC |  | 60 | MO001991 | MO001991-009-01 | GLJ002 | 东方光亮卷前处理（0.4轧0.1mm) | 13520 | 2024-07-24 | 2024-08-15 | 3 | 2024-08-11 08:43:28 | 2024-08-22 10:53:36 | 江苏东方九天新能源材料有限公司 | 256388 | 鞠承 |  |  | 0.1 | 13000 | 760 | 1 | JG12240703211 | 轧0.1，米数控制在22800-22900米，脱脂分一包9200米。 | 1 |  | 是 | 是 | 20346 | 9
平整翻包 | JG122406014322 | JG1224060143 | 东方850平整 | 合格 | 让步接收 | 甲 | 陈俊华,钱琨 | 2950 | 2940 | 0.9966 | 5760 | 0.1 | 680 | 翻包喊质检确认 | 1707米传边368mm孔洞大小0.14mm2,操边5cm轻微花辊印 |  |  |  | 30210015 | 光亮卷 | 0.1-SPCC |  | 100 | MO000945 | MO000945-012-02-02 | KSFW001 | 东方小品种钢前处理 0.67（昆山富维 厚度公差：0.660-0.670mm,光泽度大于150GU（横向、纵向），粗糙度：Ra0.2-0.45um.硬度：HV80-110） | 13475 | 2024-06-25 | 2024-07-05 | 2 | 2024-08-08 17:05:54 | 2024-08-22 10:53:02 | 江苏东方九天新能源材料有限公司 | 193092 | 陈俊华 |  |  | 0.1 | 5780 | 680 | 1 | JG122406014322 | 轧0.1，米数控制在23100-23200米，脱脂分一包10400米。 | 1 |  | 是 | 是 | 8459 | 12
平整翻包 | JG122407036721 | JG12240703672 | 东方850平整 | 合格 | 让步接收 | 甲 | 陈俊华,钱琨 | 3052 | 3035 | 0.9944 | 5350 | 0.1 | 760 | 翻包喊质检确认 | 内330米传边10cm花辊印（剪下退平整），整卷操边轻微花辊印 |  |  |  | 30210015 | 光亮卷 | 0.1-SPCC |  | 70 | MO001763 | MO001763-010-01 | GLJ002 | 东方光亮卷前处理（0.4轧0.1mm) | 8550 | 2024-07-18 | 2024-07-18 | 3 | 2024-08-08 17:01:15 | 2024-08-22 10:52:20 | 江苏东方九天新能源材料有限公司 |  | 陈俊华 |  | 1 | 0.1 | 5380 | 760 | 1 | JG122407036721 | 已退火；轧0.1，米数控制在14400-14500米 | 1 |  | 是 | 是 | 14394 | 10
最终平整 | JG12240601452 | JG1224060145 | 东方850平整 | 合格 | 让步接收 | 乙 | 鞠承,姚学禹 | 5615 | 5590 | 0.9955 | 9560 | 0.1 | 760 | 平整 | 600米传边33cm孔洞大小0.361mm2，1070-1928传边2-31cm14个孔洞大小0.217-1.66mm2,厚度0.104-0.106mm |  |  |  | 30210015 | 光亮卷 | 0.1-SPCC |  | 60 | MO000948 | MO000948-001-02 | KSFW001 | 东方小品种钢前处理 0.67（昆山富维 厚度公差：0.660-0.670mm,光泽度大于150GU（横向、纵向），粗糙度：Ra0.2-0.45um.硬度：HV80-110） | 11685 | 2024-06-25 | 2024-07-05 | 2 | 2024-07-22 03:02:02 | 2024-08-22 10:51:42 | 江苏东方九天新能源材料有限公司 | 193159 | 鞠承 |  |  | 0.1 | 9540 | 760 | 1 | JG12240601452 | 轧0.1，米数控制在11900-20000米，脱脂分一包9300米。 | 1 |  | 是 | 是 | 28897 | 1
最终平整 | JG12240703212 | JG1224070321 | 东方850平整 | 合格 | 让步接收 | 乙 | 鞠承,姚学禹 | 5850 | 5850 | 1 | 10240 | 0.1 | 760 | 平整 | 5689米传边21cm孔洞大小0.217mm2，两侧10-25cm花辊印 |  |  |  | 30210015 | 光亮卷 | 0.1-SPCC |  | 60 | MO001991 | MO001991-009-02 | GLJ002 | 东方光亮卷前处理（0.4轧0.1mm) | 13520 | 2024-07-24 | 2024-08-15 | 3 | 2024-08-11 09:54:05 | 2024-08-22 10:50:48 | 江苏东方九天新能源材料有限公司 | 256388 | 鞠承 |  |  | 0.1 | 10200 | 760 | 1 | JG12240703212 | 轧0.1，米数控制在22800-22900米，脱脂分一包9200米。 | 1 |  | 是 | 是 | 20346 | 9
最终平整 | JG122407032512 | JG1224070325 | 东方850平整 | 合格 | 让步接收 | 甲 | 陈俊华,钱琨 | 3815 | 3800 | 0.9961 | 6640 | 0.1 | 760 | 平整 | 传边15cm花辊印 |  |  |  | 30210015 | 光亮卷 | 0.1-SPCC |  | 60 | MO001991 | MO001991-012-01-02 | GLJ002 | 东方光亮卷前处理（0.4轧0.1mm) | 13540 | 2024-07-24 | 2024-08-15 | 3 | 2024-08-11 07:27:07 | 2024-08-22 10:47:22 | 江苏东方九天新能源材料有限公司 | 256391 | 陈俊华 |  |  | 0.1 | 6500 | 760 | 1 | JG122407032512 | 轧0.1，米数控制在22800-22900米，脱脂分一包9200米。 | 1 |  | 是 | 是 | 14962 | 12
平整改平 | JG1224070411122 | JG1224070411 | 东方850平整 | 合格 | 合格品 | 甲 | 陈俊华,钱琨 | 1260 | 1260 | 1 | 3200 | 0.1 | 533 | / |  |  |  |  | 30210015 | 光亮卷 | 0.1-SPCC |  | 90 | MO001989 | MO001989-003-01-02-02 | GLJ002 | 东方光亮卷前处理（0.4轧0.1mm) | 13685 | 2024-07-24 | 2024-08-08 | 3 | 2024-08-22 09:39:07 | 2024-08-22 10:21:32 | 江苏东方九天新能源材料有限公司 |  | 陈俊华 |  | 1 | 0.1 | 3200 | 533 | 1 | JG1224070411122 | 轧0.1，米数控制在24900-25000米，脱脂平均分包 | 1 |  | 是 | 是 | 2739 | 3
平整改平 | JG122407042022 | JG1224070420 | 东方850平整 | 合格 | 合格品 | 甲 | 陈俊华,钱琨 | 1250 | 1250 | 1 | 3150 | 0.1 | 533 | [5 empty] | 30210015 | 光亮卷 | 0.1-SPCC |  | 90 | MO001803 | MO001803-003-02-02 | GLJ002 | 东方光亮卷前处理（0.4轧0.1mm) | 13490 | 2024-07-19 | 2024-08-03 | 3 | 2024-08-22 09:25:38 | 2024-08-22 09:38:46 | 江苏东方九天新能源材料有限公司 |  | 陈俊华 |  | 1 | 0.1 | 3150 | 533 | 1 | JG122407042022 | 轧0.1；米数控制在24700-24800，脱脂平均分包 | 1 |  | 是 | 是 | 3978 | 3
平整改平 | JG1224070418221 | JG1224070418 | 东方850平整 | 合格 | 合格品 | 甲 | 陈俊华,钱琨 | 1331 | 1330 | 0.9992 | 3300 | 0.1 | 533 | / |  |  |  |  | 30210015 | 光亮卷 | 0.1-SPCC |  | 90 | MO002211 | MO002211-003-02-02-01 | GLJ002 | 东方光亮卷前处理（0.4轧0.1mm) | 13470 | 2024-07-30 | 2024-08-15 | 3 | 2024-08-22 09:13:34 | 2024-08-22 09:25:19 | 江苏东方九天新能源材料有限公司 |  | 陈俊华 |  | 1 | 0.1 | 3300 | 53 | 1 | JG1224070418221 | 轧0.1，米数控制在24600-24700；脱脂平均分包 | 1 |  | 是 | 是 | 4136 | 3
最终平整 | DL00240800842 | DL0024080084 | 东方850平整 | 返工 | 返工 | 乙 | 鞠承,姚学禹 | 2434 | 2340 | 0.9614 | 1700 | 0.31 | 565 | 昆山富维：850平整建议用Ra1.0-1.2μm毛化辊，厚度公差：0.300-0.310mm，HV80-110，粗糙度0.5-0.7μm， | A暗线印(来料表面轻微暗),Z振纹(板面),Y氧化边(两边),尾测量厚度0.311/0.312mm(要求0.3-0.31mm) |  |  |  | 31010032 | 小品种钢卷 | 0.31-SPCC |  | 50 | MO002777 | MO002777-001-02 | XPZG001 | 小品种钢前处理模板 | 5205 | 2024-08-17 | 2024-08-17 | 3 | 2024-08-22 06:07:56 | 2024-08-22 08:44:29 | 江苏东方九天新能源材料有限公司 |  | 鞠承 |  | 1 | 0.31 | 1700 | 565 | 1 | DL00240800842 | 昆山富维（0.31*565）厚度公差：+0/-0.01mm，HV80-110,粗糙度0.5-0.7um,卷重2-3吨，，取A4纸贴打包后贴外面 | 1 | A暗线印(来料表面轻微暗),Z振纹(板面),Y氧化边(两边) | 是 | 是 | 1674 | 1
最终平整 | DL00240800841 | DL0024080084 | 东方850平整 | 返工 | 返工 | 乙 | 鞠承,姚学禹 | 2466 | 2370 | 0.9611 | 1750 | 0.31 | 565 | 昆山富维：850平整建议用Ra1.0-1.2μm毛化辊，厚度公差：0.300-0.310mm，HV80-110，粗糙度0.5-0.7μm， | A暗线印(来料表面轻微暗),Z振纹(板面),Y氧化边(两边),测量公差高0.311/0.312mm(要求0.3-0.31mm) |  |  |  | 31010032 | 小品种钢卷 | 0.31-SPCC |  | 50 | MO002777 | MO002777-001-01 | XPZG001 | 小品种钢前处理模板 | 5205 | 2024-08-17 | 2024-08-17 | 3 | 2024-08-22 06:07:56 | 2024-08-22 08:44:29 | 江苏东方九天新能源材料有限公司 |  | 鞠承 |  | 1 | 0.31 | 1750 | 565 | 1 | DL00240800841 | 昆山富维（0.31*565）厚度公差：+0/-0.01mm，HV80-110,粗糙度0.5-0.7um,卷重2-3吨，，取A4纸贴打包后贴外面 | 1 | A暗线印(来料表面轻微暗),Z振纹(板面),Y氧化边(两边) | 是 | 是 | 1674 | 1
最终平整 | DL00240800792 | DL0024080079 | 东方850平整 | 合格 | 合格品 | 乙 | 鞠承,姚学禹 | 2855 | 2760 | 0.9667 | 1960 | 0.32 | 565 | 昆山富维：850平整建议用Ra1.0-1.2μm毛化辊，厚度公差：0.315-0.325mm，HV80-110，粗糙度0.5-0.7μm，取A4纸贴打包后贴外面 | A暗线印(来料表面轻微暗),Z振纹(板面) | 20100072 | 轧硬 | 0.6*565-SPCC | 31010033 | 小品种钢卷 | 0.32-SPCC |  | 50 | MO002768 | MO002768-002-02 | XPZG001 | 小品种钢前处理模板 | 5820 | 2024-08-17 | 2024-08-17 | 3 | 2024-08-22 05:17:03 | 2024-08-22 06:07:36 | 江苏东方九天新能源材料有限公司 |  | 鞠承 |  | 1 | 0.32 | 1960 | 565 | 1 | DL00240800792 | 昆山富维（0.32*565）厚度公差：+/-0.005mm，HV80-110,粗糙度0.5-0.7um,卷重2-3吨，，取A4纸贴打包后贴外面，销售更改订单，此料已经一次脱脂结束，从轧机开始下工艺 。 | 1 | A暗线印(来料表面轻微暗),Z振纹(板面) | 是 | 是 | 102 | 2
最终平整 | DL00240800791 | DL0024080079 | 东方850平整 | 合格 | 合格品 | 乙 | 鞠承,姚学禹 | 2855 | 2760 | 0.9667 | 1950 | 0.32 | 565 | 昆山富维：850平整建议用Ra1.0-1.2μm毛化辊，厚度公差：0.315-0.325mm，HV80-110，粗糙度0.5-0.7μm，取A4纸贴打包后贴外面 | A暗线印(来料表面轻微暗),Z振纹(板面),T停机斑(40米处轻微) | 20100072 | 轧硬 | 0.6*565-SPCC | 31010033 | 小品种钢卷 | 0.32-SPCC |  | 50 | MO002768 | MO002768-002-01 | XPZG001 | 小品种钢前处理模板 | 5820 | 2024-08-17 | 2024-08-17 | 3 | 2024-08-22 05:17:03 | 2024-08-22 06:07:36 | 江苏东方九天新能源材料有限公司 |  | 鞠承 |  | 1 | 0.32 | 1950 | 565 | 1 | DL00240800791 | 昆山富维（0.32*565）厚度公差：+/-0.005mm，HV80-110,粗糙度0.5-0.7um,卷重2-3吨，，取A4纸贴打包后贴外面，销售更改订单，此料已经一次脱脂结束，从轧机开始下工艺 。 | 1 | A暗线印(来料表面轻微暗),Z振纹(板面),T停机斑(40米处轻微) | 是 | 是 | 102 | 2
最终平整 | DL12240800182 | DL1224080018 | 东方850平整 | 其他入库 | 成品退库 | 乙 | 鞠承,姚学禹 | 2757 | 2700 | 0.9793 | 950 | 0.64 | 565 | 昆山富维：850平整建议用Ra1.2-1.4μm毛化辊，厚度公差：0.635-0.645mm，HV90-110, Ra0.8-1.0μm，取A4纸贴打包后贴外面 | A暗线印(来料表面轻微),Z振纹(板面),T停机斑(40米处轻微),H厚薄公差(来料传0.638操0.646平后传0.63操0.636量0.63跳动0.633-0.635),N粘钢折印(780米后板面20-56CM粘钢印重)未取样，测性能。 |  |  |  | 31010092 | 小品种钢卷 | 0.64-SPCC |  | 50 | MO002769 | MO002769-002-02 | XPZG001 | 小品种钢前处理模板 | 5495 | 2024-08-17 | 2024-08-17 | 3 | 2024-08-22 03:50:25 | 2024-08-22 05:05:56 | 江苏东方九天新能源材料有限公司 |  | 鞠承 |  | 1 | 0.64 | 950 | 565 | 1 | DL12240800182 | 昆山富维(0.64*565) 厚度公差：+/-0.005mm，HV90-110,粗糙度0.8-1.0um,卷重2-3吨，取A4纸贴打包后贴外面 | 1 | A暗线印(来料表面轻微),Z振纹(板面),T停机斑(40米处轻微),H厚薄公差(来料传0.638操0.646平后传0.63操0.636量0.63跳动0.633-0.635),N粘钢折印(780米后板面20-56CM粘钢印重) | 是 | 是 | 145 | 2
最终平整 | DL12240800181 | DL1224080018 | 东方850平整 | 合格 | 让步接收 | 乙 | 鞠承,姚学禹 | 2563 | 2510 | 0.9793 | 900 | 0.64 | 565 | 昆山富维：850平整建议用Ra1.2-1.4μm毛化辊，厚度公差：0.635-0.645mm，HV90-110, Ra0.8-1.0μm，取A4纸贴打包后贴外面 | A暗线印,Z振纹,T停机斑(40米处轻微),传0.638操0.646平后传0.63操0.636量0.63跳动0.633-0.635),公差低点0.633（要求0.635-0.645mm），一面粗糙度高1.102（要求0.8-1.0um） |  |  |  | 31010092 | 小品种钢卷 |  |  | 50 | MO002769 | MO002769-002-01 | XPZG001 | 小品种钢前处理模板 | 5495 | 2024-08-17 | 2024-08-17 | 3 | 2024-08-22 03:50:25 | 2024-08-22 05:05:56 | 江苏东方九天新能源材料有限公司 |  | 鞠承 |  | 1 | 0.64 | 900 | 565 | 1 | DL12240800181 | 昆山富维(0.64*565) 厚度公差：+/-0.005mm，HV90-110,粗糙度0.8-1.0um,卷重2-3吨，取A4纸贴打包后贴外面 | 1 | A暗线印(来料表面轻微),Z振纹(板面),T停机斑(40米处轻微),H厚薄公差(来料传0.638操0.646平后传0.63操0.636量0.63跳动0.633-0.635) | 是 | 是 | 145 | 2
最终平整 | DL12240800172 | DL1224080017 | 东方850平整 | 其他入库 | 成品退库 | 乙 | 姚学禹,鞠承 | 2696 | 2590 | 0.9607 | 910 | 0.64 | 565 | 昆山富维：850平整建议用Ra1.2-1.4μm毛化辊，厚度公差：0.635-0.645mm，HV90-110, Ra0.8-1.0μm，取A4纸贴打包后贴外面 | 板面轻微暗线印)，板面振纹，两边氧化边，730米后传10-56CM粘钢印重 |  |  |  | 31010092 | 小品种钢卷 | 0.64-SPCC |  | 50 | MO002769 | MO002769-001-02 | XPZG001 | 小品种钢前处理模板 | 5500 | 2024-08-17 | 2024-08-17 | 3 | 2024-08-22 03:16:43 | 2024-08-22 03:50:19 | 江苏东方九天新能源材料有限公司 |  | 鞠承 |  | 1 | 0.64 | 910 | 565 | 1 | DL12240800172 | 昆山富维(0.64*565) 厚度公差：+/-0.005mm，HV90-110,粗糙度0.8-1.0um,卷重2-3吨，取A4纸贴打包后贴外面 | 1 | A暗线印(板面来料轻微),Z振纹(板面),Y氧化边(两边),N粘钢折印(730米后传10-56CM粘钢印重) | 是 | 是 | 87 | 1
最终平整 | DL12240800171 | DL1224080017 | 东方850平整 | 合格 | 让步接收 | 乙 | 姚学禹,鞠承 | 2664 | 2560 | 0.961 | 900 | 0.64 | 565 | 昆山富维：850平整建议用Ra1.2-1.4μm毛化辊，厚度公差：0.635-0.645mm，HV90-110, Ra0.8-1.0μm，取A4纸贴打包后贴外面 | 板面轻微暗线印，板面振纹，两边氧化边，50米轻微停机斑 | 20100125 | 轧硬 | 1.2*565-SPCC | 31010092 | 小品种钢卷 | 0.64-SPCC |  | 50 | MO002769 | MO002769-001-01 | XPZG001 | 小品种钢前处理模板 | 5500 | 2024-08-17 | 2024-08-17 | 3 | 2024-08-22 03:16:43 | 2024-08-22 03:50:19 | 江苏东方九天新能源材料有限公司 |  | 鞠承 |  | 1 | 0.64 | 900 | 565 | 1 | DL12240800171 | 昆山富维(0.64*565) 厚度公差：+/-0.005mm，HV90-110,粗糙度0.8-1.0um,卷重2-3吨，取A4纸贴打包后贴外面 | 1 | A暗线印(板面来料轻微),Z振纹(板面),Y氧化边(两边),T停机斑(50米轻微) | 是 | 是 | 87 | 1
最终平整 | DL00240800672 | DL0024080067 | 东方850平整 | 其他入库 | 成品退库 | 乙 | 鞠承,姚学禹 | 3030 | 2980 | 0.9835 | 1450 | 0.43 | 610 | 昆山宝必达：850平整建议用Ra1.2-1.4μm毛化辊厚度公差：0.420-0.440mm，硬度95-120HV，粗糙度Ra0.7-1.0μm | 板面振纹，两边氧化边，板面轻微暗线印，1157-1163米水印挫伤重 |  |  |  | 31010044 | 小品种钢卷 | 0.43-SPCC |  | 50 | MO002697 | MO002697-001-02 | XPZG001 | 小品种钢前处理模板 | 6210 | 2024-08-14 | 2024-08-29 | 3 | 2024-08-22 00:44:18 | 2024-08-22 01:33:59 | 江苏东方九天新能源材料有限公司 |  | 鞠承 |  | 1 | 0.43 | 1450 | 610 | 1 | DL00240800672 | 昆山宝必达（0.43*610）厚度±0.01mm，HV95-120,粗糙度0.7-1.0μM，卷重2-3吨，要求在850平整 | 1 | S色差条印(),Z振纹(板面),Y氧化边(两边),A暗线印(来料板面轻微暗),C挫伤(1157-1163米来料水有挫伤重) | 是 | 是 | 1523 | 1
最终平整 | DL00240800671 | DL0024080067 | 东方850平整 | 合格 | 让步接收 | 乙 | 鞠承,姚学禹 | 3030 | 2980 | 0.9835 | 1450 | 0.43 | 610 | 昆山宝必达：850平整建议用Ra1.2-1.4μm毛化辊厚度公差：0.420-0.440mm，硬度95-120HV，粗糙度Ra0.7-1.0μm | 板面振纹，两边氧化边，板面轻微暗线印 | 20100082 | 轧硬 | 0.6*610-SPCC | 31010044 | 小品种钢卷 | 0.43-SPCC |  | 50 | MO002697 | MO002697-001-01 | XPZG001 | 小品种钢前处理模板 | 6210 | 2024-08-14 | 2024-08-29 | 3 | 2024-08-22 00:44:18 | 2024-08-22 01:33:59 | 江苏东方九天新能源材料有限公司 |  | 鞠承 |  | 1 | 0.43 | 1450 | 610 | 1 | DL00240800671 | 昆山宝必达（0.43*610）厚度±0.01mm，HV95-120,粗糙度0.7-1.0μM，卷重2-3吨，要求在850平整 | 1 | Z振纹(板面),Y氧化边(两边),S色差条印(),A暗线印(来料板面轻微暗) | 是 | 是 | 1523 | 1
最终平整 | DL00240700592 | DL0024070059 | 东方850平整 | 合格 | 让步接收 | 乙 | 鞠承,姚学禹 | 2705 | 2470 | 0.9131 | 1190 | 0.47 | 565 | 昆山富维：850平整建议用Ra0.5-0.7μm毛化辊，厚度公差：0.465-0.475mm，硬度80-110HV，粗糙度≤0.6μm.，横向光泽度大于120GU，取A4纸贴打包后贴外面 | 表面轻微暗线印，板面振纹，两边氧化边，板面砂轮印 | 20100072 | 轧硬 | 0.6*565-SPCC | 31010048 | 小品种钢卷 | 0.47-SPCC |  | 50 | MO002190 | MO002190-001-02 | XPZG001 | 小品种钢前处理模板 | 5845 | 2024-07-29 | 2024-08-06 | 3 | 2024-08-21 23:04:33 | 2024-08-22 00:22:43 | 江苏东方九天新能源材料有限公司 |  | 鞠承 |  | 1 | 0.47 | 1190 | 565 | 1 | DL00240700592 | 昆山富维：（0.47*565）厚度公差：+/-0.005mm，HV80-110,粗糙度小于0.6um,横向光泽度大于120GU，卷重2-3吨，取A4纸贴打包后贴外面 | 1 | A暗线印(来料表面轻微),Z振纹(表面),Y氧化边(两边),S砂轮印(板面) | 是 | 是 | 1552 | 1
最终平整 | DL00240700591 | DL0024070059 | 东方850平整 | 合格 | 让步接收 | 乙 | 鞠承,姚学禹 | 2825 | 2580 | 0.9133 | 1250 | 0.47 | 565 | 昆山富维：850平整建议用Ra0.5-0.7μm毛化辊，厚度公差：0.465-0.475mm，硬度80-110HV，粗糙度≤0.6μm.，横向光泽度大于120GU，取A4纸贴打包后贴外面 | 表面轻微暗线印，板面振纹，两边氧化边，板面砂轮印 | 20100072 | 轧硬 | 0.6*565-SPCC | 31010048 | 小品种钢卷 | 0.47-SPCC |  | 50 | MO002190 | MO002190-001-01 | XPZG001 | 小品种钢前处理模板 | 5845 | 2024-07-29 | 2024-08-06 | 3 | 2024-08-21 23:04:33 | 2024-08-22 00:22:43 | 江苏东方九天新能源材料有限公司 |  | 鞠承 |  | 1 | 0.47 | 1250 | 565 | 1 | DL00240700591 | 昆山富维：（0.47*565）厚度公差：+/-0.005mm，HV80-110,粗糙度小于0.6um,横向光泽度大于120GU，卷重2-3吨，取A4纸贴打包后贴外面 | 1 | A暗线印(来料表面轻微),Z振纹(表面),Y氧化边(两边),S砂轮印(板面) | 是 | 是 | 1552 | 1
最终平整 | DL00240600072 | DL0024060007 | 东方850平整 | 合格 | 让步接收 | 乙 | 姚学禹,鞠承 | 2705 | 2540 | 0.939 | 1780 | 0.32 | 565 | 昆山富维：850平整建议用Ra1.0-1.2μm毛化辊，厚度公差：0.315-0.325mm，HV80-110，粗糙度0.5-0.7μm，取A4纸贴打包后贴外面 | 表面轻微暗线印，板面振纹，两边氧化边，板面砂轮印 | 20100072 | 轧硬 | 0.6*565-SPCC | 31010033 | 小品种钢卷 | 0.32-SPCC |  | 50 | MO002768 | MO002768-001-02 | XPZG001 | 小品种钢前处理模板 | 5675 | 2024-08-17 | 2024-08-17 | 3 | 2024-08-21 22:37:23 | 2024-08-21 23:04:19 | 江苏东方九天新能源材料有限公司 |  | 鞠承 |  | 1 | 0.32 | 1780 | 565 | 1 | DL00240600072 | 昆山富维（0.32*565）厚度公差：+/-0.005mm，HV80-110,粗糙度0.5-0.7um,卷重2-3吨，，取A4纸贴打包后贴外面，销售更改订单，此料已经一次脱脂结束，从轧机开始下工艺 。 | 1 | A暗线印(来料表面轻微),Z振纹(板面),Y氧化边(两边),S砂轮印(板面) | 是 | 是 | 65 | 1
最终平整 | DL00240600071 | DL0024060007 | 东方850平整 | 合格 | 让步接收 | 乙 | 姚学禹,鞠承 | 2855 | 2680 | 0.9387 | 1900 | 0.32 | 565 | 昆山富维：850平整建议用Ra1.0-1.2μm毛化辊，厚度公差：0.315-0.325mm，HV80-110，粗糙度0.5-0.7μm，取A4纸贴打包后贴外面 | 表面轻微暗线印，板面振纹，两边氧化边，板面砂轮印 | 20100072 | 轧硬 | 0.6*565-SPCC | 31010033 | 小品种钢卷 | 0.32-SPCC |  | 50 | MO002768 | MO002768-001-01 | XPZG001 | 小品种钢前处理模板 | 5675 | 2024-08-17 | 2024-08-17 | 3 | 2024-08-21 22:37:23 | 2024-08-21 23:04:19 | 江苏东方九天新能源材料有限公司 |  | 鞠承 |  | 1 | 0.32 | 1900 | 565 | 1 | DL00240600071 | 昆山富维（0.32*565）厚度公差：+/-0.005mm，HV80-110,粗糙度0.5-0.7um,卷重2-3吨，，取A4纸贴打包后贴外面，销售更改订单，此料已经一次脱脂结束，从轧机开始下工艺 。 | 1 | A暗线印(来料表面轻微),Z振纹(板面),Y氧化边(两边),S砂轮印(板面) | 是 | 是 | 65 | 1
平整改平 | DL1224070006 | DL1224070006 | 东方850平整 | 待判定 |  | 乙 | 鞠承,姚学禹 | 4350 | 4280 | 0.9839 | 2280 | 0.4 | 610 | 浙江银帆：850平整建议用Ra1.0-1.2um毛化辊平整、厚度公差：0.39-0.4mm、硬度90-110HV、粗糙度0.5-0.7um、转分切 | 表面轻微暗线印，板面振纹，80米处尾部30米处停机斑，板面轻微砂轮印，板面白斑，两边氧化边，尾部50米表面多处粘钢折印，厚薄公差传0.398操0.393平后传0.392操0.388量0.392/内300米跳动0.392-0.395/0.394-0.396 |  |  |  | 31010051 | 小品种钢卷 | 0.4-SPCC |  | 60 | MO002293 | MO002293-001 | XPZG001 | 小品种钢前处理模板 | 4500 | 2024-08-02 | 2024-08-17 | 3 | 2024-08-21 21:24:19 | 2024-08-21 21:47:14 | 江苏东方九天新能源材料有限公司 | 252436 | 鞠承 |  |  | 0.4 | 2330 | 610 | 1 | DL1224070006 | 0.61做 浙江银帆：（0.4*610）厚度+0/-0.01MM,HV90-110,粗糙度0.5-0.7um | 1 | A暗线印(来料表面轻微),Z振纹(板面),T停机斑(80米处尾30米处),S砂轮印(板面轻微),B白斑(板面),Y氧化边(两边),N粘钢折印(尾50米表面多处),H厚薄公差(来料传0.398操0.393平后传0.392操0.388量0.392/内300米跳动0.392-0.395/0.394-0.396) | 否 | 否 |  | 1
平整改平 | DL1224070001 | DL1224070001 | 东方850平整 | 合格 | 让步接收 | 甲 | 陈俊华,钱琨 | 4350 | 4280 | 0.9839 | 2300 | 0.4 | 610 | 浙江银帆：850平整建议用Ra1.0-1.2um毛化辊平整、厚度公差：0.39-0.4mm、硬度90-110HV、粗糙度0.5-0.7um、转分切 | 轻微横辊印，下板面传3CM处线条印平后强光下能见 | 31010063 | 小品种钢卷 | 0.61-SPCC | 31010051 | 小品种钢卷 | 0.4-SPCC |  | 60 | MO002293 | MO002293-002 | XPZG001 | 小品种钢前处理模板 | 4620 | 2024-08-02 | 2024-08-17 | 3 | 2024-08-21 19:30:15 | 2024-08-21 19:49:43 | 江苏东方九天新能源材料有限公司 | 252433 | 陈俊华 |  |  | 0.4 | 2330 | 610 | 1 | DL1224070001 | 0.61做 浙江银帆：（0.4*610）厚度+0/-0.01MM,HV90-110,粗糙度0.5-0.7um | 1 | H横辊印(轻微),X线条印(下板面传3CM处，平后强光下能见) | 是 | 是 | 3754 | 2
平整改平 | DL002407002712 | DL002407002712 | 东方850平整 | 合格 | 让步接收 | 甲 | 陈俊华,钱琨 | 2835 | 2800 | 0.9877 | 3020 | 0.2 | 610 | 昆山泰德通：850平整建议用Ra1.0-1.2um毛化辊平整、硬度90-110HV、粗糙度0.5-0.7um、厚度公差：0.195-0.205mm、转镀镍（合格证上备注镍基带） | 下板面线条印平后淡，轻微横辊印 | 31010081 | 小品种钢卷 | 0.57-SPCC | 20600018 | 镍钝化卷半成品 | 0.2-SPCC |  | 50 | MO002600 | MO002600-003 | XPZG001 | 小品种钢前处理模板 | 2940 | 2024-08-12 | 2024-08-26 | 3 | 2024-08-21 18:56:48 | 2024-08-21 19:29:58 | 江苏东方九天新能源材料有限公司 | 288492 | 陈俊华 |  |  | 0.2 | 3000 | 610 | 1 | DL002407002712 | （改轧料0.57做）昆山泰德通（0.2*610）厚度±0.005，HV90-110,粗糙度0.5-0.7， | 1 | X线条印(下板面，平后淡),H横辊印(轻微) | 是 | 是 | 3785 | 3
平整改平 | DL122407008212 | DL122407008212 | 东方850平整 | 合格 | 让步接收 | 甲 | 陈俊华,钱琨 | 1865 | 1870 | 1.0027 | 2010 | 0.2 | 610 | 昆山泰德通：850平整建议用Ra1.0-1.2um毛化辊平整、硬度90-110HV、粗糙度0.5-0.7um、厚度公差：0.195-0.205mm、转镀镍（合格证上备注镍基带） | 上下板面线条印平后淡 | 31010069 | 小品种钢卷 | 0.69-SPCC | 20600018 | 镍钝化卷半成品 | 0.2-SPCC |  | 50 | MO002603 | MO002603-001 | XPZG001 | 小品种钢前处理模板 | 2120 | 2024-08-12 | 2024-08-26 | 3 | 2024-08-21 18:14:52 | 2024-08-21 18:56:05 | 江苏东方九天新能源材料有限公司 | 288505 | 陈俊华 |  |  | 0.2 | 2020 | 610 | 1 | DL122407008212 | （改轧料0.69做）昆山泰德通（0.2*610）厚度±0.005，HV90-110,粗糙度0.5-0.7， | 1 | X线条印(上下板面，平后淡) | 是 | 是 | 3798 | 1
平整翻包 | JL0024040024-22 | JL0024040024-22 | 东方850平整 | 合格 | 让步接收 | 甲 | 陈俊华,钱琨 | 2940 | 2790 | 0.949 | 3980 | 0.15 | 610 | 尾220米翻包剪掉 | 内50米处脱脂停机斑，2550米处传5CM内挫伤平后明显（此处分包），上下板面线条印平后淡 |  |  |  | 20600016 | 镍钝化卷半成品 | 0.15-SPCC |  | 60 | MO002287 | MO002287-001 | XPZG001 | 小品种钢前处理模板 | 3110 | 2024-08-02 | 2024-08-17 | 3 | 2024-08-21 17:34:40 | 2024-08-21 17:41:02 | 江苏东方九天新能源材料有限公司 | 276083 | 陈俊华 |  |  | 0.15 | 4200 | 610 | 1 | JL0024040024-22 | 0.57做昆山泰德通:(0.15*610)厚度±0.005，HV90-110,粗糙度0.5-0.7 | 1 | T停机斑(内50米处脱脂停机斑),C挫伤(2550米处传5CM内，平后明显),X线条印(上下板面，平后淡) | 是 | 是 | 3284 | 1
平整翻包 | JL0024040027022 | JL0024040027022 | 东方850平整 | 合格 | 让步接收 | 甲 | 陈俊华,钱琨 | 2900 | 2600 | 0.8966 | 3880 | 0.15 | 610 | 尾350米倒包剪掉 | 内100米停机印已夹纸，轻微横辊印，上下板面线条印平后淡，两边氧化边 |  |  |  | 20600016 | 镍钝化卷半成品 | 0.15-SPCC |  | 60 | MO002289 | MO002289-001 | XPZG001 | 小品种钢前处理模板 | 3120 | 2024-08-02 | 2024-08-17 | 3 | 2024-08-21 17:32:45 | 2024-08-21 17:34:23 | 江苏东方九天新能源材料有限公司 | 276094 | 陈俊华 |  |  | 0.15 | 4230 | 610 | 1 | JL0024040027022 | 0.56做昆山泰德通:(0.15*610)厚度±0.005，HV90-110,粗糙度0.5-0.7 | 1 | T停机印(内100米，以夹纸),H横辊印(轻微),X线条印(上下板面，平后淡),Y氧化边(两边) | 是 | 是 | 2991 | 1
最终平整 | JG122407071522 | JG1224070715 | 东方850平整 | 合格 | 让步接收 | 甲 | 陈俊华,钱琨 | 4784 | 4780 | 0.9992 | 8980 | 0.1 | 710 | 平整 | 4103.5/4108.8米传459mm两个孔洞（0.07mm2/0.51mm2），轻微黄斑 | 20100028 | 轧硬 | 0.4*710-SPCC | 30210015 | 光亮卷 | 0.1-SPCC |  | 60 | MO002268 | MO002268-002-02-02 | GLJ002 | 东方光亮卷前处理（0.4轧0.1mm) | 13380 | 2024-08-02 | 2024-08-16 | 3 | 2024-08-21 16:46:09 | 2024-08-21 17:32:15 | 江苏东方九天新能源材料有限公司 |  | 陈俊华 |  | 1 | 0.1 | 8980 | 710 | 1 | JG122407071522 | 轧0.1，米数控制在24500-24600米；脱脂平均分包 | 1 | R乳化斑(重),K孔洞(4103.5,4108.8米传459MM0.07,0.51MM2),H黄斑(轻微) | 是 | 是 | 2429 | 2
最终平整 | JG122407071521 | JG1224070715 | 东方850平整 | 合格 | 让步接收 | 甲 | 陈俊华,钱琨 | 1631 | 1630 | 0.9994 | 3070 | 0.1 | 710 | 平整 | 乳化斑重 | 20100028 | 轧硬 | 0.4*710-SPCC | 30210015 | 光亮卷 | 0.1-SPCC |  | 60 | MO002268 | MO002268-002-02-01 | GLJ002 | 东方光亮卷前处理（0.4轧0.1mm) | 13380 | 2024-08-02 | 2024-08-16 | 3 | 2024-08-21 16:46:09 | 2024-08-21 17:32:15 | 江苏东方九天新能源材料有限公司 |  | 陈俊华 |  | 1 | 0.1 | 3070 | 710 | 1 | JG122407071521 | 轧0.1，米数控制在24500-24600米；脱脂平均分包 | 1 | R乳化斑(重) | 是 | 是 | 2429 | 2
最终平整 | JG122408015412 | JG1224080154 | 东方850平整 | 合格 | 合格品 | 甲 | 陈俊华,钱琨 | 4019 | 4000 | 0.9953 | 6920 | 0.1 | 760 | 平整 |  | 20100142 | 轧硬 | 0.4*760-SPCC | 30210015 | 光亮卷 | 0.1-SPCC |  | 60 | MO002529 | MO002529-002-01-02 | GLJ002 | 东方光亮卷前处理（0.4轧0.1mm) | 14190 | 2024-08-10 | 2024-08-10 | 3 | 2024-08-21 15:39:56 | 2024-08-21 16:22:11 | 江苏东方九天新能源材料有限公司 |  | 陈俊华 |  | 1 | 0.1 | 6920 | 760 | 1 | JG122408015412 |  | 1 |  | 是 | 是 | 3118 | 2
最终平整 | JG122408015411 | JG1224080154 | 东方850平整 | 合格 | 合格品 | 甲 | 陈俊华,钱琨 | 3486 | 3470 | 0.9954 | 6010 | 0.1 | 760 | 平整 |  | 20100142 | 轧硬 | 0.4*760-SPCC | 30210015 | 光亮卷 | 0.1-SPCC |  | 60 | MO002529 | MO002529-002-01-01 | GLJ002 | 东方光亮卷前处理（0.4轧0.1mm) | 14190 | 2024-08-10 | 2024-08-10 | 3 | 2024-08-21 15:39:56 | 2024-08-21 16:22:11 | 江苏东方九天新能源材料有限公司 |  | 陈俊华 |  | 1 | 0.1 | 6010 | 760 | 1 | JG122408015411 |  | 1 |  | 是 | 是 | 3118 | 2
最终平整 | JG12240707102 | JG1224070710 | 东方850平整 | 合格 | 合格品 | 甲 | 叶荣,陈俊华,钱琨 | 8505 | 8490 | 0.9982 | 14830 | 0.1 | 760 | 平整 | R乳化斑(轻微),K孔洞(4866.6米传129.8MM5.2MM2),H黄斑(轻微) | 20100142 | 轧硬 | 0.4*760-SPCC | 30210015 | 光亮卷 | 0.1-SPCC |  | 60 | MO002390 | MO002390-002-02 | GLJ002 | 东方光亮卷前处理（0.4轧0.1mm) | 14130 | 2024-08-06 | 2024-08-21 | 3 | 2024-08-21 15:05:37 | 2024-08-21 15:39:37 | 江苏东方九天新能源材料有限公司 | 281460 | 陈俊华 |  |  | 0.1 | 14750 | 760 | 1 | JG12240707102 | 轧0.1，米数控制在23800-23900米，脱脂分一包10500米。 | 1 | R乳化斑(轻微),K孔洞(4866.6米传129.8MM5.2MM2),H黄斑(轻微) | 是 | 是 | 5767 | 2
最终平整 | JG12240801441 | JG1224080144 | 东方850平整 | 合格 | 合格品 | 甲 | 陈俊华,钱琨 | 8170 | 8170 | 1 | 14290 | 0.1 | 760 | 平整 | K孔洞(13647.5米传74.8MM0.07MM2) | 20100142 | 轧硬 | 0.4*760-SPCC | 30210015 | 光亮卷 | 0.1-SPCC |  | 60 | MO002579 | MO002579-002-01 | GLJ002 | 东方光亮卷前处理（0.4轧0.1mm) | 13930 | 2024-08-12 | 2024-08-12 | 3 | 2024-08-21 14:32:08 | 2024-08-21 15:05:17 | 江苏东方九天新能源材料有限公司 | 287994 | 陈俊华 |  |  | 0.1 | 14200 | 760 | 1 | JG12240801441 |  | 1 | K孔洞(13647.5米传74.8MM0.07MM2) | 是 | 是 | 4803 | 2
最终平整 | JG12240801121 | JG1224080112 | 东方850平整 | 合格 | 合格品 | 甲 | 陈俊华,钱琨 | 7110 | 7100 | 0.9986 | 12430 | 0.1 | 760 | 平整 | K孔洞(11168.2米传203.1MM0.14MM2) | 20100142 | 轧硬 | 0.4*760-SPCC | 30210015 | 光亮卷 | 0.1-SPCC |  | 60 | MO002456 | MO002456-004-01 | GLJ002 | 东方光亮卷前处理（0.4轧0.1mm) | 14215 | 2024-08-08 | 2024-08-22 | 3 | 2024-08-21 14:02:27 | 2024-08-21 14:31:56 | 江苏东方九天新能源材料有限公司 | 283521 | 陈俊华 |  |  | 0.1 | 12350 | 760 | 1 | JG12240801121 | 轧0.1，米数控制在24300-24400米，脱脂平均分包 | 1 | K孔洞(11168.2米传203.1MM0.14MM2) | 是 | 是 | 5309 | 4
最终平整 | JG12240801442 | JG1224080144 | 东方850平整 | 合格 | 合格品 | 甲 | 陈俊华,钱琨 | 5625 | 5620 | 0.9991 | 9830 | 0.1 | 760 | 平整 | K孔洞(3325.6米传388.1MM0.22MM2),J碱液斑(尾2500米) | 20100142 | 轧硬 | 0.4*760-SPCC | 30210015 | 光亮卷 | 0.1-SPCC |  | 60 | MO002579 | MO002579-002-02 | GLJ002 | 东方光亮卷前处理（0.4轧0.1mm) | 13930 | 2024-08-12 | 2024-08-12 | 3 | 2024-08-21 13:25:32 | 2024-08-21 14:02:10 | 江苏东方九天新能源材料有限公司 | 287994 | 陈俊华 |  |  | 0.1 | 9800 | 760 | 1 | JG12240801442 |  | 1 | K孔洞(3325.6米传388.1MM0.22MM2),J碱液斑(尾2500米) | 是 | 是 | 4803 | 2
最终平整 | JG122408011022 | JG1224080110 | 东方850平整 | 合格 | 让步接收 | 甲 | 陈俊华,钱琨 | 2478 | 2470 | 0.9968 | 4370 | 0.1 | 760 | 平整 | H花辊印(传20CM，轻微) |  |  |  | 30210015 | 光亮卷 | 0.1-SPCC |  | 60 | MO002457 | MO002457-002-02-02 | GLJ002 | 东方光亮卷前处理（0.4轧0.1mm) | 13965 | 2024-08-08 | 2024-08-22 | 3 | 2024-08-21 12:39:47 | 2024-08-21 13:25:14 | 江苏东方九天新能源材料有限公司 |  | 陈俊华 |  | 1 | 0.1 | 4370 | 760 | 1 | JG122408011022 | 轧0.1，米数控制在23700-23800米，脱脂分一包10500米 | 1 | H花辊印(传20CM，轻微) | 是 | 是 | 3351 | 2
最终平整 | JG122408011021 | JG1224080110 | 东方850平整 | 合格 | 让步接收 | 甲 | 陈俊华,钱琨 | 3382 | 3370 | 0.9965 | 5810 | 0.1 | 760 | 平整 | H花辊印(操20CM，轻微) |  |  |  | 30210015 | 光亮卷 | 0.1-SPCC |  | 60 | MO002457 | MO002457-002-02-01 | GLJ002 | 东方光亮卷前处理（0.4轧0.1mm) | 13965 | 2024-08-08 | 2024-08-22 | 3 | 2024-08-21 12:39:47 | 2024-08-21 13:25:14 | 江苏东方九天新能源材料有限公司 |  | 陈俊华 |  | 1 | 0.1 | 5810 | 760 | 1 | JG122408011021 | 轧0.1，米数控制在23700-23800米，脱脂分一包10500米 | 1 | H花辊印(操20CM，轻微) | 是 | 是 | 3351 | 2
最终平整 | JG12240801552 | JG1224080155 | 东方850平整 | 合格 | 合格品 | 甲 | 陈俊华,钱琨 | 5850 | 5880 | 1.0051 | 10200 | 0.1 | 760 | 平整 | K孔洞(886.1米传317.5MM2.89MM2；891.3米传318.2MM0.29MM2) | 20100142 | 轧硬 | 0.4*760-SPCC | 30210015 | 光亮卷 | 0.1-SPCC |  | 60 | MO002529 | MO002529-003-02 | GLJ002 | 东方光亮卷前处理（0.4轧0.1mm) | 14110 | 2024-08-10 | 2024-08-10 | 3 | 2024-08-21 10:55:51 | 2024-08-21 12:39:31 | 江苏东方九天新能源材料有限公司 | 286093 | 陈俊华 |  |  | 0.1 | 10150 | 760 | 1 | JG12240801552 |  | 1 | K孔洞(886.1米传317.5MM2.89MM2；891.3米传318.2MM0.29MM2) | 是 | 是 | 5777 | 3
最终平整 | JG12240801082 | JG1224080108 | 东方850平整 | 合格 | 合格品 | 甲 | 陈俊华,钱琨 | 5965 | 5960 | 0.9992 | 10500 | 0.1 | 760 | 平整 | X线条印(上板面，重),K孔洞(9629.5米传422.1MM0.07MM2),Z振纹(重) | 20100142 | 轧硬 | 0.4*760-SPCC | 30210015 | 光亮卷 | 0.1-SPCC |  | 60 | MO002456 | MO002456-002-02 | GLJ002 | 东方光亮卷前处理（0.4轧0.1mm) | 14200 | 2024-08-08 | 2024-08-22 | 3 | 2024-08-21 09:58:37 | 2024-08-21 10:32:11 | 江苏东方九天新能源材料有限公司 | 283519 | 陈俊华 |  |  | 0.1 | 10500 | 760 | 1 | JG12240801082 | 轧0.1，米数控制在24300-24400米，脱脂平均分包 | 1 | X线条印(上板面，重),K孔洞(9629.5米传422.1MM0.07MM2),Z振纹(重) | 是 | 是 | 2759 | 2
最终平整 | JG12240801111 | JG1224080111 | 东方850平整 | 合格 | 合格品 | 甲 | 陈俊华,钱琨 | 7085 | 7080 | 0.9993 | 12430 | 0.1 | 760 | 平整 | K孔洞(7030.3米传53.2MM2.60MM2) | 20100142 | 轧硬 | 0.4*760-SPCC | 30210015 | 光亮卷 | 0.1-SPCC |  | 60 | MO002456 | MO002456-003-01 | GLJ002 | 东方光亮卷前处理（0.4轧0.1mm) | 14230 | 2024-08-08 | 2024-08-22 | 3 | 2024-08-21 09:29:14 | 2024-08-21 09:58:19 | 江苏东方九天新能源材料有限公司 | 283520 | 陈俊华 |  |  | 0.1 | 12400 | 760 | 1 | JG12240801111 | 轧0.1，米数控制在24300-24400米，脱脂平均分包 | 1 | K孔洞(7030.3米传53.2MM2.60MM2) | 是 | 是 | 3001 | 3
最终平整 | JG122407034122 | JG12240703412 | 东方850平整 | 合格 | 合格品 | 甲 | 陈俊华,钱琨 | 2405 | 2340 | 0.973 | 4050 | 0.1 | 760 | 平整 |  | 20500021 | 光亮卷半成品 | 0.4-SPCC | 30210015 | 光亮卷 | 0.1-SPCC |  | 60 | MO002218 | MO002218-002-02 | GLJ002 | 东方光亮卷前处理（0.4轧0.1mm) | 8585 | 2024-07-30 | 2024-08-10 | 3 | 2024-08-21 09:06:33 | 2024-08-21 09:27:18 | 江苏东方九天新能源材料有限公司 |  | 陈俊华 |  | 1 | 0.1 | 4050 | 760 | 1 | JG122407034122 | 已退火，轧0.1，米数控制在14400-14500米 | 1 |  | 是 | 是 | 1994 | 2
最终平整 | JG122407034121 | JG12240703412 | 东方850平整 | 合格 | 合格品 | 甲 | 陈俊华,钱琨 | 6095 | 5930 | 0.9729 | 10270 | 0.1 | 760 | 平整 | K孔洞(6385.5米传341MM0.14；7403.9米传173.8MM0.65MM2) | 20500021 | 光亮卷半成品 | 0.4-SPCC | 30210015 | 光亮卷 | 0.1-SPCC |  | 60 | MO002218 | MO002218-002-01 | GLJ002 | 东方光亮卷前处理（0.4轧0.1mm) | 8585 | 2024-07-30 | 2024-08-10 | 3 | 2024-08-21 09:06:33 | 2024-08-21 09:27:18 | 江苏东方九天新能源材料有限公司 |  | 陈俊华 |  | 1 | 0.1 | 10270 | 760 | 1 | JG122407034121 | 已退火，轧0.1，米数控制在14400-14500米 | 1 | K孔洞(6385.5米传341MM0.14；7403.9米传173.8MM0.65MM2) | 是 | 是 | 1994 | 2
平整翻包 | DL002406001112 | DL002406001112 | 东方850平整 | 合格 | 让步接收 | 乙 | 鞠承,姚学禹 | 2435 | 2430 | 0.9979 | 3520 | 0.15 | 610 | 尾部100米粘钢折印翻包剪去 | D顶伤(操12CM传轻微顶伤印) |  |  |  | 20600016 | 镍钝化卷半成品 | 0.15-SPCC |  | 60 | MO002288 | MO002288-003 | XPZG001 | 小品种钢前处理模板 | 2650 | 2024-08-02 | 2024-08-17 | 3 | 2024-08-21 08:05:43 | 2024-08-21 08:06:40 | 江苏东方九天新能源材料有限公司 | 276091 | 鞠承 |  |  | 0.15 | 3620 | 610 | 1 | DL002406001112 | 0.54做昆山泰德通:(0.15*610)厚度±0.005，HV90-110,粗糙度0.5-0.7 | 1 | D顶伤(操12CM传轻微顶伤印) | 是 | 是 | 2732 | 3
平整翻包 | DL002406000922 | DL00240600092 | 东方850平整 | 合格 | 让步接收 | 乙 | 鞠承,姚学禹 | 5160 | 5160 | 1 | 7550 | 0.15 | 610 | 7550米后短带并包 | D顶伤(传13CM轻微顶伤) |  |  |  | 20600016 | 镍钝化卷半成品 | 0.15-SPCC |  | 60 | MO002287 | MO002287-002-02 | XPZG001 | 小品种钢前处理模板 | 5880 | 2024-08-02 | 2024-08-17 | 3 | 2024-08-21 08:04:24 | 2024-08-21 08:05:31 | 江苏东方九天新能源材料有限公司 |  | 鞠承 |  | 1 | 0.15 | 7550 | 610 | 1 | DL002406000922 | 0.57做昆山泰德通:(0.15*610)厚度±0.005，HV90-110,粗糙度0.5-0.7 | 1 | D顶伤(传13CM轻微顶伤) | 是 | 是 | 1526 | 2
平整翻包 | DL002406000921 | DL00240600092 | 东方850平整 | 其他入库 | 协议品 | 乙 | 鞠承,姚学禹 | 530 | 530 | 1 | 720 | 0.15 | 610 | 7550米后短带并包 | 短带 |  |  |  | 20600016 | 镍钝化卷半成品 | 0.15-SPCC |  | 60 | MO002287 | MO002287-002-01 | XPZG001 | 小品种钢前处理模板 | 5880 | 2024-08-02 | 2024-08-17 | 3 | 2024-08-21 08:04:24 | 2024-08-21 08:05:31 | 江苏东方九天新能源材料有限公司 |  | 鞠承 |  | 1 | 0.15 | 720 | 610 | 1 | DL002406000921 | 0.57做昆山泰德通:(0.15*610)厚度±0.005，HV90-110,粗糙度0.5-0.7 | 1 |  | 是 | 是 | 1526 | 2
平整翻包 | DL002406001022 | DL00240600102 | 东方850平整 | 合格 | 让步接收 | 乙 | 鞠承,姚学禹 | 5320 | 5320 | 1 | 7880 | 0.15 | 610 | 7880米后短带并包 | D顶伤(传13CM轻微顶伤) |  |  |  | 20600016 | 镍钝化卷半成品 | 0.15-SPCC |  | 60 | MO002292 | MO002292-001-02 | XPZG001 | 小品种钢前处理模板 | 5900 | 2024-08-02 | 2024-08-17 | 3 | 2024-08-21 08:02:37 | 2024-08-21 08:03:58 | 江苏东方九天新能源材料有限公司 |  | 鞠承 |  | 1 | 0.15 | 7880 | 610 | 1 | DL002406001022 | 0.51做昆山泰德通:(0.15*610)厚度±0.005，HV90-110,粗糙度0.5-0.7 | 1 | D顶伤(传13CM轻微顶伤) | 是 | 是 | 1208 | 1
平整翻包 | DL002406001021 | DL00240600102 | 东方850平整 | 其他入库 | 协议品 | 乙 | 鞠承,姚学禹 | 440 | 440 | 1 | 580 | 0.15 | 610 | 7880米后短带并包 | 短带 |  |  |  | 20600016 | 镍钝化卷半成品 | 0.15-SPCC |  | 60 | MO002292 | MO002292-001-01 | XPZG001 | 小品种钢前处理模板 | 5900 | 2024-08-02 | 2024-08-17 | 3 | 2024-08-21 08:02:37 | 2024-08-21 08:03:58 | 江苏东方九天新能源材料有限公司 |  | 鞠承 |  | 1 | 0.15 | 580 | 610 | 1 | DL002406001021 | 0.51做昆山泰德通:(0.15*610)厚度±0.005，HV90-110,粗糙度0.5-0.7 | 1 |  | 是 | 是 | 1208 | 1
最终平整 | JG12240801101 | JG1224080110 | 东方850平整 | 返工 | 返工 | 乙 | 鞠承,姚学禹 | 7820 | 7780 | 0.9949 | 13520 | 0.1 | 760 | 平整 | S松花印(7000-11000米操垫铁粘钢印重平后1-3CM松花印重) |  |  |  | 30210015 | 光亮卷 | 0.1-SPCC |  | 60 | MO002457 | MO002457-002-01 | GLJ002 | 东方光亮卷前处理（0.4轧0.1mm) | 13965 | 2024-08-08 | 2024-08-22 | 3 | 2024-08-21 06:26:26 | 2024-08-21 08:01:56 | 江苏东方九天新能源材料有限公司 | 283527 | 鞠承 |  |  | 0.1 | 13520 | 760 | 1 | JG12240801101 | 轧0.1，米数控制在23700-23800米，脱脂分一包10500米 | 0 | S松花印(7000-11000米操垫铁粘钢印重平后1-3CM松花印重) |  |  | 3351 | 2
最终平整 | JG122408010812 | JG1224080108 | 东方850平整 | 其他入库 | 协议品 | 乙 | 鞠承,姚学禹 | 330 | 330 | 1 | 590 | 0.1 | 760 | 平整 | 短带 |  |  |  | 30210015 | 光亮卷 | 0.1-SPCC |  | 60 | MO002456 | MO002456-002-01-02 | GLJ002 | 东方光亮卷前处理（0.4轧0.1mm) | 14200 | 2024-08-08 | 2024-08-22 | 3 | 2024-08-21 05:34:41 | 2024-08-21 06:26:13 | 江苏东方九天新能源材料有限公司 |  | 鞠承 |  | 1 | 0.1 | 590 | 760 | 1 | JG122408010812 | 轧0.1，米数控制在24300-24400米，脱脂平均分包 | 1 |  | 是 | 是 | 2759 | 2
最终平整 | JG122408010811 | JG1224080108 | 东方850平整 | 合格 | 合格品 | 乙 | 鞠承,姚学禹 | 7740 | 7740 | 1 | 13500 | 0.1 | 760 | 平整 |  | 20100142 | 轧硬 | 0.4*760-SPCC | 30210015 | 光亮卷 | 0.1-SPCC |  | 60 | MO002456 | MO002456-002-01-01 | GLJ002 | 东方光亮卷前处理（0.4轧0.1mm) | 14200 | 2024-08-08 | 2024-08-22 | 3 | 2024-08-21 05:34:41 | 2024-08-21 06:26:13 | 江苏东方九天新能源材料有限公司 |  | 鞠承 |  | 1 | 0.1 | 13500 | 760 | 1 | JG122408010811 | 轧0.1，米数控制在24300-24400米，脱脂平均分包 | 1 |  | 是 | 是 | 2759 | 2
最终平整 | JG12240801092 | JG1224080109 | 东方850平整 | 合格 | 合格品 | 乙 | 鞠承,姚学禹 | 5960 | 5970 | 1.0017 | 10460 | 0.1 | 760 | 平整 |  | 20100142 | 轧硬 | 0.4*760-SPCC | 30210015 | 光亮卷 | 0.1-SPCC |  | 60 | MO002457 | MO002457-001-02 | GLJ002 | 东方光亮卷前处理（0.4轧0.1mm) | 13980 | 2024-08-08 | 2024-08-22 | 3 | 2024-08-21 05:06:59 | 2024-08-21 05:34:19 | 江苏东方九天新能源材料有限公司 | 283526 | 鞠承 |  |  | 0.1 | 10400 | 760 | 1 | JG12240801092 | 轧0.1，米数控制在23700-23800米，脱脂分一包10500米 | 1 |  | 是 | 是 | 4124 | 1
最终平整 | JG122407036222 | JG12240703622 | 东方850平整 | 合格 | 合格品 | 乙 | 鞠承,姚学禹 | 2390 | 2390 | 1 | 4180 | 0.1 | 760 | 平整 |  | 20500021 | 光亮卷半成品 | 0.4-SPCC | 30210015 | 光亮卷 | 0.1-SPCC |  | 60 | MO002225 | MO002225-002-02 | GLJ002 | 东方光亮卷前处理（0.4轧0.1mm) | 8520 | 2024-07-31 | 2024-08-10 | 3 | 2024-08-21 04:57:13 | 2024-08-21 05:06:37 | 江苏东方九天新能源材料有限公司 | 270501 | 鞠承 |  |  | 0.1 | 4170 | 760 | 1 | JG122407036222 | 已退火，轧0.1，米数控制在14400-14500米 | 1 |  | 是 | 是 | 2501 | 2
最终平整 | JG122407069721 | JG1224070697 | 东方850平整 | 其他入库 | 协议品 | 乙 | 鞠承,姚学禹 | 2010 | 1990 | 0.99 | 3520 | 0.1 | 760 | 平整 | D叠带(1530-1545米操来料35CM内叠带重公差高0.103-0.111/未平) | 30210015 | 光亮卷 | 0.1-SPCC | 30210015 | 光亮卷 | 0.1-SPCC |  | 60 | MO002242 | MO002242-001-02-01 | GLJ002 | 东方光亮卷前处理（0.4轧0.1mm) | 14300 | 2024-08-01 | 2024-08-15 | 3 | 2024-08-21 04:10:36 | 2024-08-21 04:56:58 | 江苏东方九天新能源材料有限公司 | 273572 | 鞠承 |  |  | 0.1 | 3490 | 760 | 1 | JG122407069721 | 轧0.1，米数控制在24400-24500米；脱脂平均分包 | 1 | D叠带(1530-1545米操来料35CM内叠带重公差高0.103-0.111/未平) | 是 | 是 | 9186 | 1
最终平整 | JG12240801561 | JG1224080156 | 东方850平整 | 合格 | 让步接收 | 乙 | 鞠承,姚学禹 | 7265 | 7220 | 0.9938 | 12640 | 0.1 | 760 | 平整 | 1848-1852米传36cm两个孔洞（0.29mm2），4914米传15CM孔洞（0.14mm2） |  |  |  | 30210015 | 光亮卷 | 0.1-SPCC |  | 60 | MO002529 | MO002529-004-01 | GLJ002 | 东方光亮卷前处理（0.4轧0.1mm) | 14110 | 2024-08-10 | 2024-08-10 | 3 | 2024-08-21 03:27:24 | 2024-08-21 04:10:21 | 江苏东方九天新能源材料有限公司 | 286094 | 鞠承 |  |  | 0.1 | 12600 | 760 | 1 | JG12240801561 |  | 1 | K孔洞(1848-1852米传36CM2个0.29/4914米传15CM0.14) | 是 | 是 | 4750 | 4
最终平整 | JG12240801542 | JG1224080154 | 东方850平整 | 合格 | 让步接收 | 乙 | 鞠承,姚学禹 | 6490 | 6460 | 0.9954 | 11190 | 0.1 | 760 | 平整 | 62米传44cm孔洞（0.07mm2） |  |  |  | 30210015 | 光亮卷 | 0.1-SPCC |  | 60 | MO002529 | MO002529-002-02 | GLJ002 | 东方光亮卷前处理（0.4轧0.1mm) | 14190 | 2024-08-10 | 2024-08-10 | 3 | 2024-08-21 02:29:02 | 2024-08-21 03:27:07 | 江苏东方九天新能源材料有限公司 | 286092 | 鞠承 |  |  | 0.1 | 11130 | 760 | 1 | JG12240801542 |  | 1 | K孔洞(62米传44cm0.07) | 是 | 是 | 3118 | 2
最终平整 | JG122407034022 | JG12240703402 | 东方850平整 | 其他入库 | 协议品 | 乙 | 鞠承,姚学禹 | 1703 | 1700 | 0.9982 | 2950 | 0.1 | 760 | 平整 | 2889米传55CM孔洞1.23mm2，厚薄公差(夹纸内100米公差高【剪下退平整】，短带 | 30210015 | 光亮卷 | 0.1-SPCC | 30210015 | 光亮卷 | 0.1-SPCC |  | 60 | MO002447 | MO002447-001-02 | GLJ002 | 东方光亮卷前处理（0.4轧0.1mm) | 8575 | 2024-08-07 | 2024-08-17 | 3 | 2024-08-21 01:21:57 | 2024-08-21 02:28:40 | 江苏东方九天新能源材料有限公司 |  | 鞠承 |  | 1 | 0.1 | 2950 | 760 | 1 | JG122407034022 | 已退火，轧0.1，米数控制在14400-14500米 | 1 | K孔洞(2889米传55CM1.23),H厚薄公差(夹纸内100米公差高【退平整】) | 是 | 是 | 1291 | 1
最终平整 | JG122407034021 | JG12240703402 | 东方850平整 | 返工 | 返工 | 乙 | 鞠承,姚学禹 | 6792 | 6780 | 0.9982 | 11900 | 0.1 | 760 | 平整 | 336米传48CM2个孔洞（0.58-16.02mm2），546米传42CM孔洞（0.43mm2） |  |  |  | 30210015 | 光亮卷 | 0.1-SPCC |  | 60 | MO002447 | MO002447-001-01 | GLJ002 | 东方光亮卷前处理（0.4轧0.1mm) | 8575 | 2024-08-07 | 2024-08-17 | 3 | 2024-08-21 01:21:57 | 2024-08-21 02:28:39 | 江苏东方九天新能源材料有限公司 |  | 鞠承 |  | 1 | 0.1 | 11900 | 760 | 1 | JG122407034021 | 已退火，轧0.1，米数控制在14400-14500米 | 0 | K孔洞(336米传48CM2个0.58-16.02/546米传42CM0.43) |  |  | 1291 | 1
最终平整 | JG12240801562 | JG1224080156 | 东方850平整 | 合格 | 让步接收 | 乙 | 鞠承,姚学禹 | 5750 | 5740 | 0.9983 | 10030 | 0.1 | 760 | 平整 | 146米传39cm孔洞（1.23mm2） |  |  |  | 30210015 | 光亮卷 | 0.1-SPCC |  | 60 | MO002529 | MO002529-004-02 | GLJ002 | 东方光亮卷前处理（0.4轧0.1mm) | 14110 | 2024-08-10 | 2024-08-10 | 3 | 2024-08-21 00:46:10 | 2024-08-21 01:21:35 | 江苏东方九天新能源材料有限公司 | 286094 | 鞠承 |  |  | 0.1 | 10000 | 760 | 1 | JG12240801562 |  | 1 | K孔洞(146米传39cm1.23) | 是 | 是 | 4750 | 4
最终平整 | JG12240801551 | JG1224080155 | 东方850平整 | 合格 | 让步接收 | 乙 | 鞠承,姚学禹 | 8050 | 8090 | 1.005 | 14000 | 0.1 | 760 | 平整 | 1225米传50CM孔洞（2.60mm2），13878米传15CM孔洞（1.01mm2） |  |  |  | 30210015 | 光亮卷 | 0.1-SPCC |  | 60 | MO002529 | MO002529-003-01 | GLJ002 | 东方光亮卷前处理（0.4轧0.1mm) | 14110 | 2024-08-10 | 2024-08-10 | 3 | 2024-08-21 00:11:53 | 2024-08-21 00:46:02 | 江苏东方九天新能源材料有限公司 | 286093 | 鞠承 |  |  | 0.1 | 13900 | 760 | 1 | JG12240801551 |  | 1 | Z振纹(板面),K孔洞(1225米传50CM2.60/13878米传15CM1.01) | 是 | 是 | 5777 | 3
最终平整 | JG122407033722 | JG1224070337 | 东方850平整 | 合格 | 合格品 | 乙 | 鞠承,姚学禹 | 4953 | 4860 | 0.9812 | 8600 | 0.1 | 760 | 平整 |  | 20100142 | 轧硬 | 0.4*760-SPCC | 30210015 | 光亮卷 | 0.1-SPCC |  | 60 | MO001991 | MO001991-023-02-02 | GLJ002 | 东方光亮卷前处理（0.4轧0.1mm) | 13510 | 2024-07-24 | 2024-08-15 | 3 | 2024-08-20 23:24:26 | 2024-08-21 00:11:31 | 江苏东方九天新能源材料有限公司 |  | 鞠承 |  | 1 | 0.1 | 8600 | 760 | 1 | JG122407033722 | 轧0.1，米数控制在22800-22900米，脱脂分一包9200米。 | 1 |  | 是 | 是 | 4232 | 23
最终平整 | JG122407033721 | JG1224070337 | 东方850平整 | 其他入库 | 协议品 | 乙 | 鞠承,姚学禹 | 1172 | 1150 | 0.9812 | 2030 | 0.1 | 760 | 平整 | 短带 | 30210015 | 光亮卷 | 0.1-SPCC | 30210015 | 光亮卷 | 0.1-SPCC |  | 60 | MO001991 | MO001991-023-02-01 | GLJ002 | 东方光亮卷前处理（0.4轧0.1mm) | 13510 | 2024-07-24 | 2024-08-15 | 3 | 2024-08-20 23:24:26 | 2024-08-21 00:11:31 | 江苏东方九天新能源材料有限公司 |  | 鞠承 |  | 1 | 0.1 | 2030 | 760 | 1 | JG122407033721 | 轧0.1，米数控制在22800-22900米，脱脂分一包9200米。 | 1 |  | 是 | 是 | 4232 | 23
最终平整 | DL12240700772 | DL1224070077 | 东方850平整 | 其他入库 | 成品退库 | 乙 | 鞠承,姚学禹 | 2747 | 2620 | 0.9538 | 910 | 0.65 | 565 | 昆山富维：850平整建议用Ra0.8-1.2μm毛化辊，厚度公差：0.645-0.655mm，HV80-110, Ra0.5-0.7μm，取A4纸贴打包后贴外面 | 两边氧化边重，760米后传10-56cm粘钢折印重，730米处来料20CM传3个虫斑锈斑 |  |  |  | 31010065 | 小品种钢卷 | 0.65-SPCC |  | 50 | MO001919 | MO001919-001-02 | XPZG001 | 小品种钢前处理模板 | 5840 | 2024-07-23 | 2024-08-02 | 3 | 2024-08-20 22:42:03 | 2024-08-20 23:24:01 | 江苏东方九天新能源材料有限公司 |  | 鞠承 |  | 1 | 0.65 | 910 | 565 | 1 | DL12240700772 | 昆山富维:（0.65*565）厚度公差：+/-0.005mm，HV80-110,粗糙度0.5-0.7um,卷重2-3吨,取A4纸贴打包后贴外面 | 1 | Y氧化边(两边重),N粘钢折印(760米后传10-56CM重),C虫斑(730米处来料20CM传3个虫斑锈斑) | 是 | 是 | 1292 | 1
最终平整 | DL12240700771 | DL1224070077 | 东方850平整 | 合格 | 让步接收 | 乙 | 鞠承,姚学禹 | 2873 | 2740 | 0.9537 | 950 | 0.65 | 565 | 昆山富维：850平整建议用Ra0.8-1.2μm毛化辊，厚度公差：0.645-0.655mm，HV80-110, Ra0.5-0.7μm，取A4纸贴打包后贴外面 | 板面振纹，两边氧化边重，表面暗线印 | 20100125 | 轧硬 | 1.2*565-SPCC | 31010065 | 小品种钢卷 | 0.65-SPCC |  | 50 | MO001919 | MO001919-001-01 | XPZG001 | 小品种钢前处理模板 | 5840 | 2024-07-23 | 2024-08-02 | 3 | 2024-08-20 22:42:03 | 2024-08-20 23:24:01 | 江苏东方九天新能源材料有限公司 |  | 鞠承 |  | 1 | 0.65 | 950 | 565 | 1 | DL12240700771 | 昆山富维:（0.65*565）厚度公差：+/-0.005mm，HV80-110,粗糙度0.5-0.7um,卷重2-3吨,取A4纸贴打包后贴外面 | 1 | A暗线印(来料表面暗),Z振纹(板面),Y氧化边(两边重) | 是 | 是 | 1292 | 1
平整改平 | DL002406000912 | DL002406000912 | 东方850平整 | 合格 | 让步接收 | 乙 | 鞠承 | 2770 | 2750 | 0.9928 | 3970 | 0.15 | 610 | 昆山泰德通：850平整建议用Ra1.0-1.2um毛化辊平整、硬度90-110HV、粗糙度0.5-0.7um、厚度公差：0.145-0.155mm、转镀镍（合格证上备注镍基带） | 表面暗线印，表面振纹，两边氧化边，50米处停机斑 |  |  |  | 20600016 | 镍钝化卷半成品 | 0.15-SPCC |  | 50 | MO002287 | MO002287-003 | XPZG001 | 小品种钢前处理模板 | 2890 | 2024-08-02 | 2024-08-17 | 3 | 2024-08-20 21:16:18 | 2024-08-20 22:00:50 | 江苏东方九天新能源材料有限公司 | 276085 | 鞠承 |  |  | 0.15 | 4000 | 610 | 1 | DL002406000912 | 0.57做昆山泰德通:(0.15*610)厚度±0.005，HV90-110,粗糙度0.5-0.7 | 1 | A暗线印(来料表面),Z振纹(表面),Y氧化边(两边),T停机斑(50米处) | 是 | 是 | 3280 | 3
平整改平 | DL002406001212 | DL002406001212 | 东方850平整 | 合格 | 让步接收 | 乙 | 鞠承,姚学禹 | 2655 | 2680 | 1.0094 | 3860 | 0.15 | 610 | 昆山泰德通：850平整建议用Ra1.0-1.2um毛化辊平整、硬度90-110HV、粗糙度0.5-0.7um、厚度公差：0.145-0.155mm、转镀镍（合格证上备注镍基带） | 操1.5CM色差条印，表面多处暗线印，板面振纹，50米处停机斑 |  |  |  | 20600016 | 镍钝化卷半成品 | 0.15-SPCC |  | 50 | MO002288 | MO002288-004 | XPZG001 | 小品种钢前处理模板 | 2950 | 2024-08-02 | 2024-08-17 | 3 | 2024-08-20 20:47:07 | 2024-08-20 21:15:41 | 江苏东方九天新能源材料有限公司 | 276092 | 鞠承 |  |  | 0.15 | 3900 | 610 | 1 | DL002406001212 | 0.54做昆山泰德通:(0.15*610)厚度±0.005，HV90-110,粗糙度0.5-0.7 | 1 | S色差条印(操1.5CM),A暗线印(来料表面多处暗),Z振纹(板面),T停机斑(50米处) | 是 | 是 | 3269 | 4
平整改平 | JL0024040027022 | JL0024040027022 | 东方850平整 | 返工 | 返工 | 甲 | 陈俊华,钱琨 | 2920 | 2900 | 0.9932 | 4230 | 0.15 | 610 | 昆山泰德通：850平整建议用Ra1.0-1.2um毛化辊平整、硬度90-110HV、粗糙度0.5-0.7um、厚度公差：0.145-0.155mm、转镀镍（合格证上备注镍基带） | 内100米多处停机印已夹纸，上下板面线条印平后淡，两边氧化边，轻微横辊印，尾部350米水锈斑平后明显 |  |  |  | 20600016 | 镍钝化卷半成品 | 0.15-SPCC |  | 50 | MO002289 | MO002289-001 | XPZG001 | 小品种钢前处理模板 | 3120 | 2024-08-02 | 2024-08-17 | 3 | 2024-08-20 19:47:18 | 2024-08-20 20:11:03 | 江苏东方九天新能源材料有限公司 | 276094 | 陈俊华 |  |  | 0.15 | 4230 | 610 | 1 | JL0024040027022 | 0.56做昆山泰德通:(0.15*610)厚度±0.005，HV90-110,粗糙度0.5-0.7 | 0 | T停机印(内100米多处，以夹纸),X线条印(上下板面，平后淡),Y氧化边(两边),H横辊印(轻微),S水锈斑(尾350米，平后明显) | 否 | 否 | 2991 | 1
平整改平 | DL002406001322 | DL002406001322 | 东方850平整 | 合格 | 让步接收 | 甲 | 陈俊华,钱琨 | 2200 | 2200 | 1 | 3100 | 0.15 | 610 | 昆山泰德通：850平整建议用Ra1.0-1.2um毛化辊平整、硬度90-110HV、粗糙度0.5-0.7um、厚度公差：0.145-0.155mm、转镀镍（合格证上备注镍基带） | 上板面操1.5CM处细划伤，下板面操15CM处细划伤平后淡，传1.5CM内色差平后强光能见 | 20200051 | 小品种钢半成品 | 0.49-SPCC | 20600016 | 镍钝化卷半成品 | 0.15-SPCC |  | 50 | MO002290 | MO002290-001 | XPZG001 | 小品种钢前处理模板 | 2300 | 2024-08-02 | 2024-08-17 | 3 | 2024-08-20 19:12:46 | 2024-08-20 19:47:03 | 江苏东方九天新能源材料有限公司 | 276097 | 陈俊华 |  |  | 0.15 | 3070 | 610 | 1 | DL002406001322 | 0.49做昆山泰德通:(0.15*610)厚度±0.005，HV90-110,粗糙度0.5-0.7 | 1 | X细划伤(上板面操1.5CM处，下板面操15CM处，平后淡),S色差(传1.5CM内，平后强光能见) | 是 | 是 | 3005 | 1
平整改平 | JL0024040024-22 | JL0024040024-22 | 东方850平整 | 返工 | 返工 | 甲 | 陈俊华,钱琨 | 2955 | 2940 | 0.9949 | 4200 | 0.15 | 610 | 昆山泰德通：850平整建议用Ra1.0-1.2um毛化辊平整、硬度90-110HV、粗糙度0.5-0.7um、厚度公差：0.145-0.155mm、转镀镍（合格证上备注镍基带） | 2550米处传5CM内挫伤平后明显，尾部220米传1-1.5cm粘钢折印，上下板面多条线条印平后淡，内50米处脱脂轻微停机斑 |  |  |  | 20600016 | 镍钝化卷半成品 | 0.15-SPCC |  | 50 | MO002287 | MO002287-001 | XPZG001 | 小品种钢前处理模板 | 3110 | 2024-08-02 | 2024-08-17 | 3 | 2024-08-20 18:33:36 | 2024-08-20 19:12:30 | 江苏东方九天新能源材料有限公司 | 276083 | 陈俊华 |  |  | 0.15 | 4200 | 610 | 1 | JL0024040024-22 | 0.57做昆山泰德通:(0.15*610)厚度±0.005，HV90-110,粗糙度0.5-0.7 | 0 | C挫伤(2550米处传5CM内，平后明显),N粘钢折印(尾220米传1-1.5CM),X线条印(上下板面，多条，平后淡),T停机斑(内米处脱脂停机斑，轻微) | 否 | 否 | 3284 | 1
平整改平 | DL122407001312 | DL122407001312 | 东方850平整 | 合格 | 让步接收 | 甲 | 陈俊华,钱琨 | 2615 | 2590 | 0.9904 | 3680 | 0.15 | 610 | 昆山泰德通：850平整建议用Ra1.0-1.2um毛化辊平整、硬度90-110HV、粗糙度0.5-0.7um、厚度公差：0.145-0.155mm、转镀镍（合格证上备注镍基带） | 上下板面多条线条印平后淡 | 31010068 | 小品种钢卷 | 0.68-SPCC | 20600016 | 镍钝化卷半成品 | 0.15-SPCC |  | 50 | MO002291 | MO002291-001 | XPZG001 | 小品种钢前处理模板 | 2750 | 2024-08-02 | 2024-08-17 | 3 | 2024-08-20 18:32:27 | 2024-08-20 18:33:20 | 江苏东方九天新能源材料有限公司 | 276104 | 陈俊华 |  |  | 0.15 | 3600 | 610 | 1 | DL122407001312 | 0.68做昆山泰德通:(0.15*610)厚度±0.005，HV90-110,粗糙度0.5-0.7 | 1 | X线条印(上下板面，多条，平后淡) | 是 | 是 | 3265 | 1
最终平整 | DL12240800042 | DL1224080004 | 东方850平整 | 其他入库 | 成品退库 | 甲 | 陈俊华,钱琨 | 2215 | 2200 | 0.9932 | 1050 | 0.5 | 533 | 昆山富维：850平整建议用Ra0.9-1.1μm毛化辊，厚度公差：0.495-0.505mm，硬度80-110HV，粗糙度Ra0.5-0.8μmm，横向纵向光泽度大于100GU | 两边氧化边发黄，下板面线条印平后淡，轻微横辊印，尾110米处细划伤平后明显，尾部100米整板面粘钢折印，尾部110米板面划伤重 |  |  |  | 31010062 | 小品种钢卷 | 0.5-SPCC |  | 50 | MO002680 | MO002680-001-02 | XPZG001 | 小品种钢前处理模板 | 4475 | 2024-08-14 | 2024-08-29 | 3 | 2024-08-20 15:30:28 | 2024-08-20 17:02:15 | 江苏东方九天新能源材料有限公司 |  | 陈俊华 |  | 1 | 0.5 | 1050 | 533 | 1 | DL12240800042 | 昆山富维（0.5*533）厚度公差：+/-0.005mm，HV80-110,粗糙度0.5-0.8um，光泽度：横向光泽度大于100GU,卷重2-3吨，，取A4纸贴打包后贴外面 | 1 | Y氧化边(两边发黄),X线条印(下板面，平后淡),H横辊印(轻微),X细划伤(尾110米处，平后明显),N粘钢折印(尾100米整板面) | 是 | 是 | 1391 | 1
最终平整 | DL12240800041 | DL1224080004 | 东方850平整 | 合格 | 让步接收 | 甲 | 陈俊华,钱琨 | 2105 | 2090 | 0.9929 | 1000 | 0.5 | 533 | 昆山富维：850平整建议用Ra0.9-1.1μm毛化辊，厚度公差：0.495-0.505mm，硬度80-110HV，粗糙度Ra0.5-0.8μmm，横向纵向光泽度大于100GU | 轻微砂轮印，轻微横辊印，下板面线条印平后淡，两边氧化边发黄，光泽度横向不达标偏低80/76，纵向中间偏低76/72 |  |  |  | 31010062 | 小品种钢卷 | 0.5-SPCC |  | 50 | MO002680 | MO002680-001-01 | XPZG001 | 小品种钢前处理模板 | 4475 | 2024-08-14 | 2024-08-29 | 3 | 2024-08-20 15:30:28 | 2024-08-20 17:02:15 | 江苏东方九天新能源材料有限公司 |  | 陈俊华 |  | 1 | 0.5 | 1000 | 533 | 1 | DL12240800041 | 昆山富维（0.5*533）厚度公差：+/-0.005mm，HV80-110,粗糙度0.5-0.8um，光泽度：横向光泽度大于100GU,卷重2-3吨，，取A4纸贴打包后贴外面 | 1 | S砂轮印(轻微),H横辊印(轻微),X线条印(下板面，平后淡),Y氧化边(两边发黄) | 是 | 是 | 1391 | 1
最终平整 | DL00240800812 | DL0024080081 | 东方850平整 | 合格 | 合格品 | 甲 | 陈俊华,钱琨 | 2689 | 2610 | 0.9706 | 1840 | 0.32 | 565 | 昆山富维：850平整建议用Ra1.0-1.2μm毛化辊，厚度公差：0.315-0.325mm，HV80-110，粗糙度0.5-0.7μm， | Y氧化边(两边),H横辊印(轻微) | 20100072 | 轧硬 | 0.6*565-SPCC | 31010033 | 小品种钢卷 | 0.32-SPCC |  | 50 | MO002682 | MO002682-002-02 | XPZG001 | 小品种钢前处理模板 | 5835 | 2024-08-14 | 2024-08-26 | 3 | 2024-08-20 14:38:41 | 2024-08-20 15:30:08 | 江苏东方九天新能源材料有限公司 |  | 陈俊华 |  | 1 | 0.32 | 1840 | 565 | 1 | DL00240800812 | 昆山富维（0.32*565）厚度公差：+/-0.005mm，HV80-110,粗糙度0.5-0.7um,卷重2-3吨，，取A4纸贴打包后贴外面 | 1 | Y氧化边(两边),H横辊印(轻微) | 是 | 是 | 1399 | 2
最终平整 | DL00240800811 | DL0024080081 | 东方850平整 | 合格 | 合格品 | 甲 | 陈俊华,钱琨 | 2946 | 2860 | 0.9708 | 2000 | 0.32 | 565 | 昆山富维：850平整建议用Ra1.0-1.2μm毛化辊，厚度公差：0.315-0.325mm，HV80-110，粗糙度0.5-0.7μm， | H横辊印(轻微),Y氧化边(两边) | 20100072 | 轧硬 | 0.6*565-SPCC | 31010033 | 小品种钢卷 | 0.32-SPCC |  | 50 | MO002682 | MO002682-002-01 | XPZG001 | 小品种钢前处理模板 | 5835 | 2024-08-14 | 2024-08-26 | 3 | 2024-08-20 14:38:41 | 2024-08-20 15:30:08 | 江苏东方九天新能源材料有限公司 |  | 陈俊华 |  | 1 | 0.32 | 2000 | 565 | 1 | DL00240800811 | 昆山富维（0.32*565）厚度公差：+/-0.005mm，HV80-110,粗糙度0.5-0.7um,卷重2-3吨，，取A4纸贴打包后贴外面 | 1 | H横辊印(轻微),Y氧化边(两边) | 是 | 是 | 1399 | 2
最终平整 | DL00240800802 | DL0024080080 | 东方850平整 | 合格 | 合格品 | 甲 | 陈俊华,钱琨 | 2721 | 2680 | 0.9849 | 1890 | 0.32 | 565 | 昆山富维：850平整建议用Ra1.0-1.2μm毛化辊，厚度公差：0.315-0.325mm，HV80-110，粗糙度0.5-0.7μm， | Y氧化边(两边),X线条印(上板面操1.5CM处，平后强光能见),H横辊印(轻微) | 20100072 | 轧硬 | 0.6*565-SPCC | 31010033 | 小品种钢卷 | 0.32-SPCC |  | 50 | MO002682 | MO002682-001-02 | XPZG001 | 小品种钢前处理模板 | 5815 | 2024-08-14 | 2024-08-26 | 3 | 2024-08-20 13:38:01 | 2024-08-20 14:38:27 | 江苏东方九天新能源材料有限公司 |  | 陈俊华 |  | 1 | 0.32 | 1890 | 565 | 1 | DL00240800802 | 昆山富维（0.32*565）厚度公差：+/-0.005mm，HV80-110,粗糙度0.5-0.7um,卷重2-3吨，，取A4纸贴打包后贴外面 | 1 | Y氧化边(两边),X线条印(上板面操1.5CM处，平后强光能见),H横辊印(轻微) | 是 | 是 | 1466 | 1
最终平整 | DL00240800801 | DL0024080080 | 东方850平整 | 合格 | 合格品 | 甲 | 陈俊华,钱琨 | 2894 | 2850 | 0.9848 | 2000 | 0.32 | 565 | 昆山富维：850平整建议用Ra1.0-1.2μm毛化辊，厚度公差：0.315-0.325mm，HV80-110，粗糙度0.5-0.7μm， | H横辊印(轻微),X线条印(上板面操1.5CM处，平后强光能见),Y氧化边(两边) | 20100072 | 轧硬 | 0.6*565-SPCC | 31010033 | 小品种钢卷 | 0.32-SPCC |  | 50 | MO002682 | MO002682-001-01 | XPZG001 | 小品种钢前处理模板 | 5815 | 2024-08-14 | 2024-08-26 | 3 | 2024-08-20 13:38:01 | 2024-08-20 14:38:27 | 江苏东方九天新能源材料有限公司 |  | 陈俊华 |  | 1 | 0.32 | 2000 | 565 | 1 | DL00240800801 | 昆山富维（0.32*565）厚度公差：+/-0.005mm，HV80-110,粗糙度0.5-0.7um,卷重2-3吨，，取A4纸贴打包后贴外面 | 1 | H横辊印(轻微),X线条印(上板面操1.5CM处，平后强光能见),Y氧化边(两边) | 是 | 是 | 1466 | 1
最终平整 | DL00240800822 | DL0024080082 | 东方850平整 | 合格 | 合格品 | 甲 | 陈俊华,钱琨 | 2774 | 2720 | 0.9805 | 2020 | 0.31 | 565 | 昆山富维：850平整建议用Ra1.0-1.2μm毛化辊，厚度公差：0.300-0.310mm，HV80-110，粗糙度0.5-0.7μm，取A4纸贴打包后贴外面 | Y氧化边(两边),X线条印(上板面操1.5CM处，平后强光能见),H横辊印(轻微) | 20100072 | 轧硬 | 0.6*565-SPCC | 31010032 | 小品种钢卷 | 0.31-SPCC |  | 50 | MO002683 | MO002683-001-02 | XPZG001 | 小品种钢前处理模板 | 5820 | 2024-08-14 | 2024-08-26 | 3 | 2024-08-20 13:34:30 | 2024-08-20 13:37:38 | 江苏东方九天新能源材料有限公司 |  | 陈俊华 |  | 1 | 0.31 | 2020 | 565 | 1 | DL00240800822 | 昆山富维（0.31*565）厚度公差：+0/-0.01mm，HV80-110,粗糙度0.5-0.7um,卷重2-3吨，，取A4纸贴打包后贴外面 | 1 | Y氧化边(两边),X线条印(上板面操1.5CM处，平后强光能见),H横辊印(轻微) | 是 | 是 | 1293 | 1
最终平整 | DL00240800821 | DL0024080082 | 东方850平整 | 合格 | 合格品 | 甲 | 陈俊华,钱琨 | 2896 | 2840 | 0.9807 | 2100 | 0.31 | 565 | 昆山富维：850平整建议用Ra1.0-1.2μm毛化辊，厚度公差：0.300-0.310mm，HV80-110，粗糙度0.5-0.7μm，取A4纸贴打包后贴外面 | T停机斑(内60米处脱脂停机斑，轻微),H横辊印(轻微),X线条印(上板面操1.5CM处，平后强光下能见),Y氧化边(两边) | 20100072 | 轧硬 | 0.6*565-SPCC | 31010032 | 小品种钢卷 | 0.31-SPCC |  | 50 | MO002683 | MO002683-001-01 | XPZG001 | 小品种钢前处理模板 | 5820 | 2024-08-14 | 2024-08-26 | 3 | 2024-08-20 13:34:30 | 2024-08-20 13:37:38 | 江苏东方九天新能源材料有限公司 |  | 陈俊华 |  | 1 | 0.31 | 2100 | 565 | 1 | DL00240800821 | 昆山富维（0.31*565）厚度公差：+0/-0.01mm，HV80-110,粗糙度0.5-0.7um,卷重2-3吨，，取A4纸贴打包后贴外面 | 1 | T停机斑(内60米处脱脂停机斑，轻微),H横辊印(轻微),X线条印(上板面操1.5CM处，平后强光下能见),Y氧化边(两边) | 是 | 是 | 1293 | 1
最终平整 | DL00240800192 | DL0024080019 | 东方850平整 | 其他入库 | 成品退库 | 甲 | 陈俊华,钱琨 | 3057 | 3030 | 0.9912 | 1090 | 0.57 | 610 | 昆山宝必达：850平整建议用Ra0.8-1.2μm毛化辊，厚度公差：0.56-0.58mm，硬度85-105HV，粗糙度0.5-0.8μm | H厚薄公差(0.578-0.582),H横辊印(轻微),L拉伸折印(传内900米1-1.5CM),Z折印(尾300米整板面)，未取样 |  |  |  | 31010081 | 小品种钢卷 | 0.57-SPCC |  | 50 | MO002409 | MO002409-001-02 | XPZG001 | 小品种钢前处理模板 | 6290 | 2024-08-07 | 2024-08-20 | 3 | 2024-08-20 10:55:35 | 2024-08-20 12:16:14 | 江苏东方九天新能源材料有限公司 |  | 陈俊华 |  | 1 | 0.57 | 1090 | 610 | 1 | DL00240800192 | 昆山宝必达:(0.57*610) 厚度±0.01mm，HV85-105,粗糙度0.5-0.8μM，卷重2-3吨 | 1 | H厚薄公差(0.578-0.582),H横辊印(轻微),L拉伸折印(传内900米1-1.5CM),Z折印(尾300米整板面) | 是 | 是 | 1362 | 1
最终平整 | DL00240800191 | DL0024080019 | 东方850平整 | 合格 | 合格品 | 甲 | 陈俊华,钱琨 | 3088 | 3060 | 0.9909 | 1100 | 0.57 | 610 | 昆山宝必达：850平整建议用Ra0.8-1.2μm毛化辊，厚度公差：0.56-0.58mm，硬度85-105HV，粗糙度0.5-0.8μm | L拉伸折印(来料大边浪，传内60米1-3CM，60米后1-1.5CM),H厚薄公差(平前操0.586传0.580平后操0.582传0.576跳动0.578-0.582),H横辊印(轻微) | 20100082 | 轧硬 | 0.6*610-SPCC | 31010081 | 小品种钢卷 | 0.57-SPCC |  | 50 | MO002409 | MO002409-001-01 | XPZG001 | 小品种钢前处理模板 | 6290 | 2024-08-07 | 2024-08-20 | 3 | 2024-08-20 10:55:35 | 2024-08-20 12:16:14 | 江苏东方九天新能源材料有限公司 |  | 陈俊华 |  | 1 | 0.57 | 1100 | 610 | 1 | DL00240800191 | 昆山宝必达:(0.57*610) 厚度±0.01mm，HV85-105,粗糙度0.5-0.8μM，卷重2-3吨 | 1 | L拉伸折印(来料大边浪，传内60米1-3CM，60米后1-1.5CM),H厚薄公差(平前操0.586传0.580平后操0.582传0.576跳动0.578-0.582),H横辊印(轻微) | 是 | 是 | 1362 | 1
最终平整 | DL00240800202 | DL0024080020 | 东方850平整 | 合格 | 合格品 | 甲 | 陈俊华,钱琨 | 2577 | 2420 | 0.9391 | 960 | 0.54 | 610 | 昆山宝必达:850平整建议用Ra1.0-1.2um毛化辊，厚度公差：0.53-0.55mm、硬度85-105HV、粗糙度Ra0.5-0.8μm | H横辊印(轻微) | 20100082 | 轧硬 | 0.6*610-SPCC | 31010056 | 小品种钢卷 | 0.54-SPCC |  | 50 | MO002422 | MO002422-001-02 | XPZG001 | 小品种钢前处理模板 | 6280 | 2024-08-07 | 2024-08-20 | 3 | 2024-08-20 09:22:08 | 2024-08-20 10:55:17 | 江苏东方九天新能源材料有限公司 |  | 陈俊华 |  | 1 | 0.54 | 960 | 610 | 1 | DL00240800202 | 昆山宝必达:(0.54*610) 厚度±0.01mm，HV85-105,粗糙度0.5-0.8μM，卷重2-3吨 | 1 | H横辊印(轻微) | 是 | 是 | 1368 | 1
最终平整 | DL00240800201 | DL0024080020 | 东方850平整 | 合格 | 合格品 | 甲 | 陈俊华,钱琨 | 2768 | 2600 | 0.9393 | 1000 | 0.54 | 610 | 昆山宝必达:850平整建议用Ra1.0-1.2um毛化辊，厚度公差：0.53-0.55mm、硬度85-105HV、粗糙度Ra0.5-0.8μm | H横辊印(轻微) | 20100082 | 轧硬 | 0.6*610-SPCC | 31010056 | 小品种钢卷 | 0.54-SPCC |  | 50 | MO002422 | MO002422-001-01 | XPZG001 | 小品种钢前处理模板 | 6280 | 2024-08-07 | 2024-08-20 | 3 | 2024-08-20 09:22:08 | 2024-08-20 10:55:16 | 江苏东方九天新能源材料有限公司 |  | 陈俊华 |  | 1 | 0.54 | 1000 | 610 | 1 | DL00240800201 | 昆山宝必达:(0.54*610) 厚度±0.01mm，HV85-105,粗糙度0.5-0.8μM，卷重2-3吨 | 1 | H横辊印(轻微) | 是 | 是 | 1368 | 1
平整翻包 | JG12240703842112 | JG1224070384 | 东方850平整 | 合格 | 合格品 | 甲 | 陈俊华,钱琨 | 3118 | 3070 | 0.9846 | 5730 | 0.1 | 710 | 孔洞处分包取样 |  | 20100028 | 轧硬 | 0.4*710-SPCC | 30210015 | 光亮卷 | 0.1-SPCC |  | 70 | MO001832 | MO001832-007-02-01-01-02 | GLJ002 | 东方光亮卷前处理（0.4轧0.1mm) | 13585 | 2024-07-19 | 2024-07-19 | 3 | 2024-08-19 19:14:45 | 2024-08-20 09:44:04 | 江苏东方九天新能源材料有限公司 |  | 陈俊华 |  | 1 | 0.1 | 5730 | 710 | 1 | JG12240703842112 | 轧0.1；米数控制在24800-24900米，脱脂平均分包 | 1 |  | 是 | 是 | 3702 | 7
平整翻包 | JG12240703842111 | JG1224070384 | 东方850平整 | 合格 | 合格品 | 甲 | 陈俊华,钱琨 | 2590 | 2550 | 0.9846 | 4720 | 0.1 | 710 | 孔洞处分包取样 |  | 20100028 | 轧硬 | 0.4*710-SPCC | 30210015 | 光亮卷 | 0.1-SPCC |  | 70 | MO001832 | MO001832-007-02-01-01-01 | GLJ002 | 东方光亮卷前处理（0.4轧0.1mm) | 13585 | 2024-07-19 | 2024-07-19 | 3 | 2024-08-19 19:14:45 | 2024-08-20 09:44:04 | 江苏东方九天新能源材料有限公司 |  | 陈俊华 |  | 1 | 0.1 | 4720 | 710 | 1 | JG12240703842111 | 轧0.1；米数控制在24800-24900米，脱脂平均分包 | 1 |  | 是 | 是 | 3702 | 7
最终平整 | DL00240800043 | DL0024080004 | 东方850平整 | 其他入库 | 成品退库 | 乙 | 鞠承,姚学禹 | 2175 | 2120 | 0.9747 | 650 | 0.67 | 610 | 昆山宝必达：850平整建议用Ra1.0-1.2μm毛化辊，厚度公差：0.660-0.680mm，硬度85-105HV，粗糙度0.5-0.8μm. | N粘钢折印(300米后板面10-60CM拱板折印)，未取样 |  |  |  | 31010082 | 小品种钢卷 | 0.67-SPCC |  | 50 | MO002413 | MO002413-001-03 | XPZG001 | 小品种钢前处理模板 | 7350 | 2024-08-07 | 2024-08-20 | 3 | 2024-08-20 06:57:51 | 2024-08-20 07:39:54 | 江苏东方九天新能源材料有限公司 |  | 鞠承 |  | 1 | 0.67 | 650 | 610 | 1 | DL00240800043 | 昆山宝必达:(0.67*610)厚度±0.01mm，HV85-105,粗糙度0.5-0.8μM，卷重2-3吨 | 1 | N粘钢折印(300米后板面10-60CM拱板折印) | 是 | 是 | 876 | 1
最终平整 | DL00240800042 | DL0024080004 | 东方850平整 | 合格 | 合格品 | 乙 | 鞠承,姚学禹 | 2586 | 2520 | 0.9745 | 800 | 0.67 | 610 | 昆山宝必达：850平整建议用Ra1.0-1.2μm毛化辊，厚度公差：0.660-0.680mm，硬度85-105HV，粗糙度0.5-0.8μm. | N粘钢折印(尾200米传轻微折印3CM平后不明显),Z振纹(板面) | 20100130 | 轧硬 | 1.2*610-SPCC | 31010082 | 小品种钢卷 | 0.67-SPCC |  | 50 | MO002413 | MO002413-001-02 | XPZG001 | 小品种钢前处理模板 | 7350 | 2024-08-07 | 2024-08-20 | 3 | 2024-08-20 06:57:51 | 2024-08-20 07:39:54 | 江苏东方九天新能源材料有限公司 |  | 鞠承 |  | 1 | 0.67 | 800 | 610 | 1 | DL00240800042 | 昆山宝必达:(0.67*610)厚度±0.01mm，HV85-105,粗糙度0.5-0.8μM，卷重2-3吨 | 1 | N粘钢折印(尾200米传轻微折印3CM平后不明显),Z振纹(板面) | 是 | 是 | 876 | 1
最终平整 | DL00240800041 | DL0024080004 | 东方850平整 | 合格 | 让步接收 | 乙 | 鞠承,姚学禹 | 2329 | 2270 | 0.9747 | 700 | 0.67 | 610 | 昆山宝必达：850平整建议用Ra1.0-1.2μm毛化辊，厚度公差：0.660-0.680mm，硬度85-105HV，粗糙度0.5-0.8μm. | A暗线印(来料表面),Z振纹(表面),T脱皮(280米表面中间50CM长脱皮),T停机斑(50米处) |  |  |  | 31010082 | 小品种钢卷 | 0.67-SPCC |  | 50 | MO002413 | MO002413-001-01 | XPZG001 | 小品种钢前处理模板 | 7350 | 2024-08-07 | 2024-08-20 | 3 | 2024-08-20 06:57:51 | 2024-08-20 07:39:54 | 江苏东方九天新能源材料有限公司 |  | 鞠承 |  | 1 | 0.67 | 700 | 610 | 1 | DL00240800041 | 昆山宝必达:(0.67*610)厚度±0.01mm，HV85-105,粗糙度0.5-0.8μM，卷重2-3吨 | 1 | A暗线印(来料表面),Z振纹(表面),T脱皮(280米表面中间50CM长脱皮),T停机斑(50米处) | 是 | 是 | 876 | 1
最终平整 | DL002407005422 | DL0024070054 | 东方850平整 | 合格 | 合格品 | 乙 | 鞠承,姚学禹 | 2808 | 2720 | 0.9687 | 1050 | 0.54 | 610 | 昆山宝必达:850平整建议用Ra1.0-1.2um毛化辊，厚度公差：0.53-0.55mm、硬度85-105HV、粗糙度Ra0.5-0.8μm | H横辊印(板面轻微),Y氧化边(两边),Z振纹(板面) | 20100082 | 轧硬 | 0.6*610-SPCC | 31010056 | 小品种钢卷 | 0.54-SPCC |  | 50 | MO002358 | MO002358-002-02-02 | XPZG001 | 小品种钢前处理模板 | 11690 | 2024-08-05 | 2024-08-19 | 3 | 2024-08-20 05:53:32 | 2024-08-20 06:57:15 | 江苏东方九天新能源材料有限公司 |  | 鞠承 |  | 1 | 0.54 | 1050 | 610 | 1 | DL002407005422 | 昆山宝必达:(0.54*610),厚度±0.01mm，HV85-105,粗糙度0.5-0.8μM，卷重2-3吨 | 1 | H横辊印(板面轻微),Y氧化边(两边),Z振纹(板面) | 是 | 是 | 1403 | 2
最终平整 | DL002407005421 | DL0024070054 | 东方850平整 | 合格 | 合格品 | 乙 | 鞠承,姚学禹 | 2952 | 2860 | 0.9688 | 1100 | 0.54 | 610 | 昆山宝必达:850平整建议用Ra1.0-1.2um毛化辊，厚度公差：0.53-0.55mm、硬度85-105HV、粗糙度Ra0.5-0.8μm | Z振纹( 板面),Y氧化边(两边),H横辊印(板面轻微) | 20100082 | 轧硬 | 0.6*610-SPCC | 31010056 | 小品种钢卷 | 0.54-SPCC |  | 50 | MO002358 | MO002358-002-02-01 | XPZG001 | 小品种钢前处理模板 | 11690 | 2024-08-05 | 2024-08-19 | 3 | 2024-08-20 05:53:32 | 2024-08-20 06:57:15 | 江苏东方九天新能源材料有限公司 |  | 鞠承 |  | 1 | 0.54 | 1100 | 610 | 1 | DL002407005421 | 昆山宝必达:(0.54*610),厚度±0.01mm，HV85-105,粗糙度0.5-0.8μM，卷重2-3吨 | 1 | Z振纹( 板面),Y氧化边(两边),H横辊印(板面轻微) | 是 | 是 | 1403 | 2
平整改平 | DL00240600112 | DL00240600112 | 东方850平整 | 合格 | 合格品 | 乙 | 鞠承,姚学禹 | 5795 | 5775 | 0.9965 | 8200 | 0.15 | 610 | 昆山泰德通：850平整建议用Ra1.0-1.2um毛化辊平整、硬度90-110HV、粗糙度0.5-0.7um、厚度公差：0.145-0.155mm、转镀镍（合格证上备注镍基带） | A暗线印(来料表面轻微),Z振纹(板面),T停机斑(50米处),H横辊印(来料表面轻微) | 31010056 | 小品种钢卷 | 0.54-SPCC | 20600016 | 镍钝化卷半成品 | 0.15-SPCC |  | 50 | MO002288 | MO002288-002 | XPZG001 | 小品种钢前处理模板 | 5940 | 2024-08-02 | 2024-08-17 | 3 | 2024-08-20 01:46:18 | 2024-08-20 05:52:58 | 江苏东方九天新能源材料有限公司 | 276090 | 鞠承 |  |  | 0.15 | 8300 | 610 | 1 | DL00240600112 | 0.54做昆山泰德通:(0.15*610)厚度±0.005，HV90-110,粗糙度0.5-0.7 | 1 | A暗线印(来料表面轻微),Z振纹(板面),T停机斑(50米处),H横辊印(来料表面轻微) | 是 | 是 | 3209 | 2
平整改平 | DL00240600092 | DL00240600092 | 东方850平整 | 返工 | 返工 | 乙 | 鞠承,姚学禹 | 5700 | 5690 | 0.9982 | 8270 | 0.15 | 610 | 昆山泰德通：850平整建议用Ra1.0-1.2um毛化辊平整、硬度90-110HV、粗糙度0.5-0.7um、厚度公差：0.145-0.155mm、转镀镍（合格证上备注镍基带） | 表面暗线印，50米处停机斑，7550米松包挫伤折印，板面白斑，表面轻微横辊印 |  |  |  | 20600016 | 镍钝化卷半成品 | 0.15-SPCC |  | 50 | MO002287 | MO002287-002 | XPZG001 | 小品种钢前处理模板 | 5880 | 2024-08-02 | 2024-08-17 | 3 | 2024-08-20 03:00:58 | 2024-08-20 04:22:43 | 江苏东方九天新能源材料有限公司 | 276084 | 鞠承 |  |  | 0.15 | 8200 | 610 | 1 | DL00240600092 | 0.57做昆山泰德通:(0.15*610)厚度±0.005，HV90-110,粗糙度0.5-0.7 | 0 | A暗线印(来料表面),T停机斑(50米处),C挫伤(8270米来料松包挫伤折印),B白斑(板面),H横辊印(来料表面轻微) | 否 | 否 | 1526 | 2
平整改平 | DL002406001111 | DL002406001111 | 东方850平整 | 合格 | 让步接收 | 乙 | 鞠承,姚学禹 | 3135 | 3110 | 0.992 | 4430 | 0.15 | 610 | 昆山泰德通：850平整建议用Ra1.0-1.2um毛化辊平整、硬度90-110HV、粗糙度0.5-0.7um、厚度公差：0.145-0.155mm、转镀镍（合格证上备注镍基带） | 表面暗线印，两边氧化边，50米80米处停机斑 | 31010056 | 小品种钢卷 | 0.54-SPCC | 20600016 | 镍钝化卷半成品 | 0.15-SPCC |  | 50 | MO002288 | MO002288-001 | XPZG001 | 小品种钢前处理模板 | 3250 | 2024-08-02 | 2024-08-17 | 3 | 2024-08-20 02:18:37 | 2024-08-20 03:00:36 | 江苏东方九天新能源材料有限公司 | 276089 | 鞠承 |  |  | 0.15 | 4400 | 610 | 1 | DL002406001111 | 0.54做昆山泰德通:(0.15*610)厚度±0.005，HV90-110,粗糙度0.5-0.7 | 1 | A暗线印(来料表面暗),Y氧化边(两边),T停机斑(50米80米处) | 是 | 是 | 2758 | 1
平整改平 | DL002406001112 | DL002406001112 | 东方850平整 | 返工 | 返工 | 乙 | 鞠承,姚学禹 | 2435 | 2435 | 1 | 3620 | 0.15 | 610 | 昆山泰德通：850平整建议用Ra1.0-1.2um毛化辊平整、硬度90-110HV、粗糙度0.5-0.7um、厚度公差：0.145-0.155mm、转镀镍（合格证上备注镍基带） | 尾部100米操缩芯折印10-30CM)粘钢折印，表面线条印平后强光明显，板面白斑，板面轻微横辊印 |  |  |  | 20600016 | 镍钝化卷半成品 | 0.15-SPCC |  | 50 | MO002288 | MO002288-003 | XPZG001 | 小品种钢前处理模板 | 2650 | 2024-08-02 | 2024-08-17 | 3 | 2024-08-20 02:16:31 | 2024-08-20 02:18:31 | 江苏东方九天新能源材料有限公司 | 276091 | 鞠承 |  |  | 0.15 | 3600 | 610 | 1 | DL002406001112 | 0.54做昆山泰德通:(0.15*610)厚度±0.005，HV90-110,粗糙度0.5-0.7 | 0 | N粘钢折印(尾100米操来料缩芯折印10-30CM),X线条印(来料表面平后强光明显),B白斑(板面),H横辊印(板面来料轻微) | 否 | 否 | 2732 | 3
平整改平 | DL00240600102 | DL00240600102 | 东方850平整 | 返工 | 返工 | 乙 | 鞠承,姚学禹 | 5770 | 5760 | 0.9983 | 8460 | 0.15 | 610 | 昆山泰德通：850平整建议用Ra1.0-1.2um毛化辊平整、硬度90-110HV、粗糙度0.5-0.7um、厚度公差：0.145-0.155mm、转镀镍（合格证上备注镍基带） | 7880米水印挫伤重，表面轻微暗线印，板面振纹，50米80米处停机斑 |  |  |  | 20600016 | 镍钝化卷半成品 | 0.15-SPCC |  | 50 | MO002292 | MO002292-001 | XPZG001 | 小品种钢前处理模板 | 5900 | 2024-08-02 | 2024-08-17 | 3 | 2024-08-20 00:44:33 | 2024-08-20 01:46:09 | 江苏东方九天新能源材料有限公司 | 276105 | 鞠承 |  |  | 0.15 | 8400 | 610 | 1 | DL00240600102 | 0.51做昆山泰德通:(0.15*610)厚度±0.005，HV90-110,粗糙度0.5-0.7 | 0 | C挫伤(77880米来料水印挫伤重),A暗线印(来料表面轻微),Z振纹(板面),T停机斑(50米80米处) | 否 | 否 | 1208 | 1
平整改平 | DL00240600131 | DL00240600131 | 东方850平整 | 合格 | 让步接收 | 乙 | 鞠承,姚学禹 | 5830 | 5820 | 0.9983 | 8310 | 0.15 | 610 | 昆山泰德通：850平整建议用Ra1.0-1.2um毛化辊平整、硬度90-110HV、粗糙度0.5-0.7um、厚度公差：0.145-0.155mm、转镀镍（合格证上备注镍基带） | 表面轻微暗线印，板面振纹，两侧氧化边，50米80米处停机斑，板面白斑，表面轻微横辊印内100米表面重 |  |  |  | 20600016 | 镍钝化卷半成品 | 0.15-SPCC |  | 50 | MO002290 | MO002290-002 | XPZG001 | 小品种钢前处理模板 | 5780 | 2024-08-02 | 2024-08-17 | 3 | 2024-08-19 23:39:24 | 2024-08-20 00:44:24 | 江苏东方九天新能源材料有限公司 | 276098 | 鞠承 |  |  | 0.15 | 8280 | 610 | 1 | DL00240600131 | 0.49做昆山泰德通:(0.15*610)厚度±0.005，HV90-110,粗糙度0.5-0.7 | 1 | A暗线印(来料表面轻微暗),Z振纹(板面),Y氧化边(两侧),T停机斑(50米80米处),B白斑(板面),H横辊印(来料表面轻微/内100米表面重) | 是 | 是 | 2474 | 2
平整改平 | DL1224070007 | DL1224070007 | 东方850平整 | 合格 | 让步接收 | 乙 | 鞠承,姚学禹 | 7050 | 7040 | 0.9986 | 10120 | 0.15 | 610 | 昆山泰德通：850平整建议用Ra1.0-1.2um毛化辊平整、硬度90-110HV、粗糙度0.5-0.7um、厚度公差：0.145-0.155mm、转镀镍（合格证上备注镍基带） | 操下表面23CM处麻点线印重，表面多处暗线印平后强光明显，板面振纹，两边氧化边，表面轻微横辊印，4410-4415米松包挫伤重（镍线挫伤处分包） |  |  |  | 20600016 | 镍钝化卷半成品 | 0.15-SPCC |  | 40 | MO002282 | MO002282-001 | XPZG001 | 小品种钢前处理模板 | 7250 | 2024-08-02 | 2024-08-17 | 3 | 2024-08-19 22:12:52 | 2024-08-19 23:39:03 | 江苏东方九天新能源材料有限公司 | 276074 | 鞠承 |  |  | 0.15 | 10110 | 610 | 1 | DL1224070007 | 0.39做昆山泰德通:(0.15*610)厚度±0.005，HV90-110,粗糙度0.5-0.7 | 1 | M麻点线印(操下表面23CM处重),A暗线印(来料表面多处暗平后强光明显),Z振纹(板面),Y氧化边(两边),H横辊印(来料表面轻微),C挫伤(4410-4415米来料松包挫伤重) | 是 | 是 | 2852 | 1
平整翻包 | DL12240700412 | DL1224070041 | 东方850平整 | 合格 | 让步接收 | 甲 | 陈俊华,钱琨 | 2028 | 2000 | 0.9862 | 970 | 0.495 | 533 | 尾部100米折印倒包剪去，余下发货 | 轻微横辊印，两边氧化边发黄 |  |  |  | 31010088 | 小品种钢卷 | 0.495-SPCC |  | 60 | MO001948 | MO001948-002-02 | XPZG001 | 小品种钢前处理模板 | 4530 | 2024-07-23 | 2024-08-04 | 3 | 2024-08-19 19:32:12 | 2024-08-19 19:49:33 | 江苏东方九天新能源材料有限公司 |  | 陈俊华 |  | 1 | 0.495 | 1070 | 533 | 1 | DL12240700412 | 昆山富维：（0.495*533）厚度公差：+0/-0.01mm，HV80-110,粗糙度0.5-0.7um,卷重2-3吨，取A4纸贴打包后贴外面 | 1 | H横辊印(轻微),Y氧化边(两边发黄) | 是 | 是 | 2293 | 2
平整翻包 | JG122407070722 | JG1224070707 | 东方850平整 | 其他入库 | 协议品 | 甲 | 陈俊华,钱琨 | 580 | 580 | 1 | 1020 | 0.1 | 760 | 9892.6米后孔洞翻包剪去 | 短带 | 30210015 | 光亮卷 | 0.1-SPCC | 30210015 | 光亮卷 | 0.1-SPCC |  | 70 | MO002230 | MO002230-006-02-02 | GLJ002 | 东方光亮卷前处理（0.4轧0.1mm) | 14090 | 2024-08-01 | 2024-08-15 | 3 | 2024-08-19 18:18:02 | 2024-08-19 18:19:16 | 江苏东方九天新能源材料有限公司 |  | 陈俊华 |  | 1 | 0.1 | 1020 | 760 | 1 | JG122407070722 | 轧0.1，米数控制在23800-23900米；脱脂分一包10500米 | 1 |  | 是 | 是 | 3875 | 6
平整翻包 | JG122407070721 | JG1224070707 | 东方850平整 | 合格 | 让步接收 | 甲 | 陈俊华,钱琨 | 5680 | 5680 | 1 | 9970 | 0.1 | 760 | 9892.6米后孔洞翻包剪去 | 乳化斑重，轻微黄斑 |  |  |  | 30210015 | 光亮卷 | 0.1-SPCC |  | 70 | MO002230 | MO002230-006-02-01 | GLJ002 | 东方光亮卷前处理（0.4轧0.1mm) | 14090 | 2024-08-01 | 2024-08-15 | 3 | 2024-08-19 18:18:02 | 2024-08-19 18:19:16 | 江苏东方九天新能源材料有限公司 |  | 陈俊华 |  | 1 | 0.1 | 9970 | 760 | 1 | JG122407070721 | 轧0.1，米数控制在23800-23900米；脱脂分一包10500米 | 1 | R乳化斑(重),H黄斑(轻微) | 是 | 是 | 3875 | 6
平整改平 | DL002407002822 | DL002407002822 | 东方850平整 | 合格 | 让步接收 | 甲 | 陈俊华,钱琨 | 2690 | 2650 | 0.9851 | 2860 | 0.2 | 610 | 昆山泰德通：850平整建议用Ra1.0-1.2um毛化辊平整、硬度90-110HV、粗糙度0.5-0.7um、厚度公差：0.195-0.205mm、转镀镍（合格证上备注镍基带） | 内40米处停机斑，下板面线条印平后淡 | 31010081 | 小品种钢卷 | 0.57-SPCC | 20600018 | 镍钝化卷半成品 | 0.2-SPCC |  | 50 | MO002600 | MO002600-001 | XPZG001 | 小品种钢前处理模板 | 2830 | 2024-08-12 | 2024-08-26 | 3 | 2024-08-19 16:47:10 | 2024-08-19 17:25:41 | 江苏东方九天新能源材料有限公司 | 288489 | 陈俊华 |  |  | 0.2 | 2850 | 610 | 1 | DL002407002822 | （改轧料0.57做）昆山泰德通（0.2*610）厚度±0.005，HV90-110,粗糙度0.5-0.7， | 1 | T停机斑(内40米处),X线条印(下板面，平后淡) | 是 | 是 | 2749 | 1
平整改平 | DL002407002812 | DL002407002812 | 东方850平整 | 合格 | 让步接收 | 甲 | 陈俊华,钱琨 | 2690 | 2660 | 0.9888 | 2880 | 0.2 | 610 | 昆山泰德通：850平整建议用Ra1.0-1.2um毛化辊平整、硬度90-110HV、粗糙度0.5-0.7um、厚度公差：0.195-0.205mm、转镀镍（合格证上备注镍基带） | 下板面线条印平后淡 | 31010081 | 小品种钢卷 | 0.57-SPCC | 20600018 | 镍钝化卷半成品 | 0.2-SPCC |  | 50 | MO002600 | MO002600-002 | XPZG001 | 小品种钢前处理模板 | 2880 | 2024-08-12 | 2024-08-26 | 3 | 2024-08-19 15:59:20 | 2024-08-19 16:46:55 | 江苏东方九天新能源材料有限公司 | 288490 | 陈俊华 |  |  | 0.2 | 2850 | 610 | 1 | DL002407002812 | （改轧料0.57做）昆山泰德通（0.2*610）厚度±0.005，HV90-110,粗糙度0.5-0.7， | 1 | X线条印(下板面，平后淡) | 是 | 是 | 2773 | 2
最终平整 | DL002408004212 | DL0024080042 | 东方850平整 | 合格 | 合格品 | 甲 | 陈俊华,钱琨 | 3028 | 2960 | 0.9775 | 1220 | 0.51 | 610 | 昆山宝必达; 850平整用Ra1.0-1.2um毛化辊，厚度公差：0.50-0.52mm，硬度85-105HV，粗糙度0.5-0.8μm. | H横辊印(轻微),X线条印(下板面传3CM处，平后淡) | 20100082 | 轧硬 | 0.6*610-SPCC | 31010052 | 小品种钢卷 | 0.51-SPCC |  | 50 | MO002541 | MO002541-001-01-02 | XPZG001 | 小品种钢前处理模板 | 12475 | 2024-08-10 | 2024-08-29 | 3 | 2024-08-19 15:30:29 | 2024-08-19 15:58:59 | 江苏东方九天新能源材料有限公司 |  | 陈俊华 |  | 1 | 0.51 | 1220 | 610 | 1 | DL002408004212 | 昆山宝必达:(0.51*610)厚度±0.01mm，HV85-105（硬度不能低于85）,粗糙度0.5-0.8μM，卷重2-3吨 | 1 | H横辊印(轻微),X线条印(下板面传3CM处，平后淡) | 是 | 是 | 1419 | 1
最终平整 | DL002408004211 | DL0024080042 | 东方850平整 | 合格 | 合格品 | 甲 | 陈俊华,钱琨 | 3162 | 3090 | 0.9772 | 1250 | 0.51 | 610 | 昆山宝必达; 850平整用Ra1.0-1.2um毛化辊，厚度公差：0.50-0.52mm，硬度85-105HV，粗糙度0.5-0.8μm. | X线条印(下板面传3CM处，平后淡),H横辊印(轻微) | 20100082 | 轧硬 | 0.6*610-SPCC | 31010052 | 小品种钢卷 | 0.51-SPCC |  | 50 | MO002541 | MO002541-001-01-01 | XPZG001 | 小品种钢前处理模板 | 12475 | 2024-08-10 | 2024-08-29 | 3 | 2024-08-19 15:30:29 | 2024-08-19 15:58:59 | 江苏东方九天新能源材料有限公司 |  | 陈俊华 |  | 1 | 0.51 | 1250 | 610 | 1 | DL002408004211 | 昆山宝必达:(0.51*610)厚度±0.01mm，HV85-105（硬度不能低于85）,粗糙度0.5-0.8μM，卷重2-3吨 | 1 | X线条印(下板面传3CM处，平后淡),H横辊印(轻微) | 是 | 是 | 1419 | 1
最终平整 | DL002408004222 | DL0024080042 | 东方850平整 | 合格 | 合格品 | 甲 | 陈俊华,钱琨 | 2923 | 2860 | 0.9784 | 1180 | 0.51 | 610 | 昆山宝必达; 850平整用Ra1.0-1.2um毛化辊，厚度公差：0.50-0.52mm，硬度85-105HV，粗糙度0.5-0.8μm. | H横辊印(轻微),X线条印(下板面3CM处，平后淡) | 20100082 | 轧硬 | 0.6*610-SPCC | 31010052 | 小品种钢卷 | 0.51-SPCC |  | 50 | MO002541 | MO002541-001-02-02 | XPZG001 | 小品种钢前处理模板 | 12475 | 2024-08-10 | 2024-08-29 | 3 | 2024-08-19 13:58:47 | 2024-08-19 15:30:12 | 江苏东方九天新能源材料有限公司 |  | 陈俊华 |  | 1 | 0.51 | 1180 | 610 | 1 | DL002408004222 | 昆山宝必达:(0.51*610)厚度±0.01mm，HV85-105（硬度不能低于85）,粗糙度0.5-0.8μM，卷重2-3吨 | 1 | H横辊印(轻微),X线条印(下板面3CM处，平后淡) | 是 | 是 | 1419 | 1
最终平整 | DL002408004221 | DL0024080042 | 东方850平整 | 合格 | 合格品 | 甲 | 陈俊华,钱琨 | 3087 | 3020 | 0.9783 | 1230 | 0.51 | 610 | 昆山宝必达; 850平整用Ra1.0-1.2um毛化辊，厚度公差：0.50-0.52mm，硬度85-105HV，粗糙度0.5-0.8μm. | X细划伤(960米处传5CM划伤脱皮，约20CM长),T停机斑(内50米处脱脂停机斑，轻微，白色),X线条印(下板面传3CM处，平后淡),H横辊印(轻微) | 20100082 | 轧硬 | 0.6*610-SPCC | 31010052 | 小品种钢卷 | 0.51-SPCC |  | 50 | MO002541 | MO002541-001-02-01 | XPZG001 | 小品种钢前处理模板 | 12475 | 2024-08-10 | 2024-08-29 | 3 | 2024-08-19 13:58:47 | 2024-08-19 15:30:12 | 江苏东方九天新能源材料有限公司 |  | 陈俊华 |  | 1 | 0.51 | 1230 | 610 | 1 | DL002408004221 | 昆山宝必达:(0.51*610)厚度±0.01mm，HV85-105（硬度不能低于85）,粗糙度0.5-0.8μM，卷重2-3吨 | 1 | X细划伤(960米处传5CM划伤脱皮，约20CM长),T停机斑(内50米处脱脂停机斑，轻微，白色),X线条印(下板面传3CM处，平后淡),H横辊印(轻微) | 是 | 是 | 1419 | 1
平整改平 | DL1224070040 | DL1224070040 | 东方850平整 | 合格 | 合格品 | 甲 | 陈俊华,钱琨 | 4370 | 4340 | 0.9931 | 8270 | 0.13 | 533 | 0.13*533 平整改平（光缆带要求）转镀铬 | X细划伤(尾1000-2500米，板面细划伤多) | 30210007 | 光亮卷 | 0.13-SPCC | 30210007 | 光亮卷 | 0.13-SPCC |  | 10 | MO002812 | MO002812-001 | GLJ003 | 光电光亮卷前处理 （模板） | 4370 | 2024-08-19 | 2024-08-19 | 3 | 2024-08-19 13:57:17 | 2024-08-19 13:58:15 | 江苏东方九天新能源材料有限公司 | 297375 | 陈俊华 |  |  | 0.13 | 8240 | 533 | 1 | DL1224070040 | 0.13*533 平整改平（光缆带要求）转镀铬 | 1 | X细划伤(尾1000-2500米，板面细划伤多) | 是 | 是 | 1 | 1
最终平整 | DL00240800382 | DL0024080038 | 东方850平整 | 合格 | 合格品 | 甲 | 陈俊华,钱琨 | 2984 | 2700 | 0.9048 | 1310 | 0.43 | 610 | 昆山宝必达:850平整建议用Ra1.2-1.4μm毛化辊厚度公差：0.420-0.440mm，硬度95-120HV，粗糙度Ra0.7-1.0μm | H横辊印(轻微),B白斑() | 20100082 | 轧硬 | 0.6*610-SPCC | 31010044 | 小品种钢卷 | 0.43-SPCC |  | 50 | MO002580 | MO002580-001-02 | XPZG001 | 小品种钢前处理模板 | 6340 | 2024-08-12 | 2024-08-29 | 3 | 2024-08-19 11:11:50 | 2024-08-19 13:41:53 | 江苏东方九天新能源材料有限公司 |  | 陈俊华 |  | 1 | 0.43 | 1310 | 610 | 1 | DL00240800382 | 昆山宝必达（0.43*610）厚度±0.01mm，HV95-120,粗糙度0.7-1.0μM，卷重2-3吨，要求在850平整 | 1 | H横辊印(轻微),B白斑() | 是 | 是 | 1514 | 1
最终平整 | DL00240800381 | DL0024080038 | 东方850平整 | 合格 | 合格品 | 甲 | 陈俊华,钱琨 | 3216 | 2910 | 0.9049 | 1400 | 0.43 | 610 | 昆山宝必达:850平整建议用Ra1.2-1.4μm毛化辊厚度公差：0.420-0.440mm，硬度95-120HV，粗糙度Ra0.7-1.0μm | H横辊印(轻微) | 20100082 | 轧硬 | 0.6*610-SPCC | 31010044 | 小品种钢卷 | 0.43-SPCC |  | 50 | MO002580 | MO002580-001-01 | XPZG001 | 小品种钢前处理模板 | 6340 | 2024-08-12 | 2024-08-29 | 3 | 2024-08-19 11:11:50 | 2024-08-19 13:41:53 | 江苏东方九天新能源材料有限公司 |  | 陈俊华 |  | 1 | 0.43 | 1400 | 610 | 1 | DL00240800381 | 昆山宝必达（0.43*610）厚度±0.01mm，HV95-120,粗糙度0.7-1.0μM，卷重2-3吨，要求在850平整 | 1 | H横辊印(轻微) | 是 | 是 | 1514 | 1
平整改平 | DL1224070054 | DL1224070054 | 东方850平整 | 合格 | 合格品 | 甲 | 陈俊华,钱琨 | 4270 | 4230 | 0.9906 | 8090 | 0.13 | 533 | 0.13*533 平整改平（光缆带要求）转镀铬 |  | 30210007 | 光亮卷 | 0.13-SPCC | 30210007 | 光亮卷 | 0.13-SPCC |  | 10 | MO002812 | MO002812-002 | GLJ003 | 光电光亮卷前处理 （模板） | 4270 | 2024-08-19 | 2024-08-19 | 3 | 2024-08-19 12:30:49 | 2024-08-19 13:14:28 | 江苏东方九天新能源材料有限公司 | 297376 | 陈俊华 |  |  | 0.13 | 8100 | 533 | 1 | DL1224070054 | 0.13*533 平整改平（光缆带要求）转镀铬 | 1 |  | 是 | 是 | 44 | 2
最终平整 | DL00240800402 | DL0024080040 | 东方850平整 | 合格 | 合格品 | 甲 | 陈俊华,钱琨 | 2948 | 2820 | 0.9566 | 1380 | 0.43 | 610 | 昆山宝必达:850平整建议用Ra1.2-1.4μm毛化辊厚度公差：0.420-0.440mm，硬度95-120HV，粗糙度Ra0.7-1.0μm | X线条印(下板面中间，平后淡),H横辊印(轻微) | 20100082 | 轧硬 | 0.6*610-SPCC | 31010044 | 小品种钢卷 | 0.43-SPCC |  | 50 | MO002580 | MO002580-005-02 | XPZG001 | 小品种钢前处理模板 | 6315 | 2024-08-12 | 2024-08-29 | 3 | 2024-08-19 12:03:22 | 2024-08-19 12:30:28 | 江苏东方九天新能源材料有限公司 |  | 陈俊华 |  | 1 | 0.43 | 1380 | 610 | 1 | DL00240800402 | 昆山宝必达（0.43*610）厚度±0.01mm，HV95-120,粗糙度0.7-1.0μM，卷重2-3吨，要求在850平整 | 1 | X线条印(下板面中间，平后淡),H横辊印(轻微) | 是 | 是 | 1328 | 5
最终平整 | DL00240800401 | DL0024080040 | 东方850平整 | 合格 | 合格品 | 甲 | 陈俊华,钱琨 | 3262 | 3120 | 0.9565 | 1500 | 0.43 | 610 | 昆山宝必达:850平整建议用Ra1.2-1.4μm毛化辊厚度公差：0.420-0.440mm，硬度95-120HV，粗糙度Ra0.7-1.0μm | H横辊印(轻微),X线条印(下板面中间，平后淡) | 20100082 | 轧硬 | 0.6*610-SPCC | 31010044 | 小品种钢卷 | 0.43-SPCC |  | 50 | MO002580 | MO002580-005-01 | XPZG001 | 小品种钢前处理模板 | 6315 | 2024-08-12 | 2024-08-29 | 3 | 2024-08-19 12:03:22 | 2024-08-19 12:30:28 | 江苏东方九天新能源材料有限公司 |  | 陈俊华 |  | 1 | 0.43 | 1500 | 610 | 1 | DL00240800401 | 昆山宝必达（0.43*610）厚度±0.01mm，HV95-120,粗糙度0.7-1.0μM，卷重2-3吨，要求在850平整 | 1 | H横辊印(轻微),X线条印(下板面中间，平后淡) | 是 | 是 | 1328 | 5
平整翻包 | JG1224070418222 | JG1224070418 | 东方850平整 | 合格 | 合格品 | 乙 | 鞠承,姚学禹 | 2322 | 2320 | 0.9991 | 4340 | 0.1 | 710 | 外圈3300米翻包改切 |  |  |  |  | 30210015 | 光亮卷 | 0.1-SPCC |  | 70 | MO002211 | MO002211-003-02-02-02 | GLJ002 | 东方光亮卷前处理（0.4轧0.1mm) | 13470 | 2024-07-30 | 2024-08-15 | 3 | 2024-08-19 09:01:45 | 2024-08-19 11:05:10 | 江苏东方九天新能源材料有限公司 |  | 鞠承 |  | 1 | 0.1 | 4340 | 710 | 1 | JG1224070418222 | 轧0.1，米数控制在24600-24700；脱脂平均分包 | 1 |  | 是 | 是 | 4136 | 3
平整翻包 | JG1224070418221 | JG1224070418 | 东方850平整 | 返工 | 返工 | 乙 | 鞠承,姚学禹 | 1762 | 1760 | 0.9989 | 3300 | 0.1 | 710 | 外圈3300米翻包改切 | 2200米传边15cm处叠带 |  |  |  | 30210015 | 光亮卷 | 0.1-SPCC |  | 70 | MO002211 | MO002211-003-02-02-01 | GLJ002 | 东方光亮卷前处理（0.4轧0.1mm) | 13470 | 2024-07-30 | 2024-08-15 | 3 | 2024-08-19 09:01:45 | 2024-08-19 11:05:10 | 江苏东方九天新能源材料有限公司 |  | 鞠承 |  | 1 | 0.1 | 3300 | 710 | 1 | JG1224070418221 | 轧0.1，米数控制在24600-24700；脱脂平均分包 | 0 |  |  |  | 4136 | 3
平整改平 | DL002407003112 | DL002407003112 | 东方850平整 | 合格 | 合格品 | 甲 | 陈俊华,钱琨 | 3000 | 2980 | 0.9933 | 4380 | 0.15 | 610 | 脱脂改平光缆带 | T停机斑(内50米重),H黄斑(偶有) | 31010010 | 小品种钢卷 | 0.15-SPCC | 30210011 | 光亮卷 | 0.15-SPCC |  | 20 | MO002704 | MO002704-002 | GLJ004 | 东方光亮卷前处理0.4轧0.15 | 3000 | 2024-08-15 | 2024-08-15 | 3 | 2024-08-19 09:12:08 | 2024-08-19 09:13:29 | 江苏东方九天新能源材料有限公司 | 272564 | 陈俊华 |  |  | 0.15 | 4400 | 610 | 1 | DL002407003112 | 脱脂改平光缆带 | 1 | T停机斑(内50米重),H黄斑(偶有) | 是 | 是 | 2 | 2
平整改平 | DL002407003111 | DL002407003111 | 东方850平整 | 合格 | 合格品 | 甲 | 陈俊华,钱琨 | 2890 | 2850 | 0.9862 | 4170 | 0.15 | 610 | 脱脂改平光缆带 |  | 31010010 | 小品种钢卷 | 0.15-SPCC | 30210011 | 光亮卷 | 0.15-SPCC |  | 20 | MO002704 | MO002704-001 | GLJ004 | 东方光亮卷前处理0.4轧0.15 | 2890 | 2024-08-15 | 2024-08-15 | 3 | 2024-08-19 09:11:22 | 2024-08-19 09:11:56 | 江苏东方九天新能源材料有限公司 | 272565 | 陈俊华 |  |  | 0.15 | 4250 | 610 | 1 | DL002407003111 | 脱脂改平光缆带 | 1 |  | 是 | 是 | 5755 | 1
平整改平 | JG12240703233 | JG12240703233 | 东方850平整 | 合格 | 合格品 | 乙 | 鞠承,姚学禹 | 1760 | 1760 | 1 | 2160 | 0.155 | 680 | / |  | 20500012 | 光亮卷半成品 | 0.155-SPCC | 30210015 | 光亮卷 | 0.1-SPCC |  | 20 | MO002332 | MO002332-001 | GLJ002 | 东方光亮卷前处理（0.4轧0.1mm) | 1950 | 2024-08-04 | 2024-08-04 | 3 | 2024-08-19 02:16:08 | 2024-08-19 02:29:12 | 江苏东方九天新能源材料有限公司 | 278804 | 鞠承 |  |  | 0.155 | 2150 | 680 | 1 | JG12240703233 | 改轧0.1 |  |  | 否 | 否 |  | 1
平整改平 | JG122407035121 | JG12240703512 | 东方850平整 | 合格 | 合格品 | 乙 | 鞠承,姚学禹 | 1650 | 1650 | 1 | 3110 | 0.1 | 710 | / |  | 20500021 | 光亮卷半成品 | 0.4-SPCC | 30210015 | 光亮卷 | 0.1-SPCC |  | 80 | MO001763 | MO001763-004-01 | GLJ002 | 东方光亮卷前处理（0.4轧0.1mm) | 8545 | 2024-07-18 | 2024-07-18 | 3 | 2024-08-19 02:15:07 | 2024-08-19 02:15:39 | 江苏东方九天新能源材料有限公司 |  | 鞠承 |  | 1 | 0.1 | 3100 | 710 | 1 | JG122407035121 | 已退火；轧0.1，米数控制在14400-14500米 | 1 |  | 是 | 是 | 2175 | 4
最终平整 | JG12240704171 | JG1224070417 | 东方850平整 | 返工 | 返工 | 乙 | 鞠承,姚学禹 | 6660 | 6650 | 0.9985 | 12400 | 0.1 | 710 | 平整 | 11358米传1cm缺口 |  |  |  | 30210015 | 光亮卷 | 0.1-SPCC |  | 60 | MO002211 | MO002211-001-01 | GLJ002 | 东方光亮卷前处理（0.4轧0.1mm) | 13450 | 2024-07-30 | 2024-08-15 | 3 | 2024-08-18 23:57:05 | 2024-08-19 00:22:23 | 江苏东方九天新能源材料有限公司 | 269691 | 鞠承 |  |  | 0.1 | 12300 | 710 | 1 | JG12240704171 | 轧0.1，米数控制在24600-24700；脱脂平均分包 | 1 | Q缺口(11358米传CM) | 是 | 是 | 4680 | 1
最终平整 | JG12240703371 | JG1224070337 | 东方850平整 | 合格 | 让步接收 | 乙 | 鞠承,姚学禹 | 6980 | 6980 | 1 | 12300 | 0.1 | 760 | 平整 | 表面振纹，表面条印重平后淡，板面白斑 |  |  |  | 30210015 | 光亮卷 | 0.1-SPCC |  | 60 | MO001991 | MO001991-023-01 | GLJ002 | 东方光亮卷前处理（0.4轧0.1mm) | 13510 | 2024-07-24 | 2024-08-15 | 3 | 2024-08-18 23:21:46 | 2024-08-18 23:56:51 | 江苏东方九天新能源材料有限公司 | 256410 | 鞠承 |  |  | 0.1 | 12300 | 760 | 1 | JG12240703371 | 轧0.1，米数控制在22800-22900米，脱脂分一包9200米。 | 1 | Z振纹(来料表面),S色差条印(表面了重平后淡),B白斑(板面) | 是 | 是 | 4232 | 23
最终平整 | JG12240707062 | JG1224070706 | 东方850平整 | 合格 | 让步接收 | 乙 | 鞠承,姚学禹 | 6015 | 5990 | 0.9958 | 10500 | 0.1 | 760 | 平整 | 板面,色差条印，表面振纹 |  |  |  | 30210015 | 光亮卷 | 0.1-SPCC |  | 60 | MO002230 | MO002230-004-02 | GLJ002 | 东方光亮卷前处理（0.4轧0.1mm) | 14135 | 2024-08-01 | 2024-08-15 | 3 | 2024-08-18 22:50:53 | 2024-08-18 23:21:35 | 江苏东方九天新能源材料有限公司 | 272581 | 鞠承 |  |  | 0.1 | 10460 | 760 | 1 | JG12240707062 | 轧0.1，米数控制在23800-23900米；脱脂分一包10500米 | 1 | S色差条印(板面来料重),Z振纹(来料表面) | 是 | 是 | 4976 | 4
最终平整 | JG12240707021 | JG1224070702 | 东方850平整 | 合格 | 让步接收 | 乙 | 鞠承,姚学禹 | 7015 | 6960 | 0.9922 | 12230 | 0.1 | 760 | 平整 | 表面乳化斑，色差，11700-11730米松包挫伤重，板面条印重 |  |  |  | 30210015 | 光亮卷 | 0.1-SPCC |  | 60 | MO002242 | MO002242-005-01 | GLJ002 | 东方光亮卷前处理（0.4轧0.1mm) | 14230 | 2024-08-01 | 2024-08-15 | 3 | 2024-08-18 21:46:41 | 2024-08-18 22:50:43 | 江苏东方九天新能源材料有限公司 | 273579 | 鞠承 |  |  | 0.1 | 12200 | 760 | 1 | JG12240707021 | 轧0.1，米数控制在24400-24500米；脱脂平均分包 | 1 | R乳化斑(来料表面),S色差(),C挫伤(11700-11730米来料松包挫伤重),S色差条印(板面重) | 是 | 是 | 3981 | 5
最终平整 | JG122407070222 | JG1224070702 | 东方850平整 | 其他入库 | 协议品 | 乙 | 鞠承,姚学禹 | 560 | 560 | 1 | 860 | 0.1 | 760 | 平整 | 短带 | 30210015 | 光亮卷 | 0.1-SPCC | 30210015 | 光亮卷 | 0.1-SPCC |  | 60 | MO002242 | MO002242-005-02-02 | GLJ002 | 东方光亮卷前处理（0.4轧0.1mm) | 14230 | 2024-08-01 | 2024-08-15 | 3 | 2024-08-18 21:16:57 | 2024-08-18 21:46:24 | 江苏东方九天新能源材料有限公司 |  | 鞠承 |  | 1 | 0.1 | 860 | 760 | 1 | JG122407070222 | 轧0.1，米数控制在24400-24500米；脱脂平均分包 | 1 |  | 是 | 是 | 3981 | 5
最终平整 | JG122407070221 | JG1224070702 | 东方850平整 | 合格 | 让步接收 | 乙 | 鞠承,姚学禹 | 6520 | 6520 | 1 | 11420 | 0.1 | 760 | 平整 | 板面条印，50米处停机斑，表面乳化斑，表面振纹 |  |  |  | 30210015 | 光亮卷 | 0.1-SPCC |  | 60 | MO002242 | MO002242-005-02-01 | GLJ002 | 东方光亮卷前处理（0.4轧0.1mm) | 14230 | 2024-08-01 | 2024-08-15 | 3 | 2024-08-18 21:16:57 | 2024-08-18 21:46:24 | 江苏东方九天新能源材料有限公司 |  | 鞠承 |  | 1 | 0.1 | 11420 | 760 | 1 | JG122407070221 | 轧0.1，米数控制在24400-24500米；脱脂平均分包 | 1 | S色差条印(板面),T停机斑(50米处),R乳化斑(来料表面),Z振纹(表面来料) | 是 | 是 | 3981 | 5
最终平整 | JG122407069722 | JG1224070697 | 东方850平整 | 合格 | 合格品 | 乙 | 鞠承,姚学禹 | 6560 | 6545 | 0.9977 | 11600 | 0.1 | 760 | 平整 | Z振纹(来料表面),R乳化斑(来料表面) | 20100142 | 轧硬 | 0.4*760-SPCC | 30210015 | 光亮卷 | 0.1-SPCC |  | 60 | MO002242 | MO002242-001-02-02 | GLJ002 | 东方光亮卷前处理（0.4轧0.1mm) | 14300 | 2024-08-01 | 2024-08-15 | 3 | 2024-08-18 07:26:25 | 2024-08-18 07:51:39 | 江苏东方九天新能源材料有限公司 | 273572 | 鞠承 |  |  | 0.1 | 11510 | 760 | 1 | JG122407069722 | 轧0.1，米数控制在24400-24500米；脱脂平均分包 | 1 | Z振纹(来料表面),R乳化斑(来料表面) | 是 | 是 | 9186 | 1
最终平整 | JG12240801091 | JG1224080109 | 东方850平整 | 合格 | 合格品 | 乙 | 鞠承,姚学禹 | 7585 | 7570 | 0.998 | 13250 | 0.1 | 760 | 平整 |  | 20100142 | 轧硬 | 0.4*760-SPCC | 30210015 | 光亮卷 | 0.1-SPCC |  | 60 | MO002457 | MO002457-001-01 | GLJ002 | 东方光亮卷前处理（0.4轧0.1mm) | 13980 | 2024-08-08 | 2024-08-22 | 3 | 2024-08-18 06:48:28 | 2024-08-18 07:26:13 | 江苏东方九天新能源材料有限公司 | 283526 | 鞠承 |  |  | 0.1 | 13200 | 760 | 1 | JG12240801091 | 轧0.1，米数控制在23700-23800米，脱脂分一包10500米 | 1 |  | 是 | 是 | 4124 | 1
最终平整 | JG12240706982 | JG1224070698 | 东方850平整 | 合格 | 让步接收 | 乙 | 鞠承,姚学禹 | 8080 | 8070 | 0.9988 | 14100 | 0.1 | 760 | 平整 | K孔洞(7315M传8CM0.14的孔洞) |  |  |  | 30210015 | 光亮卷 | 0.1-SPCC |  | 60 | MO002242 | MO002242-002-02 | GLJ002 | 东方光亮卷前处理（0.4轧0.1mm) | 14295 | 2024-08-01 | 2024-08-15 | 5 | 2024-08-18 06:15:11 | 2024-08-18 06:48:16 | 江苏东方九天新能源材料有限公司 | 273574 | 鞠承 |  |  | 0.1 | 14000 | 760 | 1 | JG12240706982 | 轧0.1，米数控制在24400-24500米；脱脂平均分包 | 1 | K孔洞(7315M2C 8CM20.14) | 是 | 是 | 4474 | 2
最终平整 | JG12240707061 | JG1224070706 | 东方850平整 | 合格 | 让步接收 | 乙 | 鞠承,姚学禹 | 7855 | 7855 | 1 | 13700 | 0.1 | 760 | 平整 | B白斑(板面),K孔洞(1896米传12CM0.72) |  |  |  | 30210015 | 光亮卷 | 0.1-SPCC |  | 60 | MO002230 | MO002230-004-01 | GLJ002 | 东方光亮卷前处理（0.4轧0.1mm) | 14135 | 2024-08-01 | 2024-08-15 | 3 | 2024-08-18 05:38:34 | 2024-08-18 06:15:00 | 江苏东方九天新能源材料有限公司 | 272581 | 鞠承 |  |  | 0.1 | 13700 | 760 | 1 | JG12240707061 | 轧0.1，米数控制在23800-23900米；脱脂分一包10500米 | 1 | B白斑(板面),K孔洞(1896米传12CM0.72) | 是 | 是 | 4976 | 4
平整翻包 | JG122407038612 | JG1224070386 | 东方850平整 | 其他入库 | 协议品 | 乙 | 鞠承,姚学禹 | 840 | 840 | 1 | 1550 | 0.1 | 710 | 内1550米翻包短带 | 短带 |  |  |  | 30210015 | 光亮卷 | 0.1-SPCC |  | 70 | MO002212 | MO002212-003-01-02 | GLJ002 | 东方光亮卷前处理（0.4轧0.1mm) | 13255 | 2024-07-30 | 2024-08-15 | 3 | 2024-08-18 03:38:34 | 2024-08-18 04:41:51 | 江苏东方九天新能源材料有限公司 |  | 鞠承 |  | 1 | 0.1 | 1550 | 710 | 1 | JG122407038612 | 轧0.1，米数控制在23700-23800米；脱脂分一包10500米 | 1 |  | 是 | 是 | 2594 | 3
平整翻包 | JG122407038611 | JG1224070386 | 东方850平整 | 合格 | 让步接收 | 乙 | 鞠承,姚学禹 | 6660 | 6660 | 1 | 12420 | 0.1 | 710 | 内1550米翻包短带 | K孔洞(7971米传4CM4个0.14-0.58) |  |  |  | 30210015 | 光亮卷 | 0.1-SPCC |  | 70 | MO002212 | MO002212-003-01-01 | GLJ002 | 东方光亮卷前处理（0.4轧0.1mm) | 13255 | 2024-07-30 | 2024-08-15 | 3 | 2024-08-18 03:38:34 | 2024-08-18 04:41:51 | 江苏东方九天新能源材料有限公司 |  | 鞠承 |  | 1 | 0.1 | 12420 | 710 | 1 | JG122407038611 | 轧0.1，米数控制在23700-23800米；脱脂分一包10500米 | 1 | K孔洞(7971米传4CM4个0.14-0.58) | 是 | 是 | 2594 | 3
平整翻包 | JG1224070411121 | JG1224070411 | 东方850平整 | 合格 | 合格品 | 乙 | 鞠承,姚学禹 | 1700 | 1700 | 1 | 3200 | 0.1 | 710 | 翻包平均一分二；内卷叠带转分剪改切 |  |  |  |  | 30210015 | 光亮卷 | 0.1-SPCC |  | 70 | MO001989 | MO001989-003-01-02-01 | GLJ002 | 东方光亮卷前处理（0.4轧0.1mm) | 13685 | 2024-07-24 | 2024-08-08 | 3 | 2024-08-18 03:04:07 | 2024-08-18 03:38:21 | 江苏东方九天新能源材料有限公司 |  | 鞠承 |  | 1 | 0.1 | 3200 | 710 | 1 | JG1224070411121 | 轧0.1，米数控制在24900-25000米，脱脂平均分包 | 1 |  | 是 | 是 | 2739 | 3
平整翻包 | JG1224070411122 | JG1224070411 | 东方850平整 | 返工 | 返工 | 乙 | 鞠承,姚学禹 | 1690 | 1690 | 1 | 3200 | 0.1 | 710 | 翻包平均一分二；内卷叠带转分剪改切 | 1950米处操15CM叠带) |  |  |  | 30210015 | 光亮卷 | 0.1-SPCC |  | 70 | MO001989 | MO001989-003-01-02-02 | GLJ002 | 东方光亮卷前处理（0.4轧0.1mm) | 13685 | 2024-07-24 | 2024-08-08 | 3 | 2024-08-18 03:04:07 | 2024-08-18 03:38:21 | 江苏东方九天新能源材料有限公司 |  | 鞠承 |  | 1 | 0.1 | 3200 | 710 | 1 | JG1224070411122 | 轧0.1，米数控制在24900-25000米，脱脂平均分包 | 0 | D叠带(1950米处操15CM叠带) |  |  | 2739 | 3
最终平整 | DL002408001522 | DL0024080015 | 东方850平整 | 其他入库 | 成品退库 | 乙 | 鞠承,姚学禹 | 3115 | 3060 | 0.9823 | 1470 | 0.43 | 610 | 泰兴双永:850平整建议用Ra1.2-1.4μm厚度公差：0.42-0.44mm，硬度95-110HV，粗糙度0.8-1.0μm | 670米来料表面中间2个虫斑生锈斑，尾部50米表面多处粘钢折印 |  |  |  | 31010044 | 小品种钢卷 | 0.43-SPCC |  | 50 | MO002419 | MO002419-001-02-02 | XPZG001 | 小品种钢前处理模板 | 12690 | 2024-08-07 | 2024-08-18 | 3 | 2024-08-18 02:17:31 | 2024-08-18 03:03:49 | 江苏东方九天新能源材料有限公司 |  | 鞠承 |  | 1 | 0.43 | 1470 | 610 | 1 | DL002408001522 | 泰兴双永：（0.43*610）厚度±0.01mm，HV90-110,粗糙度0.8-1.0μM，卷重2-3吨 | 1 | C虫斑(670米来料表面中间2个虫斑生锈斑),N粘钢折印(尾50米表面多处) | 是 | 是 | 2375 | 1
最终平整 | DL002408001521 | DL0024080015 | 东方850平整 | 合格 | 合格品 | 乙 | 鞠承,姚学禹 | 3165 | 3110 | 0.9826 | 1500 | 0.43 | 610 | 泰兴双永:850平整建议用Ra1.2-1.4μm厚度公差：0.42-0.44mm，硬度95-110HV，粗糙度0.8-1.0μm |  | 20100082 | 轧硬 | 0.6*610-SPCC | 31010044 | 小品种钢卷 | 0.43-SPCC |  | 50 | MO002419 | MO002419-001-02-01 | XPZG001 | 小品种钢前处理模板 | 12690 | 2024-08-07 | 2024-08-18 | 3 | 2024-08-18 02:17:31 | 2024-08-18 03:03:49 | 江苏东方九天新能源材料有限公司 |  | 鞠承 |  | 1 | 0.43 | 1500 | 610 | 1 | DL002408001521 | 泰兴双永：（0.43*610）厚度±0.01mm，HV90-110,粗糙度0.8-1.0μM，卷重2-3吨 | 1 |  | 是 | 是 | 2375 | 1
最终平整 | DL002408001322 | DL0024080013 | 东方850平整 | 其他入库 | 成品退库 | 乙 | 鞠承,姚学禹 | 2952 | 2820 | 0.9553 | 1000 | 0.58 | 610 | 泰兴双永:850平整建议用Ra1.2-1.4μm毛化辊，厚度公差：0.57-0.59mm，硬度95-110HV，粗糙度0.8-1.0μm. | 尾部200米传10-30CM粘钢印重 |  |  |  | 31010060 | 小品种钢卷 | 0.58-SPCC |  | 50 | MO002416 | MO002416-001-02-02 | XPZG001 | 小品种钢前处理模板 | 12535 | 2024-08-07 | 2024-08-18 | 3 | 2024-08-18 01:30:26 | 2024-08-18 02:17:16 | 江苏东方九天新能源材料有限公司 |  | 鞠承 |  | 1 | 0.58 | 1000 | 610 | 1 | DL002408001322 | 泰兴双永：（0.58*610）厚度±0.01mm，HV90-110,粗糙度0.8-1.0μM，卷重2-3吨 | 1 | H厚薄公差(0.573-0.587),N粘钢折印(尾200米传10-30CM粘钢印重) | 是 | 是 | 1918 | 1
最终平整 | DL002408001321 | DL0024080013 | 东方850平整 | 合格 | 让步接收 | 乙 | 鞠承,姚学禹 | 3183 | 3040 | 0.9551 | 1100 | 0.58 | 610 | 泰兴双永:850平整建议用Ra1.2-1.4μm毛化辊，厚度公差：0.57-0.59mm，硬度95-110HV，粗糙度0.8-1.0μm. | 表面重平后强光明显，板面振纹，两边氧化边 |  |  |  | 31010060 | 小品种钢卷 | 0.58-SPCC |  | 50 | MO002416 | MO002416-001-02-01 | XPZG001 | 小品种钢前处理模板 | 12535 | 2024-08-07 | 2024-08-18 | 3 | 2024-08-18 01:30:26 | 2024-08-18 02:17:16 | 江苏东方九天新能源材料有限公司 |  | 鞠承 |  | 1 | 0.58 | 1100 | 610 | 1 | DL002408001321 | 泰兴双永：（0.58*610）厚度±0.01mm，HV90-110,粗糙度0.8-1.0μM，卷重2-3吨 | 1 | S色差条印(来料表面重平后强光明显),Z振纹(板面),Y氧化边(两边),H厚薄H厚薄公差(0.573-0.587) | 是 | 是 | 1918 | 1
最终平整 | DL002407005412 | DL0024070054 | 东方850平整 | 合格 | 让步接收 | 甲 | 陈俊华,钱琨 | 2768 | 2650 | 0.9574 | 1020 | 0.54 | 610 | 昆山宝必达:850平整建议用Ra1.0-1.2um毛化辊，厚度公差：0.53-0.55mm、硬度85-105HV、粗糙度Ra0.5-0.8μm | 两边氧化边，轻微横辊印 | 20100082 | 轧硬 | 0.6*610-SPCC | 31010056 | 小品种钢卷 | 0.54-SPCC |  | 50 | MO002358 | MO002358-002-01-02 | XPZG001 | 小品种钢前处理模板 | 11690 | 2024-08-05 | 2024-08-19 | 3 | 2024-08-18 00:10:25 | 2024-08-18 00:13:01 | 江苏东方九天新能源材料有限公司 |  | 陈俊华 |  | 1 | 0.54 | 1020 | 610 | 1 | DL002407005412 | 昆山宝必达:(0.54*610),厚度±0.01mm，HV85-105,粗糙度0.5-0.8μM，卷重2-3吨 | 1 | Y氧化边(两边),H横辊印(轻微) | 是 | 是 | 1403 | 2
最终平整 | DL002407005411 | DL0024070054 | 东方850平整 | 合格 | 让步接收 | 甲 | 陈俊华,钱琨 | 2987 | 2860 | 0.9575 | 1100 | 0.54 | 610 | 昆山宝必达:850平整建议用Ra1.0-1.2um毛化辊，厚度公差：0.53-0.55mm、硬度85-105HV、粗糙度Ra0.5-0.8μm | 内45米处脱脂轻微停机斑，轻微横辊印，两边氧化边，下板面操15CM处线条印平后淡 | 20100082 | 轧硬 | 0.6*610-SPCC | 31010056 | 小品种钢卷 | 0.54-SPCC |  | 50 | MO002358 | MO002358-002-01-01 | XPZG001 | 小品种钢前处理模板 | 11690 | 2024-08-05 | 2024-08-19 | 3 | 2024-08-18 00:10:25 | 2024-08-18 00:13:01 | 江苏东方九天新能源材料有限公司 |  | 陈俊华 |  | 1 | 0.54 | 1100 | 610 | 1 | DL002407005411 | 昆山宝必达:(0.54*610),厚度±0.01mm，HV85-105,粗糙度0.5-0.8μM，卷重2-3吨 | 1 | T停机斑(内45米处脱脂停机斑，轻微),H横辊印(轻微),Y氧化边(老板),X线条印(下板面操15CM处，平后淡) | 是 | 是 | 1403 | 2
最终平整 | DL002407005322 | DL0024070053 | 东方850平整 | 其他入库 | 成品退库 | 甲 | 陈俊华,钱琨 | 2824 | 2770 | 0.9809 | 1070 | 0.54 | 610 | 昆山宝必达:850平整建议用Ra1.0-1.2um毛化辊，厚度公差：0.53-0.55mm、硬度85-105HV、粗糙度Ra0.5-0.8μm | 两边氧化边，轻微横辊印，内600米传垫铁变形粘钢印1-2CM左右拉伸折印，450-500米传垫铁变形粘钢平后有碎边，尾部250米整板面拱板折印 |  |  |  | 31010056 | 小品种钢卷 | 0.54-SPCC |  | 50 | MO002358 | MO002358-001-02-02 | XPZG001 | 小品种钢前处理模板 | 11680 | 2024-08-05 | 2024-08-19 | 3 | 2024-08-17 22:58:46 | 2024-08-17 23:51:24 | 江苏东方九天新能源材料有限公司 |  | 陈俊华 |  | 1 | 0.54 | 1070 | 610 | 1 | DL002407005322 | 昆山宝必达:(0.54*610),厚度±0.01mm，HV85-105,粗糙度0.5-0.8μM，卷重2-3吨 | 1 | Y氧化边(两边),H横辊印(轻微),L拉伸折印(内600米传垫铁变形粘钢印1-2CM左右),S碎边(450-500米传垫铁变形粘钢，平后有碎边),Z折印(来料拱板，尾250米整板面) | 是 | 是 | 1964 | 1
最终平整 | DL002407005321 | DL0024070053 | 东方850平整 | 合格 | 让步接收 | 甲 | 陈俊华,钱琨 | 2916 | 2860 | 0.9808 | 1100 | 0.54 | 610 | 昆山宝必达:850平整建议用Ra1.0-1.2um毛化辊，厚度公差：0.53-0.55mm、硬度85-105HV、粗糙度Ra0.5-0.8μm | 内50米处脱脂轻微停机斑 ，尾部200米传垫铁变形粘钢印1CM左右拉伸折印，轻微横辊印，两边氧化边 |  |  |  | 31010056 | 小品种钢卷 | 0.54-SPCC |  | 50 | MO002358 | MO002358-001-02-01 | XPZG001 | 小品种钢前处理模板 | 11680 | 2024-08-05 | 2024-08-19 | 3 | 2024-08-17 22:58:46 | 2024-08-17 23:51:24 | 江苏东方九天新能源材料有限公司 |  | 陈俊华 |  | 1 | 0.54 | 1100 | 610 | 1 | DL002407005321 | 昆山宝必达:(0.54*610),厚度±0.01mm，HV85-105,粗糙度0.5-0.8μM，卷重2-3吨 | 1 | T停机斑(内50米处，脱脂停机斑，轻微),L拉伸折印(尾200米传垫铁变形粘钢印1CM左右),H横辊印(轻微),Y氧化边(两边) | 是 | 是 | 1964 | 1
最终平整 | DL00240700531 | DL0024070053 | 东方850平整 | 其他入库 | 成品退库 | 甲 | 陈俊华,钱琨 | 5780 | 5700 | 0.9862 | 2210 | 0.54 | 610 | 昆山宝必达:850平整建议用Ra1.0-1.2um毛化辊，厚度公差：0.53-0.55mm、硬度85-105HV、粗糙度Ra0.5-0.8μm | 整卷操1-10CM水锈斑发黄发黑，轻微横辊印，两边氧化边，1990米处，2050米处，板面中间挫伤，1700米处操15CM处1个大的黑斑，尾部200米整板面粘钢折印 |  |  |  | 31010056 | 小品种钢卷 | 0.54-SPCC |  | 50 | MO002358 | MO002358-001-01 | XPZG001 | 小品种钢前处理模板 | 11680 | 2024-08-05 | 2024-08-19 | 3 | 2024-08-17 21:39:16 | 2024-08-17 22:58:35 | 江苏东方九天新能源材料有限公司 | 280506 | 陈俊华 |  |  | 0.54 | 2210 | 610 | 1 | DL00240700531 | 昆山宝必达:(0.54*610),厚度±0.01mm，HV85-105,粗糙度0.5-0.8μM，卷重2-3吨 | 1 | S水锈斑(整卷操来料1-10CM，发黄发黑),H横辊印(轻微),Y氧化边(两边),C挫伤(1990米处，2050米处，板面中间),H黑斑(1700米处操15CM处，1个大的),N粘钢折印(尾200米整板面) | 是 | 是 | 1964 | 1
最终平整 | JG122407071512 | JG1224070715 | 东方850平整 | 其他入库 | 协议品 | 甲 | 陈俊华,钱琨 | 531 | 530 | 0.9981 | 1000 | 0.1 | 710 | 平整 | 短带 | 30210015 | 光亮卷 | 0.1-SPCC | 30210015 | 光亮卷 | 0.1-SPCC |  | 60 | MO002268 | MO002268-002-01-02 | GLJ002 | 东方光亮卷前处理（0.4轧0.1mm) | 13380 | 2024-08-02 | 2024-08-16 | 3 | 2024-08-17 21:19:38 | 2024-08-17 21:39:01 | 江苏东方九天新能源材料有限公司 |  | 陈俊华 |  | 1 | 0.1 | 1000 | 710 | 1 | JG122407071512 | 轧0.1，米数控制在24500-24600米；脱脂平均分包 | 1 |  | 是 | 是 | 2429 | 2
最终平整 | JG122407071511 | JG1224070715 | 东方850平整 | 合格 | 让步接收 | 甲 | 陈俊华,钱琨 | 6134 | 6120 | 0.9977 | 11480 | 0.1 | 710 | 平整 | 轻微黄斑 | 20100028 | 轧硬 | 0.4*710-SPCC | 30210015 | 光亮卷 | 0.1-SPCC |  | 60 | MO002268 | MO002268-002-01-01 | GLJ002 | 东方光亮卷前处理（0.4轧0.1mm) | 13380 | 2024-08-02 | 2024-08-16 | 3 | 2024-08-17 21:19:38 | 2024-08-17 21:39:01 | 江苏东方九天新能源材料有限公司 |  | 陈俊华 |  | 1 | 0.1 | 11480 | 710 | 1 | JG122407071511 | 轧0.1，米数控制在24500-24600米；脱脂平均分包 | 1 | R乳化斑(重),H黄斑(轻微) | 是 | 是 | 2429 | 2
最终平整 | JG1224070716122 | JG1224070716 | 东方850平整 | 其他入库 | 协议品 | 甲 | 陈俊华,钱琨 | 1210 | 1210 | 1 | 2230 | 0.1 | 710 | 平整 | 短带 | 30210015 | 光亮卷 | 0.1-SPCC | 30210015 | 光亮卷 | 0.1-SPCC |  | 60 | MO002268 | MO002268-001-01-02-02 | GLJ002 | 东方光亮卷前处理（0.4轧0.1mm) | 13400 | 2024-08-02 | 2024-08-16 | 5 | 2024-08-17 21:04:56 | 2024-08-17 21:19:21 | 江苏东方九天新能源材料有限公司 |  | 陈俊华 |  | 1 | 0.1 | 2230 | 710 | 1 | JG1224070716122 | 轧0.1，米数控制在24500-24600米；脱脂平均分包 | 1 |  | 是 | 是 | 3036 | 1
最终平整 | JG1224070716121 | JG1224070716 | 东方850平整 | 合格 | 合格品 | 甲 | 陈俊华,钱琨 | 3740 | 3740 | 1 | 7070 | 0.1 | 710 | 平整 |  | 20100028 | 轧硬 | 0.4*710-SPCC | 30210015 | 光亮卷 | 0.1-SPCC |  | 60 | MO002268 | MO002268-001-01-02-01 | GLJ002 | 东方光亮卷前处理（0.4轧0.1mm) | 13400 | 2024-08-02 | 2024-08-16 | 5 | 2024-08-17 21:04:56 | 2024-08-17 21:19:21 | 江苏东方九天新能源材料有限公司 |  | 陈俊华 |  | 1 | 0.1 | 7070 | 710 | 1 | JG1224070716121 | 轧0.1，米数控制在24500-24600米；脱脂平均分包 | 1 |  | 是 | 是 | 3036 | 1
最终平整 | JG12240704172 | JG1224070417 | 东方850平整 | 合格 | 合格品 | 甲 | 陈俊华,钱琨 | 6500 | 6490 | 0.9985 | 12130 | 0.1 | 710 | 平整 | R乳化斑(重),H黄斑(传35CM，轻微) | 20100028 | 轧硬 | 0.4*710-SPCC | 30210015 | 光亮卷 | 0.1-SPCC |  | 60 | MO002211 | MO002211-001-02 | GLJ002 | 东方光亮卷前处理（0.4轧0.1mm) | 13450 | 2024-07-30 | 2024-08-15 | 3 | 2024-08-17 19:43:07 | 2024-08-17 20:13:59 | 江苏东方九天新能源材料有限公司 | 269691 | 陈俊华 |  |  | 0.1 | 12060 | 710 | 1 | JG12240704172 | 轧0.1，米数控制在24600-24700；脱脂平均分包 | 1 | R乳化斑(重),H黄斑(传35CM，轻微) | 是 | 是 | 4680 | 1
最终平整 | JG12240707162 | JG1224070716 | 东方850平整 | 其他入库 | 协议品 | 甲 | 陈俊华,钱琨 | 1255 | 1240 | 0.988 | 2380 | 0.1 | 710 | 平整 | 整卷操30CM松花印平很明显，短带 |  |  |  | 30210015 | 光亮卷 | 0.1-SPCC |  | 60 | MO002268 | MO002268-001-02 | GLJ002 | 东方光亮卷前处理（0.4轧0.1mm) | 13400 | 2024-08-02 | 2024-08-16 | 5 | 2024-08-17 17:22:31 | 2024-08-17 17:47:46 | 江苏东方九天新能源材料有限公司 | 275570 | 陈俊华 |  |  | 0.1 | 2350 | 710 | 1 | JG12240707162 | 轧0.1，米数控制在24500-24600米；脱脂平均分包 | 1 | R乳化斑(重),S松花印(来料整卷操30CM，平很明显) | 是 | 是 | 3036 | 1
平整翻包 | JG122407034922 | JG12240703492 | 东方850平整 | 合格 | 合格品 | 乙 | 鞠承,姚学禹 | 2595 | 2570 | 0.9904 | 4480 | 0.1 | 760 | 孔洞处分包 |  | 20500021 | 光亮卷半成品 | 0.4-SPCC | 30210015 | 光亮卷 | 0.1-SPCC |  | 70 | MO001763 | MO001763-002-02 | GLJ002 | 东方光亮卷前处理（0.4轧0.1mm) | 8565 | 2024-07-18 | 2024-07-18 | 5 | 2024-08-17 15:26:27 | 2024-08-17 15:40:12 | 江苏东方九天新能源材料有限公司 |  | 鞠承 |  | 1 | 0.1 | 4480 | 760 | 1 | JG122407034922 | 已退火；轧0.1，米数控制在14400-14500米 | 1 |  | 是 | 是 | 2185 | 2
平整翻包 | JG122407034921 | JG12240703492 | 东方850平整 | 合格 | 合格品 | 乙 | 鞠承,姚学禹 | 5645 | 5590 | 0.9903 | 9730 | 0.1 | 760 | 孔洞处分包 |  | 20500021 | 光亮卷半成品 | 0.4-SPCC | 30210015 | 光亮卷 | 0.1-SPCC |  | 70 | MO001763 | MO001763-002-01 | GLJ002 | 东方光亮卷前处理（0.4轧0.1mm) | 8565 | 2024-07-18 | 2024-07-18 | 5 | 2024-08-17 15:26:27 | 2024-08-17 15:40:12 | 江苏东方九天新能源材料有限公司 |  | 鞠承 |  | 1 | 0.1 | 9730 | 760 | 1 | JG122407034921 | 已退火；轧0.1，米数控制在14400-14500米 | 1 |  | 是 | 是 | 2185 | 2
平整翻包 | JG12240703801 | JG1224070380 | 东方850平整 | 合格 | 让步接收 | 乙 | 鞠承,姚学禹 | 7550 | 7550 | 1 | 13680 | 0.1 | 710 | 翻包确认花辊印 | H花辊印(来料操25CM内轻微花辊印【已剪样板】) |  |  |  | 30210015 | 光亮卷 | 0.1-SPCC |  | 70 | MO001989 | MO001989-002-01 | GLJ002 | 东方光亮卷前处理（0.4轧0.1mm) | 13725 | 2024-07-24 | 2024-08-08 | 3 | 2024-08-17 15:26:39 | 2024-08-17 15:29:14 | 江苏东方九天新能源材料有限公司 | 256307 | 鞠承 |  |  | 0.1 | 13680 | 710 | 1 | JG12240703801 | 轧0.1，米数控制在24900-25000米，脱脂平均分包 | 1 | H花辊印(来料操25CM内轻微花辊印【已剪样板】) | 是 | 是 | 14665 | 2
平整翻包 | JG122407032712 | JG1224070327 | 东方850平整 | 合格 | 合格品 | 乙 | 鞠承,姚学禹 | 5000 | 5000 | 1 | 8720 | 0.1 | 760 | 8723米处分包 |  |  |  |  | 30210015 | 光亮卷 | 0.1-SPCC |  | 70 | MO001991 | MO001991-016-01-02 | GLJ002 | 东方光亮卷前处理（0.4轧0.1mm) | 13560 | 2024-07-24 | 2024-08-15 | 3 | 2024-08-17 14:23:28 | 2024-08-17 14:48:43 | 江苏东方九天新能源材料有限公司 |  | 鞠承 |  | 1 | 0.1 | 8720 | 760 | 1 | JG122407032712 | 轧0.1，米数控制在22800-22900米，脱脂分一包9200米。 | 1 |  | 是 | 是 | 2960 | 16
平整翻包 | JG122407032711 | JG1224070327 | 东方850平整 | 合格 | 合格品 | 乙 | 鞠承,姚学禹 | 2640 | 2640 | 1 | 4640 | 0.1 | 760 | 8723米处分包 |  |  |  |  | 30210015 | 光亮卷 | 0.1-SPCC |  | 70 | MO001991 | MO001991-016-01-01 | GLJ002 | 东方光亮卷前处理（0.4轧0.1mm) | 13560 | 2024-07-24 | 2024-08-15 | 3 | 2024-08-17 14:23:28 | 2024-08-17 14:48:43 | 江苏东方九天新能源材料有限公司 |  | 鞠承 |  | 1 | 0.1 | 4640 | 760 | 1 | JG122407032711 | 轧0.1，米数控制在22800-22900米，脱脂分一包9200米。 | 1 |  | 是 | 是 | 2960 | 16
最终平整 | JG12240703632 | JG12240703632 | 东方850平整 | 返工 | 返工 | 乙 | 鞠承,姚学禹 | 7445 | 7430 | 0.998 | 13230 | 0.1 | 760 | 平整 | H花辊印(来料传20CM传轻微/来料起筋重平后明显),S松花印(来料整卷操35CM松花印重/有记录),K孔洞(76-98米传31CM3个0.14-0.22) |  |  |  | 30210015 | 光亮卷 | 0.1-SPCC |  | 60 | MO002225 | MO002225-003 | GLJ002 | 东方光亮卷前处理（0.4轧0.1mm) | 8500 | 2024-07-31 | 2024-08-10 | 3 | 2024-08-17 13:39:08 | 2024-08-17 14:23:05 | 江苏东方九天新能源材料有限公司 | 270503 | 鞠承 |  |  | 0.1 | 13150 | 760 | 1 | JG12240703632 | 已退火，轧0.1，米数控制在14400-14500米 | 1 | H花辊印(来料传20CM传轻微/来料起筋重平后明显),S松花印(来料整卷操35CM松花印重/有记录),K孔洞(76-98米传31CM3个0.14-0.22) | 否 | 否 |  | 3
最终平整 | JG122407070522 | JG1224070705 | 东方850平整 | 合格 | 让步接收 | 乙 | 鞠承,姚学禹 | 2080 | 2080 | 1 | 3630 | 0.1 | 760 | 平整 | H厚薄公差(夹纸内80米来料公差高【退平整】) |  |  |  | 30210015 | 光亮卷 | 0.1-SPCC |  | 60 | MO002230 | MO002230-003-02-02 | GLJ002 | 东方光亮卷前处理（0.4轧0.1mm) | 14140 | 2024-08-01 | 2024-08-15 | 5 | 2024-08-17 12:46:47 | 2024-08-17 13:38:58 | 江苏东方九天新能源材料有限公司 |  | 鞠承 |  | 1 | 0.1 | 3630 | 760 | 1 | JG122407070522 | 轧0.1，米数控制在23800-23900米；脱脂分一包10500米 | 1 | H厚薄公差(夹纸内80米来料公差高【退平整】) | 是 | 是 | 3043 | 3
最终平整 | JG122407070521 | JG1224070705 | 东方850平整 | 合格 | 合格品 | 乙 | 鞠承,姚学禹 | 4930 | 4930 | 1 | 8730 | 0.1 | 760 | 平整 |  | 20100142 | 轧硬 | 0.4*760-SPCC | 30210015 | 光亮卷 | 0.1-SPCC |  | 60 | MO002230 | MO002230-003-02-01 | GLJ002 | 东方光亮卷前处理（0.4轧0.1mm) | 14140 | 2024-08-01 | 2024-08-15 | 5 | 2024-08-17 12:46:47 | 2024-08-17 13:38:58 | 江苏东方九天新能源材料有限公司 |  | 鞠承 |  | 1 | 0.1 | 8730 | 760 | 1 | JG122407070521 | 轧0.1，米数控制在23800-23900米；脱脂分一包10500米 | 1 |  | 是 | 是 | 3043 | 3
最终平整 | JG12240706981 | JG1224070698 | 东方850平整 | 合格 | 让步接收 | 乙 | 鞠承,姚学禹 | 5760 | 5750 | 0.9983 | 10050 | 0.1 | 760 | 平整 | K孔洞(9553米传41CM0.72) |  |  |  | 30210015 | 光亮卷 | 0.1-SPCC |  | 60 | MO002242 | MO002242-002-01 | GLJ002 | 东方光亮卷前处理（0.4轧0.1mm) | 14295 | 2024-08-01 | 2024-08-15 | 5 | 2024-08-17 12:45:44 | 2024-08-17 12:46:31 | 江苏东方九天新能源材料有限公司 | 273574 | 鞠承 |  |  | 0.1 | 10000 | 760 | 1 | JG12240706981 | 轧0.1，米数控制在24400-24500米；脱脂平均分包 | 1 | K孔洞(9553米传41CM0.72) | 是 | 是 | 4474 | 2
平整改平 | DL122407005622 | DL122407005622 | 东方850平整 | 合格 | 合格品 | 乙 | 周爱东 | 1770 | 1770 | 1 | 670 | 0.65 | 565 | 昆山富维(0.65*565) 平整返工打0.65厚度的合格证，不要真的返工，改合格证厚度就行。卷重2-3吨，取A4纸贴打包后贴外面 |  | 31010082 | 小品种钢卷 | 0.67-SPCC | 31010065 | 小品种钢卷 | 0.65-SPCC |  | 10 | MO002772 | MO002772-001 | XPZG001 | 小品种钢前处理模板 | 1770 | 2024-08-17 | 2024-08-17 | 3 | 2024-08-17 11:28:00 | 2024-08-17 11:29:02 | 江苏东方九天新能源材料有限公司 | 291410 | 周爱东 |  |  | 0.67 | 730 | 565 | 1 | DL122407005622 | 昆山富维(0.65*565) 平整返工打0.65厚度的合格证，不要真的返工，改合格证厚度就行。卷重2-3吨，取A4纸贴打包后贴外面 | 1 |  | 是 | 是 | 1 | 1
最终平整 | JG12240707032 | JG1224070703 | 东方850平整 | 合格 | 让步接收 | 乙 | 鞠承,姚学禹 | 4745 | 4740 | 0.9989 | 8290 | 0.1 | 760 | 平整 | 板面白斑，50米尾30米传停机斑重 | 20100142 | 轧硬 | 0.4*760-SPCC | 30210015 | 光亮卷 | 0.1-SPCC |  | 60 | MO002230 | MO002230-002-02 | GLJ002 | 东方光亮卷前处理（0.4轧0.1mm) | 14260 | 2024-08-01 | 2024-08-15 | 5 | 2024-08-17 10:42:02 | 2024-08-17 11:22:34 | 江苏东方九天新能源材料有限公司 | 272579 | 鞠承 |  |  | 0.1 | 8200 | 760 | 1 | JG12240707032 | 轧0.1，米数控制在23800-23900米；脱脂分一包10500米 | 1 | B白斑(板面),T停机斑(50米尾30米传重) | 是 | 是 | 5039 | 2
最终平整 | JG12240706971 | JG1224070697 | 东方850平整 | 返工 | 返工 | 乙 | 鞠承,姚学禹 | 5430 | 5380 | 0.9908 | 9550 | 0.1 | 760 | 平整 | 7600米传8CM/8600米传10CM内叠带 |  |  |  | 30210015 | 光亮卷 | 0.1-SPCC |  | 60 | MO002242 | MO002242-001-01 | GLJ002 | 东方光亮卷前处理（0.4轧0.1mm) | 14300 | 2024-08-01 | 2024-08-15 | 3 | 2024-08-17 09:59:56 | 2024-08-17 10:41:49 | 江苏东方九天新能源材料有限公司 | 273572 | 鞠承 |  |  | 0.1 | 9550 | 760 | 1 | JG12240706971 | 轧0.1，米数控制在24400-24500米；脱脂平均分包 | 0 | D叠带(7600米传8CM/8600米传10CM内来料叠带) |  |  | 9186 | 1
最终平整 | JG1224070362212 | JG12240703622 | 东方850平整 | 合格 | 让步接收 | 乙 | 鞠承,姚学禹 | 4180 | 4180 | 1 | 7330 | 0.1 | 760 | 平整 | 484米传20cm孔洞（0.58mm2），3899米传12cm孔洞（0.87mm2），5228米传37cm孔洞（0.29mm2），6136米传44cm孔洞（0.22mm2） |  |  |  | 30210015 | 光亮卷 | 0.1-SPCC |  | 60 | MO002225 | MO002225-002-01-02 | GLJ002 | 东方光亮卷前处理（0.4轧0.1mm) | 8520 | 2024-07-31 | 2024-08-10 | 3 | 2024-08-17 09:04:17 | 2024-08-17 09:56:49 | 江苏东方九天新能源材料有限公司 |  | 鞠承 |  | 1 | 0.1 | 7330 | 760 | 1 | JG1224070362212 | 已退火，轧0.1，米数控制在14400-14500米 | 1 | K孔洞(484米传20CM0.58/3899米传12CM0.87/5228米传37CM0.29/6136米传44CM0.22) | 是 | 是 | 2501 | 2
最终平整 | JG1224070362211 | JG12240703622 | 东方850平整 | 返工 | 返工 | 乙 | 鞠承,姚学禹 | 1800 | 1800 | 1 | 3100 | 0.1 | 760 | 平整 | 内1800米传2-3CM垫铁粘钢印重平后松花印) |  |  |  | 30210015 | 光亮卷 | 0.1-SPCC |  | 60 | MO002225 | MO002225-002-01-01 | GLJ002 | 东方光亮卷前处理（0.4轧0.1mm) | 8520 | 2024-07-31 | 2024-08-10 | 3 | 2024-08-17 09:04:17 | 2024-08-17 09:56:49 | 江苏东方九天新能源材料有限公司 |  | 鞠承 |  | 1 | 0.1 | 3100 | 760 | 1 | JG1224070362211 | 已退火，轧0.1，米数控制在14400-14500米 | 0 | S松花印(内1800米传2-3CM垫铁粘钢印重平后松花印) |  |  | 2501 | 2
平整改平 | JG12240703442 | JG12240703442 | 东方850平整 | 合格 | 合格品 | 乙 | 鞠承 | 1730 | 1730 | 1 | 3900 | 0.11 | 533 | / |  | 20500004 | 光亮卷半成品 | 0.11-SPCC | 30210015 | 光亮卷 | 0.1-SPCC |  | 20 | MO002675 | MO002675-001 | GLJ002 | 东方光亮卷前处理（0.4轧0.1mm) | 2500 | 2024-08-14 | 2024-08-21 | 3 | 2024-08-17 09:15:26 | 2024-08-17 09:16:00 | 江苏东方九天新能源材料有限公司 | 261464 | 鞠承 |  |  | 0.11 | 4000 | 533 | 1 | JG12240703442 | 轧0.1光缆带 |  |  | 否 | 否 |  | 1
最终平整 | DL002408001512 | DL0024080015 | 东方850平整 | 合格 | 合格品 | 乙 | 鞠承,姚学禹 | 2999 | 2940 | 0.9803 | 1430 | 0.43 | 610 | 泰兴双永:850平整建议用Ra1.2-1.4μm厚度公差：0.42-0.44mm，硬度95-110HV，粗糙度0.8-1.0μm | A暗线印(来料表面轻微暗),Z振纹(板面),Y氧化边(两边) | 20100082 | 轧硬 | 0.6*610-SPCC | 31010044 | 小品种钢卷 | 0.43-SPCC |  | 50 | MO002419 | MO002419-001-01-02 | XPZG001 | 小品种钢前处理模板 | 12690 | 2024-08-07 | 2024-08-18 | 3 | 2024-08-16 17:38:16 | 2024-08-17 09:09:57 | 江苏东方九天新能源材料有限公司 |  | 鞠承 |  | 1 | 0.43 | 1430 | 610 | 1 | DL002408001512 | 泰兴双永：（0.43*610）厚度±0.01mm，HV90-110,粗糙度0.8-1.0μM，卷重2-3吨 | 1 | A暗线印(来料表面轻微暗),Z振纹(板面),Y氧化边(两边) | 是 | 是 | 2375 | 1
最终平整 | DL002408001511 | DL0024080015 | 东方850平整 | 合格 | 让步接收 | 乙 | 鞠承,姚学禹 | 3131 | 3070 | 0.9805 | 1600 | 0.43 | 610 | 泰兴双永:850平整建议用Ra1.2-1.4μm厚度公差：0.42-0.44mm，硬度95-110HV，粗糙度0.8-1.0μm | A暗线印(来料表面轻微),Z振纹(板面),Y氧化边(两边),T停机斑(50,米处轻微),H黑斑(50-70米操2个1-2CM) |  |  |  | 31010044 | 小品种钢卷 | 0.43-SPCC |  | 50 | MO002419 | MO002419-001-01-01 | XPZG001 | 小品种钢前处理模板 | 12690 | 2024-08-07 | 2024-08-18 | 3 | 2024-08-16 17:38:16 | 2024-08-17 09:09:57 | 江苏东方九天新能源材料有限公司 |  | 鞠承 |  | 1 | 0.43 | 1500 | 610 | 1 | DL002408001511 | 泰兴双永：（0.43*610）厚度±0.01mm，HV90-110,粗糙度0.8-1.0μM，卷重2-3吨 | 1 | A暗线印(来料表面轻微),Z振纹(板面),Y氧化边(两边),T停机斑(50,米处轻微),H黑斑(50-70米操2个1-2CM) | 是 | 是 | 2375 | 1