## sheet1
工序名称 | 新卷号 | 批号 | 机组名称 | 工序状态 | 检验结果 | 班组 | 参与人 | 来料重量 | 出料重量 | 成材率 | 出料长度 | 出料厚度 | 出料宽度 | 工序要求 | 备注 | 来料编码 | 来料名称 | 来料规格 | 产品编码 | 产品名称 | 产品规格 | 膜名称 | 排序 | 主计划号 | 子计划号 | 工序流程编码 | 工序流程名称 | 工单需求 | 计划开始时间 | 计划结束时间 | 工单状态 | 开始时间 | 产出时间 | 组织名称 | 卷号ID | 操作工人 | 报工人 | 检验 | 来料厚度 | 来料长度 | 来料宽度 | 是否分卷 | 原卷号 | 工单要求 | 是否成品 | 不良现象 | 是否入库 | 入库审核 | 生产工时 | 工单行号
铬钝化 | JG122407027113 | JG122407027113 | 东方铬钝化750 | 合格 | 让步接收 | 乙 | 李澍 | 3776 | 3771 | 0.9987 | 8230 | 0.1 | 610 | / | 辊印 边浪 锈斑 420-640米操15-36mm 4处孔洞（0.11-0.34mm2），（宽度超宽614mm） | 30210015 | 光亮卷 | 0.1-SPCC | 30110014 | 铬钝化卷 | 0.1-SPCC |  | 10 | MO002956 | MO002956-022 | GDH001 | 铬钝化模板 | 3776 | 2024-08-23 | 2024-08-23 | 3 | 2024-08-25 04:06:09 | 2024-08-25 05:09:26 | 江苏东方九天新能源材料有限公司 | 304381 | 李澍 |  |  | 0.1 | 8320 | 610 | 1 | JG122407027113 |  | 1 | 白斑 辊印 边浪 锈斑 420-640米4处孔洞操15-36大小0.11-0.34 | 是 | 是 | 63 | 22
铬钝化 | JG1224070628 | JG1224070628 | 东方铬钝化750 | 合格 | 合格品 | 乙 | 李澍 | 4794 | 4761 | 0.9931 | 6980 | 0.15 | 610 | / | 白斑 辊印 边浪 爆辊印 | 30210011 | 光亮卷 | 0.15-SPCC | 30110011 | 铬钝化卷 | 0.15-SPCC |  | 10 | MO002964 | MO002964-001 | GDH001 | 铬钝化模板 | 4794 | 2024-08-23 | 2024-08-23 | 3 | 2024-08-25 03:14:45 | 2024-08-25 04:05:53 | 江苏东方九天新能源材料有限公司 | 304510 | 李澍 |  |  | 0.15 | 0 | 610 | 1 | JG1224070628 |  | 1 | 白斑 辊印 边浪 爆辊印 | 是 | 是 | 51 | 1
铬钝化 | JG1224070546 | JG1224070546 | 东方铬钝化750 | 合格 | 合格品 | 乙 | 李澍 | 4968 | 4961 | 0.9986 | 7180 | 0.15 | 610 | / | 白斑 辊印 条印 7010米操590大小0.11 传边部有虫掉入 | 30210011 | 光亮卷 | 0.15-SPCC | 30110011 | 铬钝化卷 | 0.15-SPCC |  | 10 | MO002964 | MO002964-002 | GDH001 | 铬钝化模板 | 4968 | 2024-08-23 | 2024-08-23 | 3 | 2024-08-25 03:07:06 | 2024-08-25 03:14:31 | 江苏东方九天新能源材料有限公司 | 304511 | 李澍 |  |  | 0.15 | 0 | 610 | 1 | JG1224070546 |  | 1 | 白斑 辊印 条印 7010米操590大小0.11 传边部有虫掉入 | 是 | 是 | 7 | 2
铬钝化 | JG12240705361 | JG12240705361 | 东方铬钝化750 | 合格 | 合格品 | 乙 | 李澍 | 4584 | 4567 | 0.9963 | 6520 | 0.15 | 610 | / | 辊印 白斑 条印 锈斑 | 30210011 | 光亮卷 | 0.15-SPCC | 30110011 | 铬钝化卷 | 0.15-SPCC |  | 10 | MO002956 | MO002956-003 | GDH001 | 铬钝化模板 | 4584 | 2024-08-23 | 2024-08-23 | 3 | 2024-08-25 01:23:38 | 2024-08-25 03:06:57 | 江苏东方九天新能源材料有限公司 | 304371 | 李澍 |  |  | 0.15 | 6520 | 610 | 1 | JG12240705361 |  | 1 | 辊印 白斑 条印 锈斑 | 是 | 是 | 103 | 3
铬钝化 | JG91240700261 | JG91240700261 | 东方铬钝化750 | 合格 | 合格品 | 甲 | 周建锋 | 5094 | 5093 | 0.9998 | 7160 | 0.15 | 610 | / | 白斑 辊印 条印 | 30210011 | 光亮卷 | 0.15-SPCC | 30110011 | 铬钝化卷 | 0.15-SPCC |  | 10 | MO002941 | MO002941-002 | GDH001 | 铬钝化模板 | 5094 | 2024-08-23 | 2024-08-23 | 3 | 2024-08-25 00:27:14 | 2024-08-25 01:22:53 | 江苏东方九天新能源材料有限公司 | 304050 | 孙锋 |  |  | 0.15 | 7140 | 610 | 1 | JG91240700261 |  | 1 | 白斑 辊印 条印 | 是 | 是 | 55 | 2
铬钝化 | JG12240704901 | JG12240704901 | 东方铬钝化750 | 合格 | 合格品 | 甲 | 周建锋 | 2508 | 2505 | 0.9988 | 5460 | 0.1 | 610 | / | 白斑 辊印 条印 ，色差 | 20500018 | 光亮卷半成品 | 0.1-SPCC | 30110014 | 铬钝化卷 | 0.1-SPCC |  | 10 | MO002900 | MO002900-001 | GDH001 | 铬钝化模板 | 2508 | 2024-08-21 | 2024-08-21 | 3 | 2024-08-24 23:51:56 | 2024-08-25 00:26:45 | 江苏东方九天新能源材料有限公司 | 301127 | 孙锋 |  |  | 0.1 | 0 | 610 | 1 | JG12240704901 |  | 1 | 白斑 辊印 条印 ，色差 | 是 | 是 | 35 | 1
铬钝化 | JG91240700281 | JG91240700281 | 东方铬钝化750 | 合格 | 合格品 | 甲 | 周建锋 | 4040 | 4027 | 0.9968 | 8800 | 0.1 | 610 | / | 白斑 辊印 条印 ，色差重 | 30210015 | 光亮卷 | 0.1-SPCC | 30110014 | 铬钝化卷 | 0.1-SPCC |  | 10 | MO002956 | MO002956-020 | GDH001 | 铬钝化模板 | 4040 | 2024-08-23 | 2024-08-23 | 3 | 2024-08-24 22:59:59 | 2024-08-24 23:51:37 | 江苏东方九天新能源材料有限公司 | 304379 | 孙锋 |  |  | 0.1 | 8820 | 610 | 1 | JG91240700281 |  | 1 | 白斑 辊印 条印 ，色差重 | 是 | 是 | 52 | 20
铬钝化 | JG91240800081 | JG91240800081 | 东方铬钝化750 | 合格 | 合格品 | 甲 | 周建锋 | 4030 | 4025 | 0.9988 | 8770 | 0.1 | 610 | / | 白斑 辊印 条印 ，尾100米左右来料板面顶伤印210米横向94，大小0.39 | 30210015 | 光亮卷 | 0.1-SPCC | 30110014 | 铬钝化卷 | 0.1-SPCC |  | 10 | MO002956 | MO002956-019 | GDH001 | 铬钝化模板 | 4030 | 2024-08-23 | 2024-08-23 | 3 | 2024-08-24 22:05:25 | 2024-08-24 22:59:43 | 江苏东方九天新能源材料有限公司 | 304378 | 孙锋 |  |  | 0.1 | 8790 | 610 | 1 | JG91240800081 |  | 1 | 白斑 辊印 条印 ，尾100米左右来料板面顶伤印210米横向94，大小0.39 | 是 | 是 | 54 | 19
铬钝化 | JG1224070496 | JG1224070496 | 东方铬钝化750 | 合格 | 合格品 | 乙 | 李澍 | 6060 | 5891 | 0.9721 | 12900 | 0.1 | 610 | 、 |  | 30210015 | 光亮卷 | 0.1-SPCC | 30110014 | 铬钝化卷 | 0.1-SPCC |  | 10 | MO002504 | MO002504-018 | GDH001 | 铬钝化模板 | 6060 | 2024-08-09 | 2024-08-09 | 3 | 2024-08-24 20:14:37 | 2024-08-24 20:15:01 | 江苏东方九天新能源材料有限公司 | 285431 | 李澍 |  |  | 0.1 | 13250 | 610 | 1 | JG1224070496 |  | 1 |  | 是 | 是 | 1 | 18
铬钝化 | JG12240706711 | JG12240706711 | 东方铬钝化750 | 合格 | 让步接收 | 甲 | 孙锋 | 3046 | 3031 | 0.9951 | 6600 | 0.1 | 610 | 0.15镀铬量80-100 | 6170米横向580mm孔洞（大小0.11mm2） | 30210015 | 光亮卷 | 0.1-SPCC | 30110014 | 铬钝化卷 | 0.1-SPCC |  | 10 | MO002618 | MO002618-037 | GDH001 | 铬钝化模板 | 3046 | 2024-08-13 | 2024-08-13 | 3 | 2024-08-24 19:55:56 | 2024-08-24 19:56:34 | 江苏东方九天新能源材料有限公司 | 289117 | 孙锋 |  |  | 0.1 | 6650 | 610 | 1 | JG12240706711 |  | 1 | 白斑 辊印 条印 6170米横向580，大小0.11 | 是 | 是 | 1 | 37
铬钝化 | JG1224070663 | JG1224070663 | 东方铬钝化750 | 合格 | 合格品 | 甲 | 孙锋 | 7160 | 7153 | 0.999 | 10280 | 0.15 | 610 | / |  | 30210011 | 光亮卷 | 0.15-SPCC | 30110011 | 铬钝化卷 | 0.15-SPCC |  | 10 | MO002746 | MO002746-001 | GDH001 | 铬钝化模板 | 7160 | 2024-08-16 | 2024-08-16 | 3 | 2024-08-24 19:22:49 | 2024-08-24 19:23:29 | 江苏东方九天新能源材料有限公司 | 294280 | 孙锋 |  |  | 0.15 | 0 | 610 | 1 | JG1224070663 |  | 1 | 白斑 辊印 条印 | 是 | 是 | 1 | 1
铬钝化 | JG91240700242 | JG91240700242 | 东方铬钝化750 | 合格 | 让步接收 | 甲 | 孙锋 | 6230 | 6205 | 0.996 | 13510 | 0.1 | 610 | / | 12330/12880米横向3/1mm两个孔洞（0.96/1.13mm） | 30210015 | 光亮卷 | 0.1-SPCC | 30110014 | 铬钝化卷 | 0.1-SPCC |  | 10 | MO002918 | MO002918-003 | GDH001 | 铬钝化模板 | 6230 | 2024-08-22 | 2024-08-22 | 3 | 2024-08-24 19:04:59 | 2024-08-24 19:06:16 | 江苏东方九天新能源材料有限公司 | 302700 | 孙锋 |  |  | 0.1 | 13580 | 610 | 1 | JG91240700242 |  | 1 | 白斑 辊印 条印 ,12330/12880米横向3/1，大小0.96/1.13 | 是 | 是 | 2 | 3
铬钝化 | JG12240706912 | JG1224070691 | 东方铬钝化750 | 合格 | 合格品 | 甲 | 孙锋 | 3272 | 3263 | 0.9972 | 4700 | 0.15 | 610 | / |  | 30210011 | 光亮卷 | 0.15-SPCC | 30110011 | 铬钝化卷 | 0.15-SPCC |  | 10 | MO002918 | MO002918-001-02 | GDH001 | 铬钝化模板 | 6536 | 2024-08-22 | 2024-08-22 | 3 | 2024-08-24 18:55:21 | 2024-08-24 18:56:04 | 江苏东方九天新能源材料有限公司 |  | 孙锋 |  | 1 | 0.15 | 4700 | 610 | 1 | JG12240706912 |  | 1 |  | 是 | 是 | 1 | 1
铬钝化 | JG12240706911 | JG1224070691 | 东方铬钝化750 | 合格 | 合格品 | 甲 | 孙锋 | 3264 | 3255 | 0.9972 | 4700 | 0.15 | 610 | / |  | 30210011 | 光亮卷 | 0.15-SPCC | 30110011 | 铬钝化卷 | 0.15-SPCC |  | 10 | MO002918 | MO002918-001-01 | GDH001 | 铬钝化模板 | 6536 | 2024-08-22 | 2024-08-22 | 3 | 2024-08-24 18:55:21 | 2024-08-24 18:56:04 | 江苏东方九天新能源材料有限公司 |  | 孙锋 |  | 1 | 0.15 | 4700 | 610 | 1 | JG12240706911 |  | 1 |  | 是 | 是 | 1 | 1
铬钝化 | DL12240700521 | DL12240700521 | 东方铬钝化750 | 合格 | 让步接收 | 乙 | 李澍 | 3170 | 3165 | 0.9984 | 7750 | 0.1 | 533 | / | 起筋 | 30210015 | 光亮卷 | 0.1-SPCC | 30110014 | 铬钝化卷 | 0.1-SPCC |  | 10 | MO002867 | MO002867-001 | GDH001 | 铬钝化模板 | 3170 | 2024-08-20 | 2024-08-20 | 3 | 2024-08-24 15:16:38 | 2024-08-24 16:16:12 | 江苏东方九天新能源材料有限公司 | 299492 | 李澍 |  |  | 0.1 | 7770 | 533 | 1 | DL12240700521 |  | 1 | 亮斑 起筋 白斑 辊印 条印 | 是 | 是 | 60 | 1
铬钝化 | JG1224070492 | JG1224070492 | 东方铬钝化750 | 合格 | 让步接收 | 乙 | 李澍 | 6740 | 6727 | 0.9981 | 9610 | 0.15 | 610 | / | 白斑，白条印 | 30210011 | 光亮卷 | 0.15-SPCC | 30110011 | 铬钝化卷 | 0.15-SPCC |  | 10 | MO002964 | MO002964-005 | GDH001 | 铬钝化模板 | 6740 | 2024-08-23 | 2024-08-23 | 3 | 2024-08-24 14:52:56 | 2024-08-24 15:16:25 | 江苏东方九天新能源材料有限公司 | 304514 | 李澍 |  |  | 0.15 | 0 | 610 | 1 | JG1224070492 |  | 1 | 白斑 辊印 白条印 色差 | 是 | 是 | 24 | 5
铬钝化 | JG91240700152 | JG91240700152 | 东方铬钝化750 | 合格 | 让步接收 | 乙 | 李澍 | 6174 | 6151 | 0.9963 | 13020 | 0.1 | 630 | / | 双边浪 | 30210015 | 光亮卷 | 0.1-SPCC | 30110014 | 铬钝化卷 | 0.1-SPCC |  | 10 | MO002964 | MO002964-011 | GDH001 | 铬钝化模板 | 6174 | 2024-08-23 | 2024-08-23 | 3 | 2024-08-24 12:40:55 | 2024-08-24 14:04:28 | 江苏东方九天新能源材料有限公司 | 304515 | 李澍 |  |  | 0.1 | 0 | 630 | 1 | JG91240700152 |  | 1 | 白斑 白条印 辊印 来料双边浪 | 是 | 是 | 84 | 11
铬钝化 | JG912407003113 | JG91240700311 | 东方铬钝化750 | 合格 | 合格品 | 甲 | 韩康 | 2056 | 2029 | 0.9869 | 4280 | 0.1 | 630 | / |  | 30210015 | 光亮卷 | 0.1-SPCC | 30110014 | 铬钝化卷 | 0.1-SPCC |  | 10 | MO002980 | MO002980-007-03 | GDH001 | 铬钝化模板 | 4184 | 2024-08-24 | 2024-08-24 | 3 | 2024-08-24 13:40:50 | 2024-08-24 13:42:47 | 江苏东方九天新能源材料有限公司 |  | 韩康 |  | 1 | 0.1 | 4280 | 630 | 1 | JG912407003113 |  | 1 |  | 是 | 是 | 2 | 7
铬钝化 | JG912407003112 | JG91240700311 | 东方铬钝化750 | 合格 | 合格品 | 甲 | 韩康 | 1651 | 1629 | 0.9867 | 3450 | 0.1 | 630 | / |  | 30210015 | 光亮卷 | 0.1-SPCC | 30110014 | 铬钝化卷 | 0.1-SPCC |  | 10 | MO002980 | MO002980-007-02 | GDH001 | 铬钝化模板 | 4184 | 2024-08-24 | 2024-08-24 | 3 | 2024-08-24 13:40:50 | 2024-08-24 13:42:47 | 江苏东方九天新能源材料有限公司 |  | 韩康 |  | 1 | 0.1 | 3450 | 630 | 1 | JG912407003112 |  | 1 |  | 是 | 是 | 2 | 7
铬钝化 | JG912407003111 | JG91240700311 | 东方铬钝化750 | 其他入库 | 协议品 | 甲 | 韩康 | 477 | 471 | 0.9874 | 1030 | 0.1 | 630 | / |  | 30110014 | 铬钝化卷 | 0.1-SPCC | 30110014 | 铬钝化卷 | 0.1-SPCC |  | 10 | MO002980 | MO002980-007-01 | GDH001 | 铬钝化模板 | 4184 | 2024-08-24 | 2024-08-24 | 3 | 2024-08-24 13:40:50 | 2024-08-24 13:42:47 | 江苏东方九天新能源材料有限公司 |  | 韩康 |  | 1 | 0.1 | 1030 | 630 | 1 | JG912407003111 |  | 1 |  | 是 | 是 | 2 | 7
铬钝化 | JG1224070514 | JG1224070514 | 东方铬钝化750 | 合格 | 合格品 | 乙 | 李澍 | 5088 | 5083 | 0.999 | 7190 | 0.15 | 610 | / | 白斑 辊印 条印 | 30210011 | 光亮卷 | 0.15-SPCC | 30110011 | 铬钝化卷 | 0.15-SPCC |  | 10 | MO002980 | MO002980-001 | GDH001 | 铬钝化模板 | 5088 | 2024-08-24 | 2024-08-24 | 3 | 2024-08-24 13:39:10 | 2024-08-24 13:39:40 | 江苏东方九天新能源材料有限公司 | 304998 | 李澍 |  |  | 0.15 | 7200 | 610 | 1 | JG1224070514 |  | 1 | 白斑 辊印 条印 | 是 | 是 | 0 | 1
铬钝化 | JG1224080100 | JG1224080100 | 东方铬钝化750 | 合格 | 合格品 | 乙 | 李澍 | 5770 | 5755 | 0.9974 | 6780 | 0.18 | 610 | / | 白斑 辊印 条印 | 30210014 | 光亮卷 | 0.18-SPCC | 30110012 | 铬钝化卷 | 0.18-SPCC |  | 10 | MO002980 | MO002980-005 | GDH001 | 铬钝化模板 | 5770 | 2024-08-24 | 2024-08-24 | 3 | 2024-08-24 13:37:43 | 2024-08-24 13:38:07 | 江苏东方九天新能源材料有限公司 | 305000 | 李澍 |  |  | 0.18 | 6810 | 610 | 1 | JG1224080100 |  | 1 | 白斑 辊印 条印 | 是 | 是 | 1 | 5
铬钝化 | JG1224080095 | JG1224080095 | 东方铬钝化750 | 合格 | 合格品 | 乙 | 李澍 | 5860 | 5849 | 0.9981 | 6890 | 0.18 | 610 | / | 白斑 辊印 条印 色差 | 30210014 | 光亮卷 | 0.18-SPCC | 30110012 | 铬钝化卷 | 0.18-SPCC |  | 10 | MO002980 | MO002980-006 | GDH001 | 铬钝化模板 | 5860 | 2024-08-24 | 2024-08-24 | 3 | 2024-08-24 13:36:54 | 2024-08-24 13:37:21 | 江苏东方九天新能源材料有限公司 | 305001 | 李澍 |  |  | 0.18 | 0 | 610 | 1 | JG1224080095 |  | 1 | 白斑 辊印 条印 色差 | 是 | 是 | 1 | 6
铬钝化 | JG1224070627 | JG1224070627 | 东方铬钝化750 | 合格 | 合格品 | 乙 | 李澍 | 4776 | 4765 | 0.9977 | 6960 | 0.15 | 610 | / | 吧 辊印 条印 | 30210011 | 光亮卷 | 0.15-SPCC | 30110011 | 铬钝化卷 | 0.15-SPCC |  | 10 | MO002980 | MO002980-002 | GDH001 | 铬钝化模板 | 4776 | 2024-08-24 | 2024-08-24 | 3 | 2024-08-24 13:35:23 | 2024-08-24 13:36:05 | 江苏东方九天新能源材料有限公司 | 304999 | 李澍 |  |  | 0.15 | 6950 | 610 | 1 | JG1224070627 |  | 1 | 吧 辊印 条印 | 是 | 是 | 1 | 2
铬钝化 | JG91240800072 | JG91240800072 | 东方铬钝化750 | 合格 | 让步接收 | 乙 | 李澍 | 6334 | 6309 | 0.9961 | 13340 | 0.1 | 630 | / | 边浪，传边碎边 | 30210015 | 光亮卷 | 0.1-SPCC | 30110014 | 铬钝化卷 | 0.1-SPCC |  | 10 | MO002964 | MO002964-012 | GDH001 | 铬钝化模板 | 6334 | 2024-08-23 | 2024-08-23 | 3 | 2024-08-24 11:12:46 | 2024-08-24 12:40:36 | 江苏东方九天新能源材料有限公司 | 304516 | 李澍 |  |  | 0.1 | 0 | 630 | 1 | JG91240800072 |  | 1 | 白斑 辊印 条印 边浪 传边碎边 | 是 | 是 | 88 | 12
铬钝化 | JG12240705873 | JG1224070587 | 东方铬钝化750 | 合格 | 合格品 | 乙 | 李澍 | 2223 | 2219 | 0.9982 | 3170 | 0.15 | 610 | / |  | 30210011 | 光亮卷 | 0.15-SPCC | 30110011 | 铬钝化卷 | 0.15-SPCC |  | 10 | MO002956 | MO002956-001-03 | GDH001 | 铬钝化模板 | 6700 | 2024-08-23 | 2024-08-23 | 3 | 2024-08-24 10:08:30 | 2024-08-24 11:12:23 | 江苏东方九天新能源材料有限公司 |  | 李澍 |  | 1 | 0.15 | 3170 | 610 | 1 | JG12240705873 |  | 1 |  | 是 | 是 | 85 | 1
铬钝化 | JG12240705872 | JG1224070587 | 东方铬钝化750 | 合格 | 合格品 | 乙 | 李澍 | 2231 | 2227 | 0.9982 | 3180 | 0.15 | 610 | / |  | 30210011 | 光亮卷 | 0.15-SPCC | 30110011 | 铬钝化卷 | 0.15-SPCC |  | 10 | MO002956 | MO002956-001-02 | GDH001 | 铬钝化模板 | 6700 | 2024-08-23 | 2024-08-23 | 3 | 2024-08-24 10:08:30 | 2024-08-24 11:12:23 | 江苏东方九天新能源材料有限公司 |  | 李澍 |  | 1 | 0.15 | 3180 | 610 | 1 | JG12240705872 |  | 1 |  | 是 | 是 | 85 | 1
铬钝化 | JG12240705871 | JG1224070587 | 东方铬钝化750 | 合格 | 合格品 | 乙 | 李澍 | 2245 | 2241 | 0.9982 | 3180 | 0.15 | 610 | / |  | 30210011 | 光亮卷 | 0.15-SPCC | 30110011 | 铬钝化卷 | 0.15-SPCC |  | 10 | MO002956 | MO002956-001-01 | GDH001 | 铬钝化模板 | 6700 | 2024-08-23 | 2024-08-23 | 3 | 2024-08-24 10:08:30 | 2024-08-24 11:12:23 | 江苏东方九天新能源材料有限公司 |  | 李澍 |  | 1 | 0.15 | 3180 | 610 | 1 | JG12240705871 |  | 1 |  | 是 | 是 | 85 | 1
铬钝化 | JG912407003812 | JG91240700381 | 东方铬钝化750 | 合格 | 合格品 | 乙 | 李澍 | 2518 | 2511 | 0.9972 | 3580 | 0.15 | 610 | 0.15*610镀铬量80-100 |  | 30210011 | 光亮卷 | 0.15-SPCC | 30110011 | 铬钝化卷 | 0.15-SPCC |  | 10 | MO002852 | MO002852-003-02 | GDH001 | 铬钝化模板 | 5086 | 2024-08-20 | 2024-08-20 | 3 | 2024-08-24 09:21:21 | 2024-08-24 10:08:18 | 江苏东方九天新能源材料有限公司 |  | 李澍 |  | 1 | 0.15 | 3580 | 610 | 1 | JG912407003812 |  | 1 |  | 是 | 是 | 70 | 3
铬钝化 | JG912407003811 | JG91240700381 | 东方铬钝化750 | 合格 | 合格品 | 乙 | 李澍 | 2568 | 2561 | 0.9973 | 3610 | 0.15 | 610 | 0.15*610镀铬量80-100 |  | 30210011 | 光亮卷 | 0.15-SPCC | 30110011 | 铬钝化卷 | 0.15-SPCC |  | 10 | MO002852 | MO002852-003-01 | GDH001 | 铬钝化模板 | 5086 | 2024-08-20 | 2024-08-20 | 3 | 2024-08-24 09:21:21 | 2024-08-24 10:08:18 | 江苏东方九天新能源材料有限公司 |  | 李澍 |  | 1 | 0.15 | 3610 | 610 | 1 | JG912407003811 |  | 1 |  | 是 | 是 | 70 | 3
铬钝化 | JG1224070611 | JG1224070611 | 东方铬钝化750 | 合格 | 合格品 | 甲 | 周建锋 | 6600 | 6581 | 0.9971 | 9490 | 0.15 | 610 | / | 白斑 辊印 条印 | 30210011 | 光亮卷 | 0.15-SPCC | 30110011 | 铬钝化卷 | 0.15-SPCC |  | 10 | MO002956 | MO002956-008 | GDH001 | 铬钝化模板 | 6600 | 2024-08-23 | 2024-08-23 | 3 | 2024-08-24 08:11:38 | 2024-08-24 09:20:38 | 江苏东方九天新能源材料有限公司 | 304376 | 倪兵 |  |  | 0.15 | 9510 | 610 | 1 | JG1224070611 |  | 1 | 白斑 辊印 条印 | 是 | 是 | 69 | 8
铬钝化 | JG91240800012 | JG91240800012 | 东方铬钝化750 | 合格 | 合格品 | 甲 | 周建锋 | 6342 | 6337 | 0.9992 | 13420 | 0.1 | 630 | / | 内80米左右来料板面顶伤重，280-300米横向293mm处3个孔洞，大小0.11-0.23 | 30210015 | 光亮卷 | 0.1-SPCC | 30110014 | 铬钝化卷 | 0.1-SPCC |  | 10 | MO002941 | MO002941-009 | GDH001 | 铬钝化模板 | 6342 | 2024-08-23 | 2024-08-23 | 3 | 2024-08-24 06:39:44 | 2024-08-24 08:11:18 | 江苏东方九天新能源材料有限公司 | 304053 | 倪兵 |  |  | 0.1 | 13330 | 630 | 1 | JG91240800012 |  | 1 | 内80米左右来料板面顶伤重，280-300米横向293mm处3个孔洞，大小0.11-0.23 | 是 | 是 | 92 | 9
铬钝化 | JG91240700111 | JG91240700111 | 东方铬钝化750 | 合格 | 合格品 | 甲 | 孙锋 | 4232 | 4221 | 0.9974 | 8890 | 0.1 | 630 | 0.15*610镀铬量80-100 | 白斑 辊印 条印 ，8030米-8180米横向7-22MM处11个孔洞，大小0.11-0.23,8760米横向13，大小0.11，尾100米左右来料板面铁桶顶伤印 | 30210015 | 光亮卷 | 0.1-SPCC | 30110014 | 铬钝化卷 | 0.1-SPCC |  | 10 | MO002852 | MO002852-025 | GDH001 | 铬钝化模板 | 4232 | 2024-08-20 | 2024-08-20 | 3 | 2024-08-24 05:44:32 | 2024-08-24 06:39:12 | 江苏东方九天新能源材料有限公司 | 299026 | 倪兵 |  |  | 0.1 | 0 | 630 | 1 | JG91240700111 |  | 1 | 白斑 辊印 条印 ，8030米-8180米横向7-22MM处11个孔洞，大小0.11-0.23,8760米横向13，大小0.11，尾100米左右来料板面铁桶顶伤印 | 是 | 是 | 55 | 25
铬钝化 | JG1224070601 | JG1224070601 | 东方铬钝化750 | 合格 | 合格品 | 甲 | 周建锋 | 6600 | 6591 | 0.9986 | 9530 | 0.15 | 610 | / | 白斑 辊印 条印 | 30210011 | 光亮卷 | 0.15-SPCC | 30110011 | 铬钝化卷 | 0.15-SPCC |  | 10 | MO002956 | MO002956-006 | GDH001 | 铬钝化模板 | 6600 | 2024-08-23 | 2024-08-23 | 3 | 2024-08-24 04:54:50 | 2024-08-24 05:44:14 | 江苏东方九天新能源材料有限公司 | 304374 | 倪兵 |  |  | 0.15 | 9520 | 610 | 1 | JG1224070601 |  | 1 | 白斑 辊印 条印 | 是 | 是 | 50 | 6
铬钝化 | JG1224070588 | JG1224070588 | 东方铬钝化750 | 合格 | 合格品 | 甲 | 周建锋 | 6688 | 6411 | 0.9586 | 9180 | 0.15 | 610 | / |  | 30210011 | 光亮卷 | 0.15-SPCC | 30110011 | 铬钝化卷 | 0.15-SPCC |  | 10 | MO002964 | MO002964-003 | GDH001 | 铬钝化模板 | 6688 | 2024-08-23 | 2024-08-23 | 3 | 2024-08-24 03:46:17 | 2024-08-24 04:54:30 | 江苏东方九天新能源材料有限公司 | 304512 | 倪兵 |  |  | 0.15 | 0 | 610 | 1 | JG1224070588 |  | 1 | 白斑 辊印 条印 | 是 | 是 | 68 | 3
铬钝化 | JG1224070543 | JG1224070543 | 东方铬钝化750 | 合格 | 让步接收 | 甲 | 孙锋 | 6918 | 6917 | 0.9999 | 9740 | 0.15 | 610 | / | 传边碎边 | 30210011 | 光亮卷 | 0.15-SPCC | 30110011 | 铬钝化卷 | 0.15-SPCC |  | 10 | MO002964 | MO002964-004 | GDH001 | 铬钝化模板 | 6918 | 2024-08-23 | 2024-08-23 | 3 | 2024-08-24 02:45:54 | 2024-08-24 03:45:28 | 江苏东方九天新能源材料有限公司 | 304513 | 倪兵 |  |  | 0.15 | 0 | 610 | 1 | JG1224070543 |  | 1 | 白斑 辊印 条印 ，来料传边碎边 | 是 | 是 | 60 | 4
铬钝化 | JG91240700342 | JG91240700342 | 东方铬钝化750 | 合格 | 合格品 | 甲 | 周建锋 | 5028 | 5017 | 0.9978 | 7140 | 0.15 | 610 | / |  | 30210011 | 光亮卷 | 0.15-SPCC | 30110011 | 铬钝化卷 | 0.15-SPCC |  | 10 | MO002956 | MO002956-004 | GDH001 | 铬钝化模板 | 5028 | 2024-08-23 | 2024-08-23 | 3 | 2024-08-24 01:58:08 | 2024-08-24 02:45:33 | 江苏东方九天新能源材料有限公司 | 304372 | 倪兵 |  |  | 0.15 | 7120 | 610 | 1 | JG91240700342 |  | 1 | 白斑 辊印 条印 | 是 | 是 | 47 | 4
铬钝化 | JG91240700302 | JG91240700302 | 东方铬钝化750 | 合格 | 让步接收 | 甲 | 孙锋 | 4966 | 4903 | 0.9873 | 7010 | 0.15 | 610 | / | 2419米板面有一小折印 | 30210011 | 光亮卷 | 0.15-SPCC | 30110011 | 铬钝化卷 | 0.15-SPCC |  | 10 | MO002956 | MO002956-002 | GDH001 | 铬钝化模板 | 4966 | 2024-08-23 | 2024-08-23 | 3 | 2024-08-23 23:28:51 | 2024-08-24 01:57:53 | 江苏东方九天新能源材料有限公司 | 304362 | 倪兵 |  |  | 0.15 | 7070 | 610 | 1 | JG91240700302 |  | 1 | 白斑 辊印 条印 ,2419米板面有一小折印 | 是 | 是 | 149 | 2
铬钝化 | JG912407001512 | JG91240700151 | 东方铬钝化750 | 待判定 |  | 甲 | 孙锋 | 2108 | 2109 | 1.0005 | 4510 | 0.1 | 630 | / | 3840/3880/4410米板面折皱印 |  |  |  | 30110014 | 铬钝化卷 | 0.1-SPCC |  | 10 | MO002828 | MO002828-008-02 | GDH001 | 铬钝化模板 | 4190 | 2024-08-19 | 2024-08-19 | 3 | 2024-08-23 21:05:00 | 2024-08-23 22:05:39 | 江苏东方九天新能源材料有限公司 |  | 倪兵 |  | 1 | 0.1 | 4510 | 630 | 1 | JG912407001512 |  | 1 | 3840/3880/4410米板面折皱印， |  |  | 180 | 8
铬钝化 | JG912407001511 | JG91240700151 | 东方铬钝化750 | 合格 | 合格品 | 甲 | 孙锋 | 2082 | 2083 | 1.0005 | 4450 | 0.1 | 630 | / |  | 30210015 | 光亮卷 | 0.1-SPCC | 30110014 | 铬钝化卷 | 0.1-SPCC |  | 10 | MO002828 | MO002828-008-01 | GDH001 | 铬钝化模板 | 4190 | 2024-08-19 | 2024-08-19 | 3 | 2024-08-23 21:05:00 | 2024-08-23 22:05:39 | 江苏东方九天新能源材料有限公司 |  | 倪兵 |  | 1 | 0.1 | 4450 | 630 | 1 | JG912407001511 |  | 1 |  | 是 | 是 | 180 | 8
铬钝化 | JG912407002622 | JG91240700262 | 东方铬钝化750 | 合格 | 合格品 | 乙 | 李澍 | 2508 | 2505 | 0.9988 | 3620 | 0.15 | 610 | / |  | 30210011 | 光亮卷 | 0.15-SPCC | 30110011 | 铬钝化卷 | 0.15-SPCC |  | 10 | MO002941 | MO002941-004-02 | GDH001 | 铬钝化模板 | 5012 | 2024-08-23 | 2024-08-23 | 3 | 2024-08-23 20:13:11 | 2024-08-23 21:04:20 | 江苏东方九天新能源材料有限公司 |  | 李澍 |  | 1 | 0.15 | 3620 | 610 | 1 | JG912407002622 |  | 1 |  | 是 | 是 | 76 | 4
铬钝化 | JG912407002621 | JG91240700262 | 东方铬钝化750 | 合格 | 合格品 | 乙 | 李澍 | 2504 | 2501 | 0.9988 | 3610 | 0.15 | 610 | / |  | 30210011 | 光亮卷 | 0.15-SPCC | 30110011 | 铬钝化卷 | 0.15-SPCC |  | 10 | MO002941 | MO002941-004-01 | GDH001 | 铬钝化模板 | 5012 | 2024-08-23 | 2024-08-23 | 3 | 2024-08-23 20:13:11 | 2024-08-23 21:04:20 | 江苏东方九天新能源材料有限公司 |  | 李澍 |  | 1 | 0.15 | 3610 | 610 | 1 | JG912407002621 |  | 1 |  | 是 | 是 | 76 | 4
铬钝化 | JG1224070535 | JG1224070535 | 东方铬钝化750 | 合格 | 合格品 | 乙 | 李澍 | 6686 | 6674 | 0.9982 | 9660 | 0.15 | 610 | / |  | 30210011 | 光亮卷 | 0.15-SPCC | 30110011 | 铬钝化卷 | 0.15-SPCC |  | 10 | MO002956 | MO002956-005 | GDH001 | 铬钝化模板 | 6686 | 2024-08-23 | 2024-08-23 | 3 | 2024-08-23 19:32:05 | 2024-08-23 20:12:58 | 江苏东方九天新能源材料有限公司 | 304373 | 李澍 |  |  | 0.15 | 9620 | 610 | 1 | JG1224070535 |  | 1 | 白斑辊印条印 | 是 | 是 | 40 | 5
铬钝化 | JG1224070550 | JG1224070550 | 东方铬钝化750 | 合格 | 合格品 | 乙 | 李澍 | 6608 | 6600 | 0.9988 | 9570 | 0.15 | 610 | / |  | 30210011 | 光亮卷 | 0.15-SPCC | 30110011 | 铬钝化卷 | 0.15-SPCC |  | 10 | MO002956 | MO002956-007 | GDH001 | 铬钝化模板 | 6608 | 2024-08-23 | 2024-08-23 | 3 | 2024-08-23 18:10:12 | 2024-08-23 19:31:49 | 江苏东方九天新能源材料有限公司 | 304375 | 李澍 |  |  | 0.15 | 9550 | 610 | 1 | JG1224070550 |  | 1 | 白斑 辊印 条印 亮斑 | 是 | 是 | 81 | 7
铬钝化 | JG1224070592 | JG1224070592 | 东方铬钝化750 | 合格 | 让步接收 | 乙 | 李澍 | 7182 | 7186 | 1.0006 | 10130 | 0.15 | 610 | / | 8390米操290mm孔洞（0.11mm2） | 30210011 | 光亮卷 | 0.15-SPCC | 30110011 | 铬钝化卷 | 0.15-SPCC |  | 10 | MO002956 | MO002956-009 | GDH001 | 铬钝化模板 | 7182 | 2024-08-23 | 2024-08-23 | 3 | 2024-08-23 16:57:29 | 2024-08-23 18:10:00 | 江苏东方九天新能源材料有限公司 | 304377 | 李澍 |  |  | 0.15 | 10130 | 610 | 1 | JG1224070592 |  | 1 | 白斑 辊印 条印 8390米操290大小0.11 | 是 | 是 | 73 | 9
铬钝化 | JG912407001412 | JG91240700141 | 东方铬钝化750 | 合格 | 合格品 | 乙 | 李澍 | 2524 | 2519 | 0.998 | 3560 | 0.15 | 610 | / |  | 30210011 | 光亮卷 | 0.15-SPCC | 30110011 | 铬钝化卷 | 0.15-SPCC |  | 10 | MO002941 | MO002941-003-02 | GDH001 | 铬钝化模板 | 5050 | 2024-08-23 | 2024-08-23 | 3 | 2024-08-23 16:08:23 | 2024-08-23 16:57:16 | 江苏东方九天新能源材料有限公司 |  | 李澍 |  | 1 | 0.15 | 3560 | 610 | 1 | JG912407001412 |  | 1 |  | 是 | 是 | 73 | 3
铬钝化 | JG912407001411 | JG91240700141 | 东方铬钝化750 | 合格 | 合格品 | 乙 | 李澍 | 2526 | 2521 | 0.998 | 3550 | 0.15 | 610 | / |  | 30210011 | 光亮卷 | 0.15-SPCC | 30110011 | 铬钝化卷 | 0.15-SPCC |  | 10 | MO002941 | MO002941-003-01 | GDH001 | 铬钝化模板 | 5050 | 2024-08-23 | 2024-08-23 | 3 | 2024-08-23 16:08:23 | 2024-08-23 16:57:16 | 江苏东方九天新能源材料有限公司 |  | 李澍 |  | 1 | 0.15 | 3550 | 610 | 1 | JG912407001411 |  | 1 |  | 是 | 是 | 73 | 3
铬钝化 | JG12240706953 | JG1224070695 | 东方铬钝化750 | 合格 | 合格品 | 乙 | 李澍 | 1831 | 1825 | 0.9967 | 4030 | 0.1 | 610 | / |  | 30210015 | 光亮卷 | 0.1-SPCC | 30110014 | 铬钝化卷 | 0.1-SPCC |  | 10 | MO002875 | MO002875-001-03 | GDH001 | 铬钝化模板 | 4654 | 2024-08-21 | 2024-08-21 | 3 | 2024-08-23 14:59:39 | 2024-08-23 16:05:50 | 江苏东方九天新能源材料有限公司 |  | 李澍 |  | 1 | 0.1 | 4030 | 610 | 1 | JG12240706953 |  | 1 | 白斑 辊印 操边起筋边浪 | 是 | 是 | 88 | 1
铬钝化 | JG12240706952 | JG1224070695 | 东方铬钝化750 | 合格 | 合格品 | 乙 | 李澍 | 1422 | 1417 | 0.9965 | 3080 | 0.1 | 610 | / |  | 30210015 | 光亮卷 | 0.1-SPCC | 30110014 | 铬钝化卷 | 0.1-SPCC |  | 10 | MO002875 | MO002875-001-02 | GDH001 | 铬钝化模板 | 4654 | 2024-08-21 | 2024-08-21 | 3 | 2024-08-23 14:59:39 | 2024-08-23 16:05:50 | 江苏东方九天新能源材料有限公司 |  | 李澍 |  | 1 | 0.1 | 3080 | 610 | 1 | JG12240706952 |  | 1 |  | 是 | 是 | 88 | 1
铬钝化 | JG12240706951 | JG1224070695 | 东方铬钝化750 | 合格 | 合格品 | 乙 | 李澍 | 1402 | 1397 | 0.9964 | 3060 | 0.1 | 610 | / |  | 30210015 | 光亮卷 | 0.1-SPCC | 30110014 | 铬钝化卷 | 0.1-SPCC |  | 10 | MO002875 | MO002875-001-01 | GDH001 | 铬钝化模板 | 4654 | 2024-08-21 | 2024-08-21 | 3 | 2024-08-23 14:59:39 | 2024-08-23 16:05:50 | 江苏东方九天新能源材料有限公司 |  | 李澍 |  | 1 | 0.1 | 3060 | 610 | 1 | JG12240706951 |  | 1 |  | 是 | 是 | 88 | 1
铬钝化 | JG12240705093 | JG1224070509 | 东方铬钝化750 | 合格 | 合格品 | 乙 | 李澍 | 2197 | 2195 | 0.9991 | 3170 | 0.15 | 610 | / |  | 30210011 | 光亮卷 | 0.15-SPCC | 30110011 | 铬钝化卷 | 0.15-SPCC |  | 10 | MO002941 | MO002941-001-03 | GDH001 | 铬钝化模板 | 6600 | 2024-08-23 | 2024-08-23 | 3 | 2024-08-23 14:58:40 | 2024-08-23 14:59:27 | 江苏东方九天新能源材料有限公司 |  | 李澍 |  | 1 | 0.15 | 3170 | 610 | 1 | JG12240705093 |  | 1 |  | 是 | 是 | 1 | 1
铬钝化 | JG12240705092 | JG1224070509 | 东方铬钝化750 | 合格 | 合格品 | 乙 | 李澍 | 2197 | 2195 | 0.9991 | 3150 | 0.15 | 610 | / |  | 30210011 | 光亮卷 | 0.15-SPCC | 30110011 | 铬钝化卷 | 0.15-SPCC |  | 10 | MO002941 | MO002941-001-02 | GDH001 | 铬钝化模板 | 6600 | 2024-08-23 | 2024-08-23 | 3 | 2024-08-23 14:58:40 | 2024-08-23 14:59:27 | 江苏东方九天新能源材料有限公司 |  | 李澍 |  | 1 | 0.15 | 3150 | 610 | 1 | JG12240705092 |  | 1 |  | 是 | 是 | 1 | 1
铬钝化 | JG12240705091 | JG1224070509 | 东方铬钝化750 | 合格 | 合格品 | 乙 | 李澍 | 2207 | 2205 | 0.9991 | 3150 | 0.15 | 610 | / |  | 30210011 | 光亮卷 | 0.15-SPCC | 30110011 | 铬钝化卷 | 0.15-SPCC |  | 10 | MO002941 | MO002941-001-01 | GDH001 | 铬钝化模板 | 6600 | 2024-08-23 | 2024-08-23 | 3 | 2024-08-23 14:58:40 | 2024-08-23 14:59:27 | 江苏东方九天新能源材料有限公司 |  | 李澍 |  | 1 | 0.15 | 3150 | 610 | 1 | JG12240705091 |  | 1 |  | 是 | 是 | 1 | 1
铬钝化 | JG1224080103 | JG1224080103 | 东方铬钝化750 | 合格 | 合格品 | 乙 | 李澍 | 5620 | 5605 | 0.9973 | 6620 | 0.18 | 610 | / | 白斑 辊印 边浪 条印 | 30210014 | 光亮卷 | 0.18-SPCC | 30110012 | 铬钝化卷 | 0.18-SPCC |  | 10 | MO002875 | MO002875-007 | GDH001 | 铬钝化模板 | 5620 | 2024-08-21 | 2024-08-21 | 3 | 2024-08-23 13:39:20 | 2024-08-23 13:39:46 | 江苏东方九天新能源材料有限公司 | 300434 | 李澍 |  |  | 0.18 | 0 | 610 | 1 | JG1224080103 |  | 1 | 白斑 辊印 边浪 条印 | 是 | 是 | 0 | 7
铬钝化 | DL002407003021 | DL002407003021 | 东方铬钝化750 | 合格 | 合格品 | 乙 | 李澍 | 2800 | 2787 | 0.9954 | 4090 | 0.15 | 610 | / | 白斑 辊印 条印 | 30210011 | 光亮卷 | 0.15-SPCC | 30110011 | 铬钝化卷 | 0.15-SPCC |  | 10 | MO002745 | MO002745-001 | GDH001 | 铬钝化模板 | 2800 | 2024-08-16 | 2024-08-16 | 3 | 2024-08-23 11:59:51 | 2024-08-23 12:00:44 | 江苏东方九天新能源材料有限公司 | 294276 | 李澍 |  |  | 0.15 | 0 | 610 | 1 | DL002407003021 |  | 1 | 白斑 辊印 条印 | 是 | 是 | 1 | 1
铬钝化 | JG12240705082 | JG12240705082 | 东方铬钝化750 | 合格 | 合格品 | 乙 | 李澍 | 3174 | 3170 | 0.9987 | 4600 | 0.15 | 610 | 镀铬量80-100 | 并包外 白斑 辊印 条印 | 30210011 | 光亮卷 | 0.15-SPCC | 30110011 | 铬钝化卷 | 0.15-SPCC |  | 10 | MO002308 | MO002308-010 | GDH001 | 铬钝化模板 | 3174 | 2024-08-03 | 2024-08-03 | 3 | 2024-08-23 09:58:52 | 2024-08-23 11:59:33 | 江苏东方九天新能源材料有限公司 | 277275 | 李澍 |  |  | 0.15 | 4600 | 610 | 1 | JG12240705082 |  | 1 | 并包外 白斑 辊印 条印 | 是 | 是 | 121 | 10
铬钝化 | DL002407003022 | DL002407003022 | 东方铬钝化750 | 合格 | 合格品 | 乙 | 李澍 | 2880 | 2880 | 1 | 4200 | 0.15 | 610 | / | 并包内 白斑 辊印 条印 4100米左右来料停机斑 | 30210011 | 光亮卷 | 0.15-SPCC | 30110011 | 铬钝化卷 | 0.15-SPCC |  | 10 | MO002745 | MO002745-002 | GDH001 | 铬钝化模板 | 2880 | 2024-08-16 | 2024-08-16 | 3 | 2024-08-23 09:56:11 | 2024-08-23 09:58:35 | 江苏东方九天新能源材料有限公司 | 294279 | 李澍 |  |  | 0.15 | 0 | 610 | 1 | DL002407003022 |  | 1 | 并包内 白斑 辊印 条印 4100米左右来料停机斑 | 是 | 是 | 2 | 2
铬钝化 | JG912407002513 | JG91240700251 | 东方铬钝化750 | 其他入库 | 协议品 | 甲 | 周建锋 | 1278 | 1271 | 0.9945 | 2690 | 0.1 | 630 | 0.15*610镀铬量80-100 | 短带 | 30110014 | 铬钝化卷 | 0.1-SPCC | 30110014 | 铬钝化卷 | 0.1-SPCC |  | 10 | MO002852 | MO002852-028-03 | GDH001 | 铬钝化模板 | 4242 | 2024-08-20 | 2024-08-20 | 3 | 2024-08-23 02:43:52 | 2024-08-23 05:24:57 | 江苏东方九天新能源材料有限公司 |  | 倪兵 |  | 1 | 0.1 | 2690 | 630 | 1 | JG912407002513 |  | 1 |  | 是 | 是 | 214 | 28
铬钝化 | JG912407002512 | JG91240700251 | 东方铬钝化750 | 合格 | 合格品 | 甲 | 周建锋 | 1557 | 1549 | 0.9949 | 3300 | 0.1 | 630 | 0.15*610镀铬量80-100 |  | 30210015 | 光亮卷 | 0.1-SPCC | 30110014 | 铬钝化卷 | 0.1-SPCC |  | 10 | MO002852 | MO002852-028-02 | GDH001 | 铬钝化模板 | 4242 | 2024-08-20 | 2024-08-20 | 3 | 2024-08-23 02:43:52 | 2024-08-23 05:24:57 | 江苏东方九天新能源材料有限公司 |  | 倪兵 |  | 1 | 0.1 | 3300 | 630 | 1 | JG912407002512 |  | 1 |  | 是 | 是 | 214 | 28
铬钝化 | JG912407002511 | JG91240700251 | 东方铬钝化750 | 合格 | 合格品 | 甲 | 周建锋 | 1407 | 1399 | 0.9943 | 3000 | 0.1 | 630 | 0.15*610镀铬量80-100 |  | 30210015 | 光亮卷 | 0.1-SPCC | 30110014 | 铬钝化卷 | 0.1-SPCC |  | 10 | MO002852 | MO002852-028-01 | GDH001 | 铬钝化模板 | 4242 | 2024-08-20 | 2024-08-20 | 3 | 2024-08-23 02:43:52 | 2024-08-23 05:24:57 | 江苏东方九天新能源材料有限公司 |  | 倪兵 |  | 1 | 0.1 | 3000 | 630 | 1 | JG912407002511 |  | 1 |  | 是 | 是 | 214 | 28
铬钝化 | JG912407003313 | JG91240700331 | 东方铬钝化750 | 合格 | 让步接收 | 甲 | 孙锋 | 1456 | 1447 | 0.9938 | 3060 | 0.1 | 630 | 0.15*610镀铬量80-100 | 内130米板面小折印 | 30210015 | 光亮卷 | 0.1-SPCC | 30110014 | 铬钝化卷 | 0.1-SPCC |  | 10 | MO002852 | MO002852-027-03 | GDH001 | 铬钝化模板 | 4032 | 2024-08-20 | 2024-08-20 | 3 | 2024-08-23 01:27:24 | 2024-08-23 02:43:34 | 江苏东方九天新能源材料有限公司 |  | 倪兵 |  | 1 | 0.1 | 3060 | 630 | 1 | JG912407003313 |  | 1 | 内130米板面小折印 | 是 | 是 | 101 | 27
铬钝化 | JG912407003312 | JG91240700331 | 东方铬钝化750 | 其他入库 | 协议品 | 甲 | 孙锋 | 560 | 557 | 0.9946 | 1200 | 0.1 | 630 | 0.15*610镀铬量80-100 | 短带 |  |  |  | 30110014 | 铬钝化卷 | 0.1-SPCC |  | 10 | MO002852 | MO002852-027-02 | GDH001 | 铬钝化模板 | 4032 | 2024-08-20 | 2024-08-20 | 3 | 2024-08-23 01:27:24 | 2024-08-23 02:43:34 | 江苏东方九天新能源材料有限公司 |  | 倪兵 |  | 1 | 0.1 | 1200 | 630 | 1 | JG912407003312 |  | 1 |  | 是 | 是 | 101 | 27
铬钝化 | JG912407003311 | JG91240700331 | 东方铬钝化750 | 合格 | 合格品 | 甲 | 孙锋 | 2015 | 2003 | 0.994 | 4220 | 0.1 | 630 | 0.15*610镀铬量80-100 |  | 30210015 | 光亮卷 | 0.1-SPCC | 30110014 | 铬钝化卷 | 0.1-SPCC |  | 10 | MO002852 | MO002852-027-01 | GDH001 | 铬钝化模板 | 4032 | 2024-08-20 | 2024-08-20 | 3 | 2024-08-23 01:27:24 | 2024-08-23 02:43:34 | 江苏东方九天新能源材料有限公司 |  | 倪兵 |  | 1 | 0.1 | 4220 | 630 | 1 | JG912407003311 |  | 1 |  | 是 | 是 | 101 | 27
铬钝化 | DL002407003112 | DL002407003112 | 东方铬钝化750 | 合格 | 让步接收 | 甲 | 孙锋 | 2980 | 2980 | 1 | 4370 | 0.15 | 610 | / | 板面色差，辊印，亮斑点，白斑，并包外，板面偶有黄斑，来料板面停机斑，130米横向3.66mm孔洞（0.51mm2） | 30210011 | 光亮卷 | 0.15-SPCC | 30110011 | 铬钝化卷 | 0.15-SPCC |  | 10 | MO002865 | MO002865-002 | GDH001 | 铬钝化模板 | 2980 | 2024-08-20 | 2024-08-20 | 3 | 2024-08-23 00:53:04 | 2024-08-23 01:27:07 | 江苏东方九天新能源材料有限公司 | 299417 | 倪兵 |  |  | 0.15 | 0 | 610 | 1 | DL002407003112 |  | 1 | 来料板面色差，辊印，亮斑点，白斑，并包外，来料板面偶有黄斑，来料板面停机斑，130米横向3.66，大小0.51 | 是 | 是 | 34 | 2
铬钝化 | DL002407003111 | DL002407003111 | 东方铬钝化750 | 合格 | 让步接收 | 甲 | 周建锋 | 2850 | 2850 | 1 | 4160 | 0.15 | 610 | / | 板面色差，辊印，亮斑点，白斑，并包内 | 30210011 | 光亮卷 | 0.15-SPCC | 30110011 | 铬钝化卷 | 0.15-SPCC |  | 10 | MO002865 | MO002865-001 | GDH001 | 铬钝化模板 | 2850 | 2024-08-20 | 2024-08-20 | 3 | 2024-08-23 00:25:16 | 2024-08-23 00:52:46 | 江苏东方九天新能源材料有限公司 | 299416 | 倪兵 |  |  | 0.15 | 0 | 610 | 1 | DL002407003111 |  | 1 | 来料板面色差，辊印，亮斑点，白斑，并包内 | 是 | 是 | 27 | 1
铬钝化 | JG912407003713 | JG91240700371 | 东方铬钝化750 | 合格 | 让步接收 | 甲 | 孙锋 | 1555 | 1547 | 0.9949 | 3290 | 0.1 | 630 | 0.15*610镀铬量80-100 | 内130米板面折印，2690/2820/2860米板面折印 | 30210015 | 光亮卷 | 0.1-SPCC | 30110014 | 铬钝化卷 | 0.1-SPCC |  | 10 | MO002852 | MO002852-026-03 | GDH001 | 铬钝化模板 | 4244 | 2024-08-20 | 2024-08-20 | 3 | 2024-08-22 22:13:41 | 2024-08-22 23:29:30 | 江苏东方九天新能源材料有限公司 |  | 倪兵 |  | 1 | 0.1 | 3290 | 630 | 1 | JG912407003713 |  | 1 | 内130米板面折印,2690/2820/2860米板面折印 | 是 | 是 | 101 | 26
铬钝化 | JG912407003712 | JG91240700371 | 东方铬钝化750 | 其他入库 | 协议品 | 甲 | 孙锋 | 572 | 569 | 0.9948 | 1230 | 0.1 | 630 | 0.15*610镀铬量80-100 | 短带 |  |  |  | 30110014 | 铬钝化卷 | 0.1-SPCC |  | 10 | MO002852 | MO002852-026-02 | GDH001 | 铬钝化模板 | 4244 | 2024-08-20 | 2024-08-20 | 3 | 2024-08-22 22:13:41 | 2024-08-22 23:29:30 | 江苏东方九天新能源材料有限公司 |  | 倪兵 |  | 1 | 0.1 | 1230 | 630 | 1 | JG912407003712 |  | 1 | 来料板面连续亮斑点，色差，辊印，白条印，因S辊打滑板面有折皱，重新分包 | 是 | 是 | 101 | 26
铬钝化 | JG912407003711 | JG91240700371 | 东方铬钝化750 | 合格 | 合格品 | 甲 | 孙锋 | 2117 | 2107 | 0.9953 | 4460 | 0.1 | 630 | 0.15*610镀铬量80-100 |  | 30210015 | 光亮卷 | 0.1-SPCC | 30110014 | 铬钝化卷 | 0.1-SPCC |  | 10 | MO002852 | MO002852-026-01 | GDH001 | 铬钝化模板 | 4244 | 2024-08-20 | 2024-08-20 | 3 | 2024-08-22 22:13:41 | 2024-08-22 23:29:30 | 江苏东方九天新能源材料有限公司 |  | 倪兵 |  | 1 | 0.1 | 4460 | 630 | 1 | JG912407003711 |  | 1 | 来料板面连续亮斑点，色差，辊印 | 是 | 是 | 101 | 26
铬钝化 | JG1224080093 | JG1224080093 | 东方铬钝化750 | 合格 | 合格品 | 乙 | 李澍 | 5810 | 5801 | 0.9985 | 6860 | 0.18 | 610 | / |  | 30210014 | 光亮卷 | 0.18-SPCC | 30110012 | 铬钝化卷 | 0.18-SPCC |  | 10 | MO002828 | MO002828-006 | GDH001 | 铬钝化模板 | 5810 | 2024-08-19 | 2024-08-19 | 3 | 2024-08-22 20:03:14 | 2024-08-22 22:13:06 | 江苏东方九天新能源材料有限公司 | 297842 | 李澍 |  |  | 0.18 | 0 | 610 | 1 | JG1224080093 |  | 1 | 辊印 条印 白斑 | 是 | 是 | 130 | 6
铬钝化 | JG1224080101 | JG1224080101 | 东方铬钝化750 | 合格 | 让步接收 | 乙 | 李澍 | 5682 | 5665 | 0.997 | 6690 | 0.18 | 610 | / | 辊印重条印，白斑 | 30210014 | 光亮卷 | 0.18-SPCC | 30110012 | 铬钝化卷 | 0.18-SPCC |  | 10 | MO002875 | MO002875-008 | GDH001 | 铬钝化模板 | 5682 | 2024-08-21 | 2024-08-21 | 3 | 2024-08-22 19:19:21 | 2024-08-22 20:02:50 | 江苏东方九天新能源材料有限公司 | 300435 | 李澍 |  |  | 0.18 | 0 | 610 | 1 | JG1224080101 |  | 1 | 辊印重条印 白斑 | 是 | 是 | 43 | 8
铬钝化 | JG1224080099 | JG1224080099 | 东方铬钝化750 | 合格 | 让步接收 | 乙 | 李澍 | 5770 | 5765 | 0.9991 | 6800 | 0.18 | 610 | / | 色差重 | 30210014 | 光亮卷 | 0.18-SPCC | 30110012 | 铬钝化卷 | 0.18-SPCC |  | 10 | MO002828 | MO002828-005 | GDH001 | 铬钝化模板 | 5770 | 2024-08-19 | 2024-08-19 | 3 | 2024-08-22 18:46:00 | 2024-08-22 19:19:01 | 江苏东方九天新能源材料有限公司 | 297841 | 李澍 |  |  | 0.18 | 0 | 610 | 1 | JG1224080099 |  | 1 | 白斑 辊印 条印 色差重 | 是 | 是 | 33 | 5
铬钝化 | JG1224080091 | JG1224080091 | 东方铬钝化750 | 合格 | 让步接收 | 乙 | 李澍 | 5810 | 5789 | 0.9964 | 6840 | 0.18 | 610 | / | 内100米顶伤 | 30210014 | 光亮卷 | 0.18-SPCC | 30110012 | 铬钝化卷 | 0.18-SPCC |  | 10 | MO002875 | MO002875-009 | GDH001 | 铬钝化模板 | 5810 | 2024-08-21 | 2024-08-21 | 3 | 2024-08-22 17:39:40 | 2024-08-22 18:25:44 | 江苏东方九天新能源材料有限公司 | 300437 | 李澍 |  |  | 0.18 | 0 | 610 | 1 | JG1224080091 |  | 1 | 内100米顶伤 辊印 条印 白斑 | 是 | 是 | 46 | 9
铬钝化 | JG91240700341 | JG91240700341 | 东方铬钝化750 | 合格 | 让步接收 | 乙 | 李澍 | 5130 | 5125 | 0.999 | 7250 | 0.15 | 610 | 0.15*610镀铬量80-100 | 3000米-3120米左右折印 | 30210011 | 光亮卷 | 0.15-SPCC | 30110011 | 铬钝化卷 | 0.15-SPCC |  | 10 | MO002852 | MO002852-004 | GDH001 | 铬钝化模板 | 5130 | 2024-08-20 | 2024-08-20 | 3 | 2024-08-22 16:41:51 | 2024-08-22 17:39:29 | 江苏东方九天新能源材料有限公司 | 299001 | 李澍 |  |  | 0.15 | 7280 | 610 | 1 | JG91240700341 |  | 1 | 辊印2 条印 白斑 3000米-3120米左右 折印 | 是 | 是 | 58 | 4
铬钝化 | JG91240700301 | JG91240700301 | 东方铬钝化750 | 合格 | 让步接收 | 乙 | 李澍 | 4954 | 4947 | 0.9986 | 7020 | 0.15 | 610 | 0.15*610镀铬量80-100 | 边浪 | 30210011 | 光亮卷 | 0.15-SPCC | 30110011 | 铬钝化卷 | 0.15-SPCC |  | 10 | MO002852 | MO002852-006 | GDH001 | 铬钝化模板 | 4954 | 2024-08-20 | 2024-08-20 | 3 | 2024-08-22 15:45:40 | 2024-08-22 16:41:22 | 江苏东方九天新能源材料有限公司 | 299003 | 李澍 |  |  | 0.15 | 7050 | 610 | 1 | JG91240700301 |  | 1 | 白斑 辊印 条印 边浪 | 是 | 是 | 56 | 6
铬钝化 | JG91240700382 | JG91240700382 | 东方铬钝化750 | 合格 | 合格品 | 乙 | 李澍 | 5050 | 5035 | 0.997 | 7230 | 0.15 | 610 | 0.15*610镀铬量80-100 | 白斑 辊印 条印 | 30210011 | 光亮卷 | 0.15-SPCC | 30110011 | 铬钝化卷 | 0.15-SPCC |  | 10 | MO002852 | MO002852-008 | GDH001 | 铬钝化模板 | 5050 | 2024-08-20 | 2024-08-20 | 3 | 2024-08-22 15:00:29 | 2024-08-22 15:45:14 | 江苏东方九天新能源材料有限公司 | 299004 | 李澍 |  |  | 0.15 | 7280 | 610 | 1 | JG91240700382 |  | 1 | 白斑 辊印 条印 | 是 | 是 | 45 | 8
铬钝化 | JG12240706483 | JG1224070648 | 东方铬钝化750 | 合格 | 合格品 | 乙 | 李澍 | 1917 | 1913 | 0.9979 | 4180 | 0.1 | 610 | / |  | 30210015 | 光亮卷 | 0.1-SPCC | 30110014 | 铬钝化卷 | 0.1-SPCC |  | 10 | MO002897 | MO002897-005-03 | GDH001 | 铬钝化模板 | 4700 | 2024-08-21 | 2024-08-21 | 3 | 2024-08-22 13:50:55 | 2024-08-22 14:56:34 | 江苏东方九天新能源材料有限公司 |  | 李澍 |  | 1 | 0.1 | 4180 | 610 | 1 | JG12240706483 |  | 1 |  | 是 | 是 | 88 | 5
铬钝化 | JG12240706482 | JG1224070648 | 东方铬钝化750 | 合格 | 合格品 | 乙 | 李澍 | 1400 | 1397 | 0.9979 | 3050 | 0.1 | 610 | / |  | 30210015 | 光亮卷 | 0.1-SPCC | 30110014 | 铬钝化卷 | 0.1-SPCC |  | 10 | MO002897 | MO002897-005-02 | GDH001 | 铬钝化模板 | 4700 | 2024-08-21 | 2024-08-21 | 3 | 2024-08-22 13:50:55 | 2024-08-22 14:56:34 | 江苏东方九天新能源材料有限公司 |  | 李澍 |  | 1 | 0.1 | 3050 | 610 | 1 | JG12240706482 |  | 1 |  | 是 | 是 | 88 | 5
铬钝化 | JG12240706481 | JG1224070648 | 东方铬钝化750 | 合格 | 合格品 | 乙 | 李澍 | 1382 | 1379 | 0.9978 | 3010 | 0.1 | 610 | / |  | 30210015 | 光亮卷 | 0.1-SPCC | 30110014 | 铬钝化卷 | 0.1-SPCC |  | 10 | MO002897 | MO002897-005-01 | GDH001 | 铬钝化模板 | 4700 | 2024-08-21 | 2024-08-21 | 3 | 2024-08-22 13:50:55 | 2024-08-22 14:56:34 | 江苏东方九天新能源材料有限公司 |  | 李澍 |  | 1 | 0.1 | 3010 | 610 | 1 | JG12240706481 |  | 1 |  | 是 | 是 | 88 | 5
铬钝化 | JG1224070489 | JG1224070489 | 东方铬钝化750 | 合格 | 合格品 | 乙 | 李澍 | 5116 | 5099 | 0.9967 | 7230 | 0.15 | 610 | / | 白斑条印 辊印 边浪 | 30210011 | 光亮卷 | 0.15-SPCC | 30110011 | 铬钝化卷 | 0.15-SPCC |  | 10 | MO002862 | MO002862-005 | GDH001 | 铬钝化模板 | 5116 | 2024-08-20 | 2024-08-20 | 3 | 2024-08-22 12:34:06 | 2024-08-22 13:50:36 | 江苏东方九天新能源材料有限公司 | 299409 | 李澍 |  |  | 0.15 | 7260 | 610 | 1 | JG1224070489 |  | 1 | 白斑条印 辊印 边浪 | 是 | 是 | 76 | 5
铬钝化 | JG1224070690 | JG1224070690 | 东方铬钝化750 | 合格 | 合格品 | 乙 | 李澍 | 4930 | 4915 | 0.997 | 6960 | 0.15 | 610 | / | 条印 白斑色差 辊印 | 30210011 | 光亮卷 | 0.15-SPCC | 30110011 | 铬钝化卷 | 0.15-SPCC |  | 10 | MO002862 | MO002862-004 | GDH001 | 铬钝化模板 | 4930 | 2024-08-20 | 2024-08-20 | 3 | 2024-08-22 11:58:42 | 2024-08-22 12:33:48 | 江苏东方九天新能源材料有限公司 | 299406 | 李澍 |  |  | 0.15 | 7000 | 610 | 1 | JG1224070690 |  | 1 | 条印 白斑色差 辊印 | 是 | 是 | 35 | 4
铬钝化 | JG1224070689 | JG1224070689 | 东方铬钝化750 | 合格 | 合格品 | 乙 | 李澍 | 4954 | 4889 | 0.9869 | 7020 | 0.15 | 610 | / | 白斑 条印 辊印亮斑 | 30210011 | 光亮卷 | 0.15-SPCC | 30110011 | 铬钝化卷 | 0.15-SPCC |  | 10 | MO002897 | MO002897-015 | GDH001 | 铬钝化模板 | 4954 | 2024-08-21 | 2024-08-21 | 3 | 2024-08-22 11:56:45 | 2024-08-22 11:58:10 | 江苏东方九天新能源材料有限公司 | 301093 | 李澍 |  |  | 0.15 | 7120 | 610 | 1 | JG1224070689 |  | 1 | 白斑 条印 辊印亮斑 | 是 | 是 | 2 | 15