## sheet1
工序名称 | 新卷号 | 批号 | 机组名称 | 工序状态 | 检验结果 | 班组 | 参与人 | 来料重量 | 出料重量 | 成材率 | 出料长度 | 出料厚度 | 出料宽度 | 工序要求 | 备注 | 来料编码 | 来料名称 | 来料规格 | 产品编码 | 产品名称 | 产品规格 | 膜名称 | 排序 | 主计划号 | 子计划号 | 工序流程编码 | 工序流程名称 | 工单需求 | 计划开始时间 | 计划结束时间 | 工单状态 | 开始时间 | 产出时间 | 组织名称 | 卷号ID | 操作工人 | 报工人 | 检验 | 来料厚度 | 来料长度 | 来料宽度 | 是否分卷 | 原卷号 | 工单要求 | 是否成品 | 不良现象 | 是否入库 | 入库审核 | 生产工时 | 工单行号
最终冷轧 | JG1224080071 | JG1224080071 | 九天750轧机 | 合格 | 合格品 | 甲 | 张帅 | 5600 | 5600 | 1 | 10150 | 0.1 | 710 | 轧0.1（0.096-0.102）5.6吨卷轧制米数10000-10100米，7.8吨卷轧制米数13900-14000米不超14000米 |  | 20100028 | 轧硬 | 0.4*710-SPCC | 30210015 | 光亮卷 | 0.1-SPCC |  | 30 | MO002466 | MO002466-009 | GLJ003 | 光亮卷前处理 模板 | 5606 | 2024-08-08 | 2024-08-08 | 3 | 2024-08-26 07:35:09 | 2024-08-26 07:35:33 | 江苏九天光电科技有限公司 | 283621 | 张帅 |  |  | 0.4 | 2570 | 710 | 1 | JG1224080071 |  |  |  | 否 | 否 |  | 9
最终冷轧 | JG12240800011 | JG1224080001 | 九天750轧机 | 合格 | 合格品 | 甲 | 张帅 | 5700 | 5700 | 1 | 10350 | 0.1 | 710 | 轧0.1(0.096-0.101)5.7吨卷轧制米数10200-10300米；7.8吨卷轧制米数13800-13900米不超13900米；7.6吨卷轧制米数13700-13800米，7.3吨卷轧制米数13000-13100米 |  | 20100028 | 轧硬 | 0.4*710-SPCC | 30210015 | 光亮卷 | 0.1-SPCC |  | 30 | MO002480 | MO002480-001-01 | GLJ003 | 光亮卷前处理 模板 | 13490 | 2024-08-09 | 2024-08-09 | 3 | 2024-08-26 06:13:41 | 2024-08-26 06:14:12 | 江苏九天光电科技有限公司 | 284146 | 张帅 |  |  | 0.4 | 2625 | 710 | 1 | JG12240800011 | [5 empty] | 4079 | 1
最终冷轧 | JG1224080166 | JG1224080166 | 九天750轧机 | 合格 | 合格品 | 甲 | 张帅 | 5760 | 5760 | 1 | 10355 | 0.1 | 710 | 轧0.1（0.097-0.102；5.7吨卷轧制米数10200-10300米；7.5吨卷轧制米数13500-13600米；7.7吨卷轧制米数13700-13800米；6.97吨轧制米数12500-12600米；7.3吨卷轧制米数13000-13100米；7.6吨卷轧制米数13600-13700米 |  | 20100028 | 轧硬 | 0.4*710-SPCC | 30210015 | 光亮卷 | 0.1-SPCC |  | 30 | MO002589 | MO002589-010 | GLJ003 | 光亮卷前处理 模板 | 5765 | 2024-08-12 | 2024-08-12 | 3 | 2024-08-26 04:50:05 | 2024-08-26 04:50:30 | 江苏九天光电科技有限公司 | 288295 | 张帅 |  |  | 0.4 | 2640 | 710 | 1 | JG1224080166 |  |  |  | 否 | 否 |  | 10
最终冷轧 | JG1224080087 | JG1224080087 | 九天750轧机 | 合格 | 合格品 | 甲 | 张帅 | 5600 | 5600 | 1 | 10080 | 0.1 | 710 | 轧0.1（0.096-0.102）5.6吨卷轧制米数10000-10100米，7.8吨卷轧制米数13900-14000米不超14000米 |  | 20100028 | 轧硬 | 0.4*710-SPCC | 30210015 | 光亮卷 | 0.1-SPCC |  | 30 | MO002466 | MO002466-025 | GLJ003 | 光亮卷前处理 模板 | 5605 | 2024-08-08 | 2024-08-08 | 3 | 2024-08-26 03:14:25 | 2024-08-26 03:14:48 | 江苏九天光电科技有限公司 | 283637 | 张帅 |  |  | 0.4 | 2570 | 710 | 1 | JG1224080087 |  |  |  | 否 | 否 |  | 25
最终冷轧 | JG1224080182 | JG1224080182 | 九天750轧机 | 合格 | 合格品 | 甲 | 张帅 | 5700 | 5700 | 1 | 10270 | 0.1 | 710 | 轧0.1（0.097-0.102；5.7吨卷轧制米数10200-10300米；7.5吨卷轧制米数13500-13600米；7.7吨卷轧制米数13700-13800米；6.97吨轧制米数12500-12600米；7.3吨卷轧制米数13000-13100米；7.6吨卷轧制米数13600-13700米 |  | 20100028 | 轧硬 | 0.4*710-SPCC | 30210015 | 光亮卷 | 0.1-SPCC |  | 30 | MO002589 | MO002589-026 | GLJ003 | 光亮卷前处理 模板 | 5705 | 2024-08-12 | 2024-08-12 | 3 | 2024-08-26 01:38:34 | 2024-08-26 01:38:59 | 江苏九天光电科技有限公司 | 288311 | 张帅 |  |  | 0.4 | 2610 | 710 | 1 | JG1224080182 |  |  |  | 否 | 否 |  | 26
最终冷轧 | JG1224080158 | JG1224080158 | 九天750轧机 | 合格 | 合格品 | 甲 | 张帅 | 5700 | 5700 | 1 | 10230 | 0.1 | 710 | 轧0.1（0.097-0.102；5.7吨卷轧制米数10200-10300米；7.5吨卷轧制米数13500-13600米；7.7吨卷轧制米数13700-13800米；6.97吨轧制米数12500-12600米；7.3吨卷轧制米数13000-13100米；7.6吨卷轧制米数13600-13700米 |  | 20100028 | 轧硬 | 0.4*710-SPCC | 30210015 | 光亮卷 | 0.1-SPCC |  | 30 | MO002589 | MO002589-002 | GLJ003 | 光亮卷前处理 模板 | 5705 | 2024-08-12 | 2024-08-12 | 3 | 2024-08-25 23:47:09 | 2024-08-25 23:47:38 | 江苏九天光电科技有限公司 | 288287 | 张帅 |  |  | 0.4 | 2610 | 710 | 1 | JG1224080158 |  |  |  | 否 | 否 |  | 2
最终冷轧 | JG1224080193 | JG1224080193 | 九天750轧机 | 合格 | 合格品 | 甲 | 张帅 | 5700 | 5680 | 0.9965 | 10224 | 0.1 | 710 | 轧0.1（0.097-0.102；5.7吨卷轧制米数10200-10300米；7.5吨卷轧制米数13500-13600米；7.7吨卷轧制米数13700-13800米；6.97吨轧制米数12500-12600米；7.3吨卷轧制米数13000-13100米；7.6吨卷轧制米数13600-13700米 |  | 20100028 | 轧硬 | 0.4*710-SPCC | 30210015 | 光亮卷 | 0.1-SPCC |  | 30 | MO002589 | MO002589-037 | GLJ003 | 光亮卷前处理 模板 | 5700 | 2024-08-12 | 2024-08-12 | 3 | 2024-08-25 22:10:48 | 2024-08-25 22:11:20 | 江苏九天光电科技有限公司 | 288322 | 张帅 |  |  | 0.4 | 2610 | 710 | 1 | JG1224080193 |  |  |  | 否 | 否 |  | 37
最终冷轧 | JG1224080025 | JG1224080025 | 九天750轧机 | 合格 | 合格品 | 乙 | 赵遂义 | 5600 | 5590 | 0.9982 | 9900 | 0.1 | 710 | 轧0.1（0.097-0.102）5.6吨卷轧制米数1000-10100米；7.7-7.85吨卷轧制米数米数13900-14000米不超14000米 |  | 20100028 | 轧硬 | 0.4*710-SPCC | 30210015 | 光亮卷 | 0.1-SPCC |  | 30 | MO002344 | MO002344-005 | GLJ003 | 光亮卷前处理 模板 | 5600 | 2024-08-05 | 2024-08-05 | 3 | 2024-08-25 19:13:38 | 2024-08-25 19:14:25 | 江苏九天光电科技有限公司 | 280133 | 赵遂义 |  |  | 0.4 | 2570 | 710 | 1 | JG1224080025 |  |  |  | 否 | 否 |  | 5
最终冷轧 | JG1224080173 | JG1224080173 | 九天750轧机 | 合格 | 合格品 | 乙 | 赵遂义 | 5710 | 5700 | 0.9982 | 10200 | 0.1 | 710 | 轧0.1（0.097-0.102；5.7吨卷轧制米数10200-10300米；7.5吨卷轧制米数13500-13600米；7.7吨卷轧制米数13700-13800米；6.97吨轧制米数12500-12600米；7.3吨卷轧制米数13000-13100米；7.6吨卷轧制米数13600-13700米 |  | 20100028 | 轧硬 | 0.4*710-SPCC | 30210015 | 光亮卷 | 0.1-SPCC |  | 30 | MO002589 | MO002589-017 | GLJ003 | 光亮卷前处理 模板 | 5715 | 2024-08-12 | 2024-08-12 | 3 | 2024-08-25 19:12:24 | 2024-08-25 19:13:02 | 江苏九天光电科技有限公司 | 288302 | 赵遂义 |  |  | 0.4 | 2610 | 710 | 1 | JG1224080173 |  |  |  | 否 | 否 |  | 17
最终冷轧 | JG1224080178 | JG1224080178 | 九天750轧机 | 合格 | 合格品 | 甲 | 张帅 | 5710 | 5700 | 0.9982 | 10290 | 0.1 | 710 | 轧0.1（0.097-0.102；5.7吨卷轧制米数10200-10300米；7.5吨卷轧制米数13500-13600米；7.7吨卷轧制米数13700-13800米；6.97吨轧制米数12500-12600米；7.3吨卷轧制米数13000-13100米；7.6吨卷轧制米数13600-13700米 |  | 20100028 | 轧硬 | 0.4*710-SPCC | 30210015 | 光亮卷 | 0.1-SPCC |  | 30 | MO002589 | MO002589-022 | GLJ003 | 光亮卷前处理 模板 | 5710 | 2024-08-12 | 2024-08-12 | 3 | 2024-08-25 07:19:48 | 2024-08-25 07:20:22 | 江苏九天光电科技有限公司 | 288307 | 张帅 |  |  | 0.4 | 2610 | 710 | 1 | JG1224080178 |  |  |  | 否 | 否 |  | 22
最终冷轧 | JG1224080198 | JG1224080198 | 九天750轧机 | 合格 | 合格品 | 甲 | 张帅 | 5700 | 5700 | 1 | 10220 | 0.1 | 710 | 轧0.1（0.097-0.102；5.7吨卷轧制米数10200-10300米；7.5吨卷轧制米数13500-13600米；7.7吨卷轧制米数13700-13800米；6.97吨轧制米数12500-12600米；7.3吨卷轧制米数13000-13100米；7.6吨卷轧制米数13600-13700米 |  | 20100028 | 轧硬 | 0.4*710-SPCC | 30210015 | 光亮卷 | 0.1-SPCC |  | 30 | MO002589 | MO002589-042 | GLJ003 | 光亮卷前处理 模板 | 5705 | 2024-08-12 | 2024-08-12 | 3 | 2024-08-25 05:51:57 | 2024-08-25 05:52:23 | 江苏九天光电科技有限公司 | 288327 | 张帅 |  |  | 0.4 | 2610 | 710 | 1 | JG1224080198 |  |  |  | 否 | 否 |  | 42
最终冷轧 | JG1224080022 | JG1224080022 | 九天750轧机 | 合格 | 合格品 | 甲 | 蒋小冬 | 5600 | 5580 | 0.9964 | 10130 | 0.1 | 710 | 轧0.1（0.097-0.102）5.6吨卷轧制米数1000-10100米；7.7-7.85吨卷轧制米数米数13900-14000米不超14000米 |  | 20100028 | 轧硬 | 0.4*710-SPCC | 30210015 | 光亮卷 | 0.1-SPCC |  | 30 | MO002344 | MO002344-002 | GLJ003 | 光亮卷前处理 模板 | 5608 | 2024-08-05 | 2024-08-05 | 3 | 2024-08-25 04:07:51 | 2024-08-25 04:08:42 | 江苏九天光电科技有限公司 | 280130 | 蒋小冬 |  |  | 0.4 | 2570 | 710 | 1 | JG1224080022 |  |  |  | 否 | 否 |  | 2
最终冷轧 | JG1224080170 | JG1224080170 | 九天750轧机 | 合格 | 合格品 | 甲 | 张帅 | 5680 | 5660 | 0.9965 | 10230 | 0.1 | 710 | 轧0.1（0.097-0.102；5.7吨卷轧制米数10200-10300米；7.5吨卷轧制米数13500-13600米；7.7吨卷轧制米数13700-13800米；6.97吨轧制米数12500-12600米；7.3吨卷轧制米数13000-13100米；7.6吨卷轧制米数13600-13700米 |  | 20100028 | 轧硬 | 0.4*710-SPCC | 30210015 | 光亮卷 | 0.1-SPCC |  | 30 | MO002589 | MO002589-014 | GLJ003 | 光亮卷前处理 模板 | 5680 | 2024-08-12 | 2024-08-12 | 3 | 2024-08-25 04:06:33 | 2024-08-25 04:07:11 | 江苏九天光电科技有限公司 | 288299 | 张帅 |  |  | 0.4 | 2610 | 710 | 1 | JG1224080170 |  |  |  | 否 | 否 |  | 14
最终冷轧 | JG12240705631 | JG1224070563 | 九天750轧机 | 合格 | 合格品 | 乙 | 赵遂义 | 5700 | 5690 | 0.9982 | 10260 | 0.1 | 710 | 轧0.1(0.096-0.101)5.7吨卷轧制米数10200-10300米；7.8吨卷轧制米数13800-13900米不超13900米；7.6吨卷轧制米数13700-13800米，7.3吨卷轧制米数13000-13100米 |  | 20100028 | 轧硬 | 0.4*710-SPCC | 30210015 | 光亮卷 | 0.1-SPCC |  | 30 | MO002480 | MO002480-007-01 | GLJ003 | 光亮卷前处理 模板 | 12995 | 2024-08-09 | 2024-08-09 | 3 | 2024-08-24 23:32:25 | 2024-08-24 23:33:08 | 江苏九天光电科技有限公司 | 284152 | 赵遂义 |  |  | 0.4 | 2625 | 710 | 1 | JG12240705631 | [5 empty] | 10139 | 7
最终冷轧 | JG12240800111 | JG1224080011 | 九天750轧机 | 合格 | 合格品 | 乙 | 赵遂义 | 5700 | 5690 | 0.9982 | 10250 | 0.1 | 710 | 轧0.1(0.096-0.101)5.7吨卷轧制米数10200-10300米；7.8吨卷轧制米数13800-13900米不超13900米；7.6吨卷轧制米数13700-13800米，7.3吨卷轧制米数13000-13100米 |  | 20100028 | 轧硬 | 0.4*710-SPCC | 30210015 | 光亮卷 | 0.1-SPCC |  | 30 | MO002480 | MO002480-013-01 | GLJ003 | 光亮卷前处理 模板 | 13345 | 2024-08-09 | 2024-08-09 | 3 | 2024-08-24 23:31:11 | 2024-08-24 23:31:53 | 江苏九天光电科技有限公司 | 284166 | 赵遂义 |  |  | 0.4 | 2625 | 710 | 1 | JG12240800111 | [5 empty] | 9763 | 13
最终冷轧 | JG1224080162 | JG1224080162 | 九天750轧机 | 合格 | 合格品 | 乙 | 赵遂义 | 5700 | 5670 | 0.9947 | 10000 | 0.1 | 710 | 轧0.1（0.097-0.102；5.7吨卷轧制米数10200-10300米；7.5吨卷轧制米数13500-13600米；7.7吨卷轧制米数13700-13800米；6.97吨轧制米数12500-12600米；7.3吨卷轧制米数13000-13100米；7.6吨卷轧制米数13600-13700米 |  | 20100028 | 轧硬 | 0.4*710-SPCC | 30210015 | 光亮卷 | 0.1-SPCC |  | 30 | MO002589 | MO002589-006 | GLJ003 | 光亮卷前处理 模板 | 5700 | 2024-08-12 | 2024-08-12 | 3 | 2024-08-24 23:29:16 | 2024-08-24 23:30:24 | 江苏九天光电科技有限公司 | 288291 | 赵遂义 |  |  | 0.4 | 2610 | 710 | 1 | JG1224080162 |  |  |  | 否 | 否 |  | 6
最终冷轧 | JG12240705681 | JG1224070568 | 九天750轧机 | 合格 | 合格品 | 乙 | 赵遂义 | 5710 | 5700 | 0.9982 | 10230 | 0.1 | 710 | 轧0.1(0.096-0.101)5.7吨卷轧制米数10200-10300米；7.8吨卷轧制米数13800-13900米不超13900米；7.6吨卷轧制米数13700-13800米，7.3吨卷轧制米数13000-13100米 |  | 20100028 | 轧硬 | 0.4*710-SPCC | 30210015 | 光亮卷 | 0.1-SPCC |  | 30 | MO002480 | MO002480-005-01 | GLJ003 | 光亮卷前处理 模板 | 12310 | 2024-08-09 | 2024-08-09 | 3 | 2024-08-24 23:27:56 | 2024-08-24 23:28:43 | 江苏九天光电科技有限公司 | 284150 | 赵遂义 |  |  | 0.4 | 2625 | 710 | 1 | JG12240705681 | [5 empty] | 10216 | 5
最终冷轧 | JG12240705651 | JG1224070565 | 九天750轧机 | 合格 | 合格品 | 甲 | 蒋小冬 | 5700 | 5680 | 0.9965 | 10220 | 0.1 | 710 | 轧0.1(0.096-0.101)5.7吨卷轧制米数10200-10300米；7.8吨卷轧制米数13800-13900米不超13900米；7.6吨卷轧制米数13700-13800米，7.3吨卷轧制米数13000-13100米 |  | 20100028 | 轧硬 | 0.4*710-SPCC | 30210015 | 光亮卷 | 0.1-SPCC |  | 30 | MO002480 | MO002480-008-01 | GLJ003 | 光亮卷前处理 模板 | 13270 | 2024-08-09 | 2024-08-09 | 3 | 2024-08-24 15:40:04 | 2024-08-24 15:40:34 | 江苏九天光电科技有限公司 | 284153 | 蒋小冬 |  |  | 0.4 | 2625 | 710 | 1 | JG12240705651 | [5 empty] | 4733 | 8
最终冷轧 | JG1224080157 | JG1224080157 | 九天750轧机 | 合格 | 合格品 | 甲 | 蒋小冬 | 5700 | 5680 | 0.9965 | 10080 | 0.1 | 710 | 轧0.1（0.097-0.102；5.7吨卷轧制米数10200-10300米；7.5吨卷轧制米数13500-13600米；7.7吨卷轧制米数13700-13800米；6.97吨轧制米数12500-12600米；7.3吨卷轧制米数13000-13100米；7.6吨卷轧制米数13600-13700米 |  | 20100028 | 轧硬 | 0.4*710-SPCC | 30210015 | 光亮卷 | 0.1-SPCC |  | 30 | MO002589 | MO002589-001 | GLJ003 | 光亮卷前处理 模板 | 5700 | 2024-08-12 | 2024-08-12 | 3 | 2024-08-24 13:44:45 | 2024-08-24 13:45:39 | 江苏九天光电科技有限公司 | 288286 | 蒋小冬 |  |  | 0.4 | 2610 | 710 | 1 | JG1224080157 |  |  |  | 否 | 否 |  | 1
最终冷轧 | JG12240800181 | JG1224080018 | 九天750轧机 | 合格 | 合格品 | 甲 | 张帅 | 5710 | 5700 | 0.9982 | 10210 | 0.1 | 710 | 轧0.1(0.096-0.101)5.7吨卷轧制米数10200-10300米；7.8吨卷轧制米数13800-13900米不超13900米；7.6吨卷轧制米数13700-13800米，7.3吨卷轧制米数13000-13100米 |  | 20100028 | 轧硬 | 0.4*710-SPCC | 30210015 | 光亮卷 | 0.1-SPCC |  | 30 | MO002480 | MO002480-018-01 | GLJ003 | 光亮卷前处理 模板 | 13420 | 2024-08-09 | 2024-08-09 | 3 | 2024-08-24 13:43:12 | 2024-08-24 13:43:55 | 江苏九天光电科技有限公司 | 284171 | 张帅 |  |  | 0.4 | 2625 | 710 | 1 | JG12240800181 | [5 empty] | 9177 | 18
最终冷轧 | JG1224080200 | JG1224080200 | 九天750轧机 | 合格 | 合格品 | 乙 | 赵遂义 | 7350 | 7340 | 0.9986 | 13250 | 0.1 | 710 | 轧0.1（0.097-0.102；5.7吨卷轧制米数10200-10300米；7.5吨卷轧制米数13500-13600米；7.7吨卷轧制米数13700-13800米；6.97吨轧制米数12500-12600米；7.3吨卷轧制米数13000-13100米；7.6吨卷轧制米数13600-13700米 |  | 20100028 | 轧硬 | 0.4*710-SPCC | 30210015 | 光亮卷 | 0.1-SPCC |  | 30 | MO002589 | MO002589-044 | GLJ003 | 光亮卷前处理 模板 | 7350 | 2024-08-12 | 2024-08-12 | 3 | 2024-08-24 07:04:57 | 2024-08-24 07:05:35 | 江苏九天光电科技有限公司 | 288329 | 赵遂义 |  |  | 0.4 | 3370 | 710 | 1 | JG1224080200 |  |  |  | 否 | 否 |  | 44
最终冷轧 | JG12240800171 | JG1224080017 | 九天750轧机 | 合格 | 合格品 | 乙 | 赵遂义 | 5700 | 5690 | 0.9982 | 10300 | 0.1 | 710 | 轧0.1(0.096-0.101)5.7吨卷轧制米数10200-10300米；7.8吨卷轧制米数13800-13900米不超13900米；7.6吨卷轧制米数13700-13800米，7.3吨卷轧制米数13000-13100米 |  | 20100028 | 轧硬 | 0.4*710-SPCC | 30210015 | 光亮卷 | 0.1-SPCC |  | 30 | MO002480 | MO002480-017-01 | GLJ003 | 光亮卷前处理 模板 | 13410 | 2024-08-09 | 2024-08-09 | 3 | 2024-08-24 05:38:53 | 2024-08-24 05:39:38 | 江苏九天光电科技有限公司 | 284170 | 赵遂义 |  |  | 0.4 | 2625 | 710 | 1 | JG12240800171 | [5 empty] | 4438 | 17
最终冷轧 | JG1224080033 | JG1224080033 | 九天750轧机 | 合格 | 合格品 | 乙 | 赵遂义 | 6210 | 6200 | 0.9984 | 11170 | 0.1 | 710 | 轧0.1（0.097-0.102）5.6吨卷轧制米数1000-10100米；7.7-7.85吨卷轧制米数米数13900-14000米不超14000米 |  | 20100028 | 轧硬 | 0.4*710-SPCC | 30210015 | 光亮卷 | 0.1-SPCC |  | 30 | MO002344 | MO002344-013 | GLJ003 | 光亮卷前处理 模板 | 6216 | 2024-08-05 | 2024-08-05 | 3 | 2024-08-24 05:37:35 | 2024-08-24 05:38:22 | 江苏九天光电科技有限公司 | 280143 | 赵遂义 |  |  | 0.4 | 2850 | 710 | 1 | JG1224080033 |  |  |  | 否 | 否 |  | 13
最终冷轧 | JG12240707111 | JG1224070711 | 九天750轧机 | 合格 | 合格品 | 乙 | 赵遂义 | 5700 | 5690 | 0.9982 | 10220 | 0.1 | 710 | 轧0.1(0.096-0.101)5.7吨卷轧制米数10200-10300米；7.8吨卷轧制米数13800-13900米不超13900米；7.6吨卷轧制米数13700-13800米，7.3吨卷轧制米数13000-13100米 |  | 20100028 | 轧硬 | 0.4*710-SPCC | 30210015 | 光亮卷 | 0.1-SPCC |  | 30 | MO002480 | MO002480-004-01 | GLJ003 | 光亮卷前处理 模板 | 13460 | 2024-08-09 | 2024-08-09 | 3 | 2024-08-24 05:36:00 | 2024-08-24 05:37:01 | 江苏九天光电科技有限公司 | 284149 | 赵遂义 |  |  | 0.4 | 2625 | 710 | 1 | JG12240707111 | [5 empty] | 9200 | 4
最终冷轧 | JG12240800021 | JG1224080002 | 九天750轧机 | 合格 | 合格品 | 乙 | 赵遂义 | 5700 | 5690 | 0.9982 | 10260 | 0.1 | 710 | 轧0.1(0.096-0.101)5.7吨卷轧制米数10200-10300米；7.8吨卷轧制米数13800-13900米不超13900米；7.6吨卷轧制米数13700-13800米，7.3吨卷轧制米数13000-13100米 |  | 20100028 | 轧硬 | 0.4*710-SPCC | 30210015 | 光亮卷 | 0.1-SPCC |  | 30 | MO002480 | MO002480-002-01 | GLJ003 | 光亮卷前处理 模板 | 13495 | 2024-08-09 | 2024-08-09 | 3 | 2024-08-24 05:34:08 | 2024-08-24 05:35:10 | 江苏九天光电科技有限公司 | 284147 | 赵遂义 |  |  | 0.4 | 2625 | 710 | 1 | JG12240800021 | [5 empty] | 9721 | 2
最终冷轧 | JG12240705641 | JG1224070564 | 九天750轧机 | 合格 | 合格品 | 甲 | 张帅 | 5700 | 5700 | 1 | 10280 | 0.1 | 710 | 轧0.1(0.096-0.101)5.7吨卷轧制米数10200-10300米；7.8吨卷轧制米数13800-13900米不超13900米；7.6吨卷轧制米数13700-13800米，7.3吨卷轧制米数13000-13100米 |  | 20100028 | 轧硬 | 0.4*710-SPCC | 30210015 | 光亮卷 | 0.1-SPCC |  | 30 | MO002480 | MO002480-009-01 | GLJ003 | 光亮卷前处理 模板 | 12985 | 2024-08-09 | 2024-08-09 | 3 | 2024-08-23 20:27:16 | 2024-08-23 20:27:45 | 江苏九天光电科技有限公司 | 284154 | 张帅 |  |  | 0.4 | 2625 | 710 | 1 | JG12240705641 | [5 empty] | 11850 | 9
最终冷轧 | JG1224080072 | JG1224080072 | 九天750轧机 | 合格 | 合格品 | 甲 | 蒋小冬 | 5600 | 5590 | 0.9982 | 10100 | 0.1 | 710 | 轧0.1（0.096-0.102）5.6吨卷轧制米数10000-10100米，7.8吨卷轧制米数13900-14000米不超14000米 |  | 20100028 | 轧硬 | 0.4*710-SPCC | 30210015 | 光亮卷 | 0.1-SPCC |  | 30 | MO002466 | MO002466-010 | GLJ003 | 光亮卷前处理 模板 | 5606 | 2024-08-08 | 2024-08-08 | 3 | 2024-08-23 18:55:00 | 2024-08-23 18:55:24 | 江苏九天光电科技有限公司 | 283622 | 蒋小冬 |  |  | 0.4 | 2570 | 710 | 1 | JG1224080072 |  |  |  | 否 | 否 |  | 10
最终冷轧 | JG12240705661 | JG1224070566 | 九天750轧机 | 合格 | 合格品 | 甲 | 张帅 | 5700 | 5680 | 0.9965 | 10340 | 0.1 | 710 | 轧0.1(0.096-0.101)5.7吨卷轧制米数10200-10300米；7.8吨卷轧制米数13800-13900米不超13900米；7.6吨卷轧制米数13700-13800米，7.3吨卷轧制米数13000-13100米 |  | 20100028 | 轧硬 | 0.4*710-SPCC | 30210015 | 光亮卷 | 0.1-SPCC |  | 30 | MO002480 | MO002480-006-01 | GLJ003 | 光亮卷前处理 模板 | 13255 | 2024-08-09 | 2024-08-09 | 3 | 2024-08-23 17:23:54 | 2024-08-23 17:24:30 | 江苏九天光电科技有限公司 | 284151 | 张帅 |  |  | 0.4 | 2625 | 710 | 1 | JG12240705661 | [5 empty] | 9727 | 6
最终冷轧 | JG1224080079 | JG1224080079 | 九天750轧机 | 合格 | 合格品 | 甲 | 蒋小冬 | 5610 | 5600 | 0.9982 | 10150 | 0.1 | 710 | 轧0.1（0.096-0.102）5.6吨卷轧制米数10000-10100米，7.8吨卷轧制米数13900-14000米不超14000米 |  | 20100028 | 轧硬 | 0.4*710-SPCC | 30210015 | 光亮卷 | 0.1-SPCC |  | 30 | MO002466 | MO002466-017 | GLJ003 | 光亮卷前处理 模板 | 5612 | 2024-08-08 | 2024-08-08 | 3 | 2024-08-23 15:45:39 | 2024-08-23 15:46:14 | 江苏九天光电科技有限公司 | 283629 | 蒋小冬 |  |  | 0.4 | 2570 | 710 | 1 | JG1224080079 |  |  |  | 否 | 否 |  | 17
最终冷轧 | JG1224080075 | JG1224080075 | 九天750轧机 | 合格 | 合格品 | 甲 | 张帅 | 5600 | 5580 | 0.9964 | 10100 | 0.1 | 710 | 轧0.1（0.096-0.102）5.6吨卷轧制米数10000-10100米，7.8吨卷轧制米数13900-14000米不超14000米 |  | 20100028 | 轧硬 | 0.4*710-SPCC | 30210015 | 光亮卷 | 0.1-SPCC |  | 30 | MO002466 | MO002466-013 | GLJ003 | 光亮卷前处理 模板 | 5604 | 2024-08-08 | 2024-08-08 | 3 | 2024-08-23 13:55:33 | 2024-08-23 13:56:13 | 江苏九天光电科技有限公司 | 283625 | 张帅 |  |  | 0.4 | 2570 | 710 | 1 | JG1224080075 |  |  |  | 否 | 否 |  | 13
最终冷轧 | JG1224080174 | JG1224080174 | 九天750轧机 | 合格 | 合格品 | 甲 | 蒋小冬 | 5700 | 5690 | 0.9982 | 10270 | 0.1 | 710 | 轧0.1（0.097-0.102；5.7吨卷轧制米数10200-10300米；7.5吨卷轧制米数13500-13600米；7.7吨卷轧制米数13700-13800米；6.97吨轧制米数12500-12600米；7.3吨卷轧制米数13000-13100米；7.6吨卷轧制米数13600-13700米 |  | 20100028 | 轧硬 | 0.4*710-SPCC | 30210015 | 光亮卷 | 0.1-SPCC |  | 30 | MO002589 | MO002589-018 | GLJ003 | 光亮卷前处理 模板 | 5710 | 2024-08-12 | 2024-08-12 | 3 | 2024-08-23 12:02:48 | 2024-08-23 12:03:32 | 江苏九天光电科技有限公司 | 288303 | 蒋小冬 |  |  | 0.4 | 2610 | 710 | 1 | JG1224080174 |  |  |  | 否 | 否 |  | 18