## sheet1
工序名称 | 新卷号 | 批号 | 机组名称 | 工序状态 | 检验结果 | 班组 | 参与人 | 来料重量 | 出料重量 | 成材率 | 出料长度 | 出料厚度 | 出料宽度 | 工序要求 | 备注 | 来料编码 | 来料名称 | 来料规格 | 产品编码 | 产品名称 | 产品规格 | 膜名称 | 排序 | 主计划号 | 子计划号 | 工序流程编码 | 工序流程名称 | 工单需求 | 计划开始时间 | 计划结束时间 | 工单状态 | 开始时间 | 产出时间 | 组织名称 | 卷号ID | 操作工人 | 报工人 | 检验 | 来料厚度 | 来料长度 | 来料宽度 | 是否分卷 | 原卷号 | 工单要求 | 是否成品 | 不良现象 | 是否入库 | 入库审核 | 生产工时 | 工单行号
最终冷轧 | JG9124080034 | JG9124080034 | 九天700轧机 | 合格 | 合格品 | 甲 | 杨永华 | 4040 | 4040 | 1 | 8600 | 0.1 | 610 | 轧0.1（0.097-0.102）米数8400-8500米 |  | 20100023 | 轧硬 | 0.4*610-SPCC | 30210015 | 光亮卷 | 0.1-SPCC |  | 30 | MO002526 | MO002526-016 | GLJ003 | 光亮卷前处理 模板 | 4040 | 2024-08-10 | 2024-08-10 | 3 | 2024-08-26 07:56:46 | 2024-08-26 07:57:23 | 江苏九天光电科技有限公司 | 286086 | 杨永华 |  |  | 0.4 | 2150 | 610 | 1 | JG9124080034 |  |  |  | 否 | 否 |  | 16
最终冷轧 | JG9124080056 | JG9124080056 | 九天700轧机 | 合格 | 合格品 | 甲 | 李新峰 | 4120 | 4120 | 1 | 8511 | 0.1 | 630 | 轧0.1（0.097-0.102）4.1吨卷轧制米数8400-8500米；6.6吨卷轧制米数13800-13900米 |  | 20100025 | 轧硬 | 0.4*630-SPCC | 30210015 | 光亮卷 | 0.1-SPCC |  | 30 | MO002586 | MO002586-019 | GLJ003 | 光亮卷前处理 模板 | 4120 | 2024-08-12 | 2024-08-12 | 3 | 2024-08-26 05:45:41 | 2024-08-26 05:46:49 | 江苏九天光电科技有限公司 | 288233 | 李新峰 |  |  | 0.4 | 2120 | 630 | 1 | JG9124080056 |  |  |  | 否 | 否 |  | 19
最终冷轧 | JG9124080016 | JG9124080016 | 九天700轧机 | 合格 | 合格品 | 甲 | 杨永华 | 4100 | 4100 | 1 | 8540 | 0.1 | 630 | 轧0.1（0.097-0.102）4.1吨卷轧制米数8400-8500米；6.6吨卷轧制米数13800-13900米 |  | 20100025 | 轧硬 | 0.4*630-SPCC | 30210015 | 光亮卷 | 0.1-SPCC |  | 30 | MO002586 | MO002586-004 | GLJ003 | 光亮卷前处理 模板 | 4105 | 2024-08-12 | 2024-08-12 | 3 | 2024-08-26 04:21:59 | 2024-08-26 04:22:30 | 江苏九天光电科技有限公司 | 288218 | 杨永华 |  |  | 0.4 | 2120 | 630 | 1 | JG9124080016 |  |  |  | 否 | 否 |  | 4
最终冷轧 | JG91240800031 | JG9124080003 | 九天700轧机 | 合格 | 合格品 | 甲 | 李新峰 | 4300 | 4300 | 1 | 8974 | 0.1 | 630 | 轧0.1（0.096-0.101）4.3吨卷轧制米数8700-880米；6.4吨卷轧制米数12800-12900米 |  | 20100025 | 轧硬 | 0.4*630-SPCC | 30210015 | 光亮卷 | 0.1-SPCC |  | 30 | MO002524 | MO002524-002-01 | GLJ003 | 光亮卷前处理 模板 | 10745 | 2024-08-10 | 2024-08-10 | 3 | 2024-08-26 03:03:04 | 2024-08-26 03:03:31 | 江苏九天光电科技有限公司 | 286004 | 李新峰 |  |  | 0.4 | 2230 | 630 | 1 | JG91240800031 | [5 empty] | 9749 | 2
最终冷轧 | JG91240800071 | JG9124080007 | 九天700轧机 | 合格 | 合格品 | 甲 | 杨永华 | 4300 | 4300 | 1 | 8980 | 0.1 | 630 | 轧0.1（0.096-0.101）4.3吨卷轧制米数8700-880米；6.4吨卷轧制米数12800-12900米 |  | 20100025 | 轧硬 | 0.4*630-SPCC | 30210015 | 光亮卷 | 0.1-SPCC |  | 30 | MO002524 | MO002524-004-01 | GLJ003 | 光亮卷前处理 模板 | 10775 | 2024-08-10 | 2024-08-10 | 3 | 2024-08-26 01:41:10 | 2024-08-26 01:41:46 | 江苏九天光电科技有限公司 | 286006 | 杨永华 |  |  | 0.4 | 2230 | 630 | 1 | JG91240800071 | [5 empty] | 9567 | 4
最终冷轧 | JG9124080052 | JG9124080052 | 九天700轧机 | 合格 | 合格品 | 甲 | 李新峰 | 4140 | 4140 | 1 | 8610 | 0.1 | 630 | 轧0.1（0.097-0.102）4.1吨卷轧制米数8400-8500米；6.6吨卷轧制米数13800-13900米 |  | 20100025 | 轧硬 | 0.4*630-SPCC | 30210015 | 光亮卷 | 0.1-SPCC |  | 30 | MO002586 | MO002586-017 | GLJ003 | 光亮卷前处理 模板 | 4140 | 2024-08-12 | 2024-08-12 | 3 | 2024-08-26 00:14:24 | 2024-08-26 00:14:55 | 江苏九天光电科技有限公司 | 288231 | 李新峰 |  |  | 0.4 | 2140 | 630 | 1 | JG9124080052 |  |  |  | 否 | 否 |  | 17
最终冷轧 | JG9124080068 | JG9124080068 | 九天700轧机 | 合格 | 合格品 | 甲 | 杨永华 | 4100 | 4100 | 1 | 8530 | 0.1 | 630 | 轧0.1（0.097-0.102）4.1吨卷轧制米数8400-8500米；6.6吨卷轧制米数13800-13900米 |  | 20100025 | 轧硬 | 0.4*630-SPCC | 30210015 | 光亮卷 | 0.1-SPCC |  | 30 | MO002586 | MO002586-025 | GLJ003 | 光亮卷前处理 模板 | 4105 | 2024-08-12 | 2024-08-12 | 3 | 2024-08-25 22:39:11 | 2024-08-25 22:39:43 | 江苏九天光电科技有限公司 | 288239 | 杨永华 |  |  | 0.4 | 2130 | 630 | 1 | JG9124080068 |  |  |  | 否 | 否 |  | 25
最终冷轧 | JG9124080014 | JG9124080014 | 九天700轧机 | 合格 | 合格品 | 甲 | 杨永华 | 4000 | 4000 | 1 | 8670 | 0.1 | 610 | 轧0.1（0.097-0.102）米数8400-8500米 |  | 20100023 | 轧硬 | 0.4*610-SPCC | 30210015 | 光亮卷 | 0.1-SPCC |  | 30 | MO002526 | MO002526-001 | GLJ003 | 光亮卷前处理 模板 | 4000 | 2024-08-10 | 2024-08-10 | 3 | 2024-08-25 21:27:49 | 2024-08-25 21:28:22 | 江苏九天光电科技有限公司 | 286071 | 杨永华 |  |  | 0.4 | 2120 | 610 | 1 | JG9124080014 |  |  |  | 否 | 否 |  | 1
改轧 | DL0024055111-2 | DL0024055111-2 | 九天700轧机 | 合格 | 合格品 | 乙 | 周朋 | 5880 | 5630 | 0.9575 | 12470 | 0.1 | 590 | 轧0.1 |  | 20200067 | 小品种钢半成品 | 0.6-SPCC | 30210015 | 光亮卷 | 0.1-SPCC |  | 10 | MO002506 | MO002506-002 | GLJ003 | 光亮卷前处理 模板 | 5880 | 2024-08-09 | 2024-08-23 | 3 | 2024-08-25 19:47:30 | 2024-08-25 19:47:49 | 江苏九天光电科技有限公司 | 285441 | 周朋 |  |  | 0.6 | 0 | 590 | 1 | DL0024055111-2 | 0.6改轧0.1光缆带 |  |  | 否 | 否 |  | 2
改轧 | DL0024055111-1 | DL0024055111-1 | 九天700轧机 | 合格 | 合格品 | 乙 | 周朋 | 5920 | 5655 | 0.9552 | 12500 | 0.1 | 590 | 轧0.1 |  | 20200067 | 小品种钢半成品 | 0.6-SPCC | 30210015 | 光亮卷 | 0.1-SPCC |  | 10 | MO002506 | MO002506-001 | GLJ003 | 光亮卷前处理 模板 | 5920 | 2024-08-09 | 2024-08-23 | 3 | 2024-08-25 19:19:01 | 2024-08-25 19:19:34 | 江苏九天光电科技有限公司 | 285440 | 周朋 |  |  | 0.6 | 0 | 590 | 1 | DL0024055111-1 | 0.6改轧0.1光缆带 |  |  | 否 | 否 |  | 1
最终冷轧 | JG9124080104 | JG9124080104 | 九天700轧机 | 合格 | 合格品 | 乙 | 周朋 | 6220 | 6220 | 1 | 13310 | 0.1 | 610 | 轧0.1（0.097-0.102）6.3吨卷轧制米数12900-13000米；6吨卷轧制米数12500-12600米，5.7吨卷轧制米数12100-12200米 |  | 20100023 | 轧硬 | 0.4*610-SPCC | 30210015 | 光亮卷 | 0.1-SPCC |  | 30 | MO002884 | MO002884-006 | GLJ003 | 光亮卷前处理 模板 | 6220 | 2024-08-21 | 2024-08-21 | 3 | 2024-08-25 19:18:22 | 2024-08-25 19:18:40 | 江苏九天光电科技有限公司 | 300654 | 周朋 |  |  | 0.4 | 3310 | 610 | 1 | JG9124080104 |  |  |  | 否 | 否 |  | 6
改轧 | DL00240700191 | DL00240700191 | 九天700轧机 | 合格 | 合格品 | 乙 | 蒋涛 | 5780 | 5780 | 1 | 12340 | 0.1 | 590 | 改轧0.1光缆带 |  | 20600001 | 镍钝化卷半成品 | 0.203-SPCC | 30210015 | 光亮卷 | 0.1-SPCC |  | 10 | MO002531 | MO002531-001 | GLJ003 | 光亮卷前处理 模板 | 5780 | 2024-08-10 | 2024-08-23 | 3 | 2024-08-25 19:17:36 | 2024-08-25 19:18:00 | 江苏九天光电科技有限公司 | 286137 | 蒋涛 |  |  | 0.203 | 0 | 590 | 1 | DL00240700191 | 改轧0.1光缆带 |  |  | 否 | 否 |  | 1
最终冷轧 | JG9124080058 | JG9124080058 | 九天700轧机 | 合格 | 合格品 | 乙 | 蒋涛 | 3990 | 3990 | 1 | 8480 | 0.1 | 610 | 轧0.1（0.097-0.102）米数8400-8500米 |  | 20100023 | 轧硬 | 0.4*610-SPCC | 30210015 | 光亮卷 | 0.1-SPCC |  | 30 | MO002526 | MO002526-009 | GLJ003 | 光亮卷前处理 模板 | 3990 | 2024-08-10 | 2024-08-10 | 3 | 2024-08-25 19:16:36 | 2024-08-25 19:17:19 | 江苏九天光电科技有限公司 | 286079 | 蒋涛 |  |  | 0.4 | 2120 | 610 | 1 | JG9124080058 |  |  |  | 否 | 否 |  | 9
最终冷轧 | JG9124080038 | JG9124080038 | 九天700轧机 | 合格 | 合格品 | 甲 | 李新峰 | 3994 | 3994 | 1 | 8600 | 0.1 | 610 | 轧0.1（0.097-0.102）米数8400-8500米 |  | 20100023 | 轧硬 | 0.4*610-SPCC | 30210015 | 光亮卷 | 0.1-SPCC |  | 30 | MO002526 | MO002526-014 | GLJ003 | 光亮卷前处理 模板 | 3995 | 2024-08-10 | 2024-08-10 | 3 | 2024-08-25 07:03:47 | 2024-08-25 07:04:11 | 江苏九天光电科技有限公司 | 286084 | 李新峰 |  |  | 0.4 | 2130 | 610 | 1 | JG9124080038 |  |  |  | 否 | 否 |  | 14
最终冷轧 | JG91240800011 | JG9124080001 | 九天700轧机 | 合格 | 合格品 | 甲 | 杨永华 | 4310 | 4310 | 1 | 9040 | 0.1 | 630 | 轧0.1（0.096-0.101）4.3吨卷轧制米数8700-880米；6.4吨卷轧制米数12800-12900米 |  | 20100025 | 轧硬 | 0.4*630-SPCC | 30210015 | 光亮卷 | 0.1-SPCC |  | 30 | MO002524 | MO002524-001-01 | GLJ003 | 光亮卷前处理 模板 | 10790 | 2024-08-10 | 2024-08-10 | 3 | 2024-08-25 05:34:02 | 2024-08-25 05:34:31 | 江苏九天光电科技有限公司 | 286000 | 杨永华 |  |  | 0.4 | 2230 | 630 | 1 | JG91240800011 | [5 empty] | 9415 | 1
最终冷轧 | JG91240800751 | JG9124080075 | 九天700轧机 | 合格 | 合格品 | 甲 | 李新峰 | 4300 | 4300 | 1 | 9100 | 0.1 | 630 | 轧0.1（0.096-0.101）4.3吨卷轧制米数8700-880米；6.4吨卷轧制米数12800-12900米 |  | 20100025 | 轧硬 | 0.4*630-SPCC | 30210015 | 光亮卷 | 0.1-SPCC |  | 30 | MO002524 | MO002524-006-01 | GLJ003 | 光亮卷前处理 模板 | 10660 | 2024-08-10 | 2024-08-10 | 3 | 2024-08-25 04:10:11 | 2024-08-25 04:10:46 | 江苏九天光电科技有限公司 | 286008 | 李新峰 |  |  | 0.4 | 2230 | 630 | 1 | JG91240800751 | [5 empty] | 9827 | 6
最终冷轧 | JG9124080023 | JG9124080023 | 九天700轧机 | 合格 | 合格品 | 甲 | 杨永华 | 6600 | 6600 | 1 | 13800 | 0.1 | 630 | 轧0.1（0.097-0.102）4.1吨卷轧制米数8400-8500米；6.6吨卷轧制米数13800-13900米 |  | 20100025 | 轧硬 | 0.4*630-SPCC | 30210015 | 光亮卷 | 0.1-SPCC |  | 30 | MO002586 | MO002586-007 | GLJ003 | 光亮卷前处理 模板 | 6605 | 2024-08-12 | 2024-08-12 | 3 | 2024-08-25 02:44:56 | 2024-08-25 02:45:28 | 江苏九天光电科技有限公司 | 288221 | 杨永华 |  |  | 0.4 | 3400 | 630 | 1 | JG9124080023 |  |  |  | 否 | 否 |  | 7
最终冷轧 | JG9124080012 | JG9124080012 | 九天700轧机 | 合格 | 合格品 | 乙 | 周朋 | 4120 | 4120 | 1 | 8550 | 0.1 | 630 | 轧0.1（0.097-0.102）4.1吨卷轧制米数8400-8500米；6.6吨卷轧制米数13800-13900米 |  | 20100025 | 轧硬 | 0.4*630-SPCC | 30210015 | 光亮卷 | 0.1-SPCC |  | 30 | MO002586 | MO002586-002 | GLJ003 | 光亮卷前处理 模板 | 4125 | 2024-08-12 | 2024-08-12 | 3 | 2024-08-24 23:29:01 | 2024-08-24 23:29:23 | 江苏九天光电科技有限公司 | 288216 | 周朋 |  |  | 0.4 | 2120 | 630 | 1 | JG9124080012 |  |  |  | 否 | 否 |  | 2
最终冷轧 | JG9124080064 | JG9124080064 | 九天700轧机 | 合格 | 合格品 | 乙 | 周朋 | 4160 | 4160 | 1 | 8670 | 0.1 | 630 | 轧0.1（0.097-0.102）4.1吨卷轧制米数8400-8500米；6.6吨卷轧制米数13800-13900米 |  | 20100025 | 轧硬 | 0.4*630-SPCC | 30210015 | 光亮卷 | 0.1-SPCC |  | 30 | MO002586 | MO002586-023 | GLJ003 | 光亮卷前处理 模板 | 4160 | 2024-08-12 | 2024-08-12 | 3 | 2024-08-24 22:19:56 | 2024-08-24 22:20:22 | 江苏九天光电科技有限公司 | 288237 | 周朋 |  |  | 0.4 | 2140 | 630 | 1 | JG9124080064 |  |  |  | 否 | 否 |  | 23
最终冷轧 | JG91240800091 | JG9124080009 | 九天700轧机 | 合格 | 合格品 | 乙 | 蒋涛 | 4300 | 4300 | 1 | 9000 | 0.1 | 630 | 轧0.1（0.096-0.101）4.3吨卷轧制米数8700-880米；6.4吨卷轧制米数12800-12900米 |  | 20100025 | 轧硬 | 0.4*630-SPCC | 30210015 | 光亮卷 | 0.1-SPCC |  | 30 | MO002524 | MO002524-005-01 | GLJ003 | 光亮卷前处理 模板 | 10790 | 2024-08-10 | 2024-08-10 | 3 | 2024-08-24 22:19:03 | 2024-08-24 22:19:18 | 江苏九天光电科技有限公司 | 286007 | 蒋涛 |  |  | 0.4 | 2230 | 630 | 1 | JG91240800091 | [6 empty] | 5
最终冷轧 | JG9124080036 | JG9124080036 | 九天700轧机 | 合格 | 合格品 | 乙 | 蒋涛 | 4130 | 4130 | 1 | 8540 | 0.1 | 630 | 轧0.1（0.097-0.102）4.1吨卷轧制米数8400-8500米；6.6吨卷轧制米数13800-13900米 |  | 20100025 | 轧硬 | 0.4*630-SPCC | 30210015 | 光亮卷 | 0.1-SPCC |  | 30 | MO002586 | MO002586-032 | GLJ003 | 光亮卷前处理 模板 | 4130 | 2024-08-12 | 2024-08-12 | 3 | 2024-08-24 22:18:23 | 2024-08-24 22:18:42 | 江苏九天光电科技有限公司 | 288283 | 蒋涛 |  |  | 0.4 | 2130 | 630 | 1 | JG9124080036 |  |  |  | 否 | 否 |  | 32
最终冷轧 | JG9124080039 | JG9124080039 | 九天700轧机 | 合格 | 合格品 | 甲 | 李新峰 | 6620 | 6620 | 1 | 13850 | 0.1 | 630 | 轧0.1（0.097-0.102）4.1吨卷轧制米数8400-8500米；6.6吨卷轧制米数13800-13900米 |  | 20100025 | 轧硬 | 0.4*630-SPCC | 30210015 | 光亮卷 | 0.1-SPCC |  | 30 | MO002586 | MO002586-014 | GLJ003 | 光亮卷前处理 模板 | 6620 | 2024-08-12 | 2024-08-12 | 3 | 2024-08-24 15:34:04 | 2024-08-24 15:34:30 | 江苏九天光电科技有限公司 | 288228 | 李新峰 |  |  | 0.4 | 3410 | 630 | 1 | JG9124080039 |  |  |  | 否 | 否 |  | 14
最终冷轧 | JG91240800092 | JG9124080009 | 九天700轧机 | 合格 | 合格品 | 甲 | 杨永华 | 6430 | 6430 | 1 | 13350 | 0.1 | 630 | 轧0.1（0.096-0.101）4.3吨卷轧制米数8700-880米；6.4吨卷轧制米数12800-12900米 |  | 20100025 | 轧硬 | 0.4*630-SPCC | 30210015 | 光亮卷 | 0.1-SPCC |  | 30 | MO002524 | MO002524-005-02 | GLJ003 | 光亮卷前处理 模板 | 10790 | 2024-08-10 | 2024-08-10 | 3 | 2024-08-24 12:51:54 | 2024-08-24 12:52:42 | 江苏九天光电科技有限公司 | 286007 | 杨永华 |  |  | 0.4 | 3330 | 630 | 1 | JG91240800092 | [6 empty] | 5
最终冷轧 | JG9124080035 | JG9124080035 | 九天700轧机 | 合格 | 合格品 | 乙 | 周朋 | 6600 | 6600 | 1 | 13700 | 0.1 | 630 | 轧0.1（0.097-0.102）4.1吨卷轧制米数8400-8500米；6.6吨卷轧制米数13800-13900米 |  | 20100025 | 轧硬 | 0.4*630-SPCC | 30210015 | 光亮卷 | 0.1-SPCC |  | 30 | MO002586 | MO002586-013 | GLJ003 | 光亮卷前处理 模板 | 6610 | 2024-08-12 | 2024-08-12 | 3 | 2024-08-24 07:23:05 | 2024-08-24 07:23:30 | 江苏九天光电科技有限公司 | 288227 | 蔡磊 |  |  | 0.4 | 3410 | 630 | 1 | JG9124080035 |  |  |  | 否 | 否 |  | 13
最终冷轧 | JG9124080020 | JG9124080020 | 九天700轧机 | 合格 | 合格品 | 乙 | 蒋涛 | 4130 | 4110 | 0.9952 | 8540 | 0.1 | 630 | 轧0.1（0.097-0.102）4.1吨卷轧制米数8400-8500米；6.6吨卷轧制米数13800-13900米 |  | 20100025 | 轧硬 | 0.4*630-SPCC | 30210015 | 光亮卷 | 0.1-SPCC |  | 30 | MO002586 | MO002586-006 | GLJ003 | 光亮卷前处理 模板 | 4135 | 2024-08-12 | 2024-08-12 | 3 | 2024-08-24 07:16:59 | 2024-08-24 07:17:33 | 江苏九天光电科技有限公司 | 288220 | 蒋涛 |  |  | 0.4 | 2130 | 630 | 1 | JG9124080020 |  |  |  | 否 | 否 |  | 6
最终冷轧 | JG9124080077 | JG9124080077 | 九天700轧机 | 合格 | 合格品 | 乙 | 蒋涛 | 6620 | 6620 | 1 | 13750 | 0.1 | 630 | 轧0.1（0.097-0.102）4.1吨卷轧制米数8400-8500米；6.6吨卷轧制米数13800-13900米 |  | 20100025 | 轧硬 | 0.4*630-SPCC | 30210015 | 光亮卷 | 0.1-SPCC |  | 30 | MO002586 | MO002586-030 | GLJ003 | 光亮卷前处理 模板 | 6625 | 2024-08-12 | 2024-08-12 | 3 | 2024-08-24 05:45:49 | 2024-08-24 06:35:03 | 江苏九天光电科技有限公司 | 288244 | 蒋涛 |  |  | 0.4 | 3410 | 630 | 1 | JG9124080077 |  |  |  | 否 | 否 |  | 30
最终冷轧 | JG9124080040 | JG9124080040 | 九天700轧机 | 合格 | 合格品 | 乙 | 蒋涛 | 4120 | 4120 | 1 | 8520 | 0.1 | 630 | 轧0.1（0.097-0.102）4.1吨卷轧制米数8400-8500米；6.6吨卷轧制米数13800-13900米 |  | 20100025 | 轧硬 | 0.4*630-SPCC | 30210015 | 光亮卷 | 0.1-SPCC |  | 30 | MO002586 | MO002586-015 | GLJ003 | 光亮卷前处理 模板 | 4125 | 2024-08-12 | 2024-08-12 | 3 | 2024-08-24 03:01:28 | 2024-08-24 04:22:39 | 江苏九天光电科技有限公司 | 288229 | 蒋涛 |  |  | 0.4 | 2120 | 630 | 1 | JG9124080040 |  |  |  | 否 | 否 |  | 15
最终冷轧 | JG9124080026 | JG9124080026 | 九天700轧机 | 合格 | 合格品 | 甲 | 李新峰 | 3930 | 3930 | 1 | 8400 | 0.1 | 610 | 轧0.1（0.097-0.102）米数8400-8500米 |  | 20100023 | 轧硬 | 0.4*610-SPCC | 30210015 | 光亮卷 | 0.1-SPCC |  | 30 | MO002526 | MO002526-004 | GLJ003 | 光亮卷前处理 模板 | 3930 | 2024-08-10 | 2024-08-10 | 3 | 2024-08-23 19:37:30 | 2024-08-23 19:38:02 | 江苏九天光电科技有限公司 | 286074 | 李新峰 |  |  | 0.4 | 2090 | 610 | 1 | JG9124080026 |  |  |  | 否 | 否 |  | 4
最终冷轧 | JG9124080042 | JG9124080042 | 九天700轧机 | 合格 | 合格品 | 甲 | 李新峰 | 3994 | 3995 | 1.0003 | 8470 | 0.1 | 610 | 轧0.1（0.097-0.102）米数8400-8500米 |  | 20100023 | 轧硬 | 0.4*610-SPCC | 30210015 | 光亮卷 | 0.1-SPCC |  | 30 | MO002526 | MO002526-005 | GLJ003 | 光亮卷前处理 模板 | 3995 | 2024-08-10 | 2024-08-10 | 3 | 2024-08-23 17:49:53 | 2024-08-23 17:50:54 | 江苏九天光电科技有限公司 | 286075 | 李新峰 |  |  | 0.4 | 2120 | 610 | 1 | JG9124080042 |  |  |  | 否 | 否 |  | 5
最终冷轧 | JG9124080080 | JG9124080080 | 九天700轧机 | 合格 | 合格品 | 甲 | 杨永华 | 3944 | 3944 | 1 | 8460 | 0.1 | 610 | 轧0.1（0.097-0.102）米数8400-8500米 |  | 20100023 | 轧硬 | 0.4*610-SPCC | 30210015 | 光亮卷 | 0.1-SPCC |  | 30 | MO002526 | MO002526-015 | GLJ003 | 光亮卷前处理 模板 | 3945 | 2024-08-10 | 2024-08-10 | 3 | 2024-08-23 15:34:02 | 2024-08-23 15:34:32 | 江苏九天光电科技有限公司 | 286085 | 杨永华 |  |  | 0.4 | 2090 | 610 | 1 | JG9124080080 |  |  |  | 否 | 否 |  | 15
最终冷轧 | JG9124080030 | JG9124080030 | 九天700轧机 | 合格 | 合格品 | 甲 | 李新峰 | 3980 | 3980 | 1 | 8546 | 0.1 | 610 | 轧0.1（0.097-0.102）米数8400-8500米 |  | 20100023 | 轧硬 | 0.4*610-SPCC | 30210015 | 光亮卷 | 0.1-SPCC |  | 30 | MO002526 | MO002526-010 | GLJ003 | 光亮卷前处理 模板 | 3980 | 2024-08-10 | 2024-08-10 | 3 | 2024-08-23 14:15:03 | 2024-08-23 14:15:36 | 江苏九天光电科技有限公司 | 286080 | 李新峰 |  |  | 0.4 | 2110 | 610 | 1 | JG9124080030 |  |  |  | 否 | 否 |  | 10
最终冷轧 | JG9124080074 | JG9124080074 | 九天700轧机 | 合格 | 合格品 | 甲 | 杨永华 | 3980 | 3980 | 1 | 8520 | 0.1 | 610 | 轧0.1（0.097-0.102）米数8400-8500米 |  | 20100023 | 轧硬 | 0.4*610-SPCC | 30210015 | 光亮卷 | 0.1-SPCC |  | 30 | MO002526 | MO002526-007 | GLJ003 | 光亮卷前处理 模板 | 3980 | 2024-08-10 | 2024-08-10 | 3 | 2024-08-23 12:55:13 | 2024-08-23 12:55:41 | 江苏九天光电科技有限公司 | 286077 | 杨永华 |  |  | 0.4 | 2110 | 610 | 1 | JG9124080074 |  |  |  | 否 | 否 |  | 7