## sheet1
工序名称 | 新卷号 | 批号 | 机组名称 | 工序状态 | 检验结果 | 班组 | 参与人 | 来料重量 | 出料重量 | 成材率 | 出料长度 | 出料厚度 | 出料宽度 | 工序要求 | 备注 | 来料编码 | 来料名称 | 来料规格 | 产品编码 | 产品名称 | 产品规格 | 膜名称 | 排序 | 主计划号 | 子计划号 | 工序流程编码 | 工序流程名称 | 工单需求 | 计划开始时间 | 计划结束时间 | 工单状态 | 开始时间 | 产出时间 | 组织名称 | 卷号ID | 操作工人 | 报工人 | 检验 | 来料厚度 | 来料长度 | 来料宽度 | 是否分卷 | 原卷号 | 工单要求 | 是否成品 | 不良现象 | 是否入库 | 入库审核 | 生产工时 | 工单行号
最终冷轧 | JG9124080034 | JG9124080034 | 九天700轧机 | 合格 | 合格品 | 甲 | 杨永华 | 4040 | 4040 | 1 | 8600 | 0.1 | 610 | 轧0.1（0.097-0.102）米数8400-8500米 |  | 20100023 | 轧硬 | 0.4*610-SPCC | 30210015 | 光亮卷 | 0.1-SPCC |  | 30 | MO002526 | MO002526-016 | GLJ003 | 光亮卷前处理 模板 | 4040 | 2024-08-10 | 2024-08-10 | 3 | 2024-08-26 07:56:46 | 2024-08-26 07:57:23 | 江苏九天光电科技有限公司 | 286086 | 杨永华 |  |  | 0.4 | 2150 | 610 | 1 | JG9124080034 |  |  |  | 否 | 否 |  | 16
最终冷轧 | JG9124080056 | JG9124080056 | 九天700轧机 | 合格 | 合格品 | 甲 | 李新峰 | 4120 | 4120 | 1 | 8511 | 0.1 | 630 | 轧0.1（0.097-0.102）4.1吨卷轧制米数8400-8500米；6.6吨卷轧制米数13800-13900米 |  | 20100025 | 轧硬 | 0.4*630-SPCC | 30210015 | 光亮卷 | 0.1-SPCC |  | 30 | MO002586 | MO002586-019 | GLJ003 | 光亮卷前处理 模板 | 4120 | 2024-08-12 | 2024-08-12 | 3 | 2024-08-26 05:45:41 | 2024-08-26 05:46:49 | 江苏九天光电科技有限公司 | 288233 | 李新峰 |  |  | 0.4 | 2120 | 630 | 1 | JG9124080056 |  |  |  | 否 | 否 |  | 19
最终冷轧 | JG9124080016 | JG9124080016 | 九天700轧机 | 合格 | 合格品 | 甲 | 杨永华 | 4100 | 4100 | 1 | 8540 | 0.1 | 630 | 轧0.1（0.097-0.102）4.1吨卷轧制米数8400-8500米；6.6吨卷轧制米数13800-13900米 |  | 20100025 | 轧硬 | 0.4*630-SPCC | 30210015 | 光亮卷 | 0.1-SPCC |  | 30 | MO002586 | MO002586-004 | GLJ003 | 光亮卷前处理 模板 | 4105 | 2024-08-12 | 2024-08-12 | 3 | 2024-08-26 04:21:59 | 2024-08-26 04:22:30 | 江苏九天光电科技有限公司 | 288218 | 杨永华 |  |  | 0.4 | 2120 | 630 | 1 | JG9124080016 |  |  |  | 否 | 否 |  | 4
最终冷轧 | JG91240800031 | JG9124080003 | 九天700轧机 | 合格 | 合格品 | 甲 | 李新峰 | 4300 | 4300 | 1 | 8974 | 0.1 | 630 | 轧0.1（0.096-0.101）4.3吨卷轧制米数8700-880米；6.4吨卷轧制米数12800-12900米 |  | 20100025 | 轧硬 | 0.4*630-SPCC | 30210015 | 光亮卷 | 0.1-SPCC |  | 30 | MO002524 | MO002524-002-01 | GLJ003 | 光亮卷前处理 模板 | 10745 | 2024-08-10 | 2024-08-10 | 3 | 2024-08-26 03:03:04 | 2024-08-26 03:03:31 | 江苏九天光电科技有限公司 | 286004 | 李新峰 |  |  | 0.4 | 2230 | 630 | 1 | JG91240800031 | [5 empty] | 9749 | 2
最终冷轧 | JG91240800071 | JG9124080007 | 九天700轧机 | 合格 | 合格品 | 甲 | 杨永华 | 4300 | 4300 | 1 | 8980 | 0.1 | 630 | 轧0.1（0.096-0.101）4.3吨卷轧制米数8700-880米；6.4吨卷轧制米数12800-12900米 |  | 20100025 | 轧硬 | 0.4*630-SPCC | 30210015 | 光亮卷 | 0.1-SPCC |  | 30 | MO002524 | MO002524-004-01 | GLJ003 | 光亮卷前处理 模板 | 10775 | 2024-08-10 | 2024-08-10 | 3 | 2024-08-26 01:41:10 | 2024-08-26 01:41:46 | 江苏九天光电科技有限公司 | 286006 | 杨永华 |  |  | 0.4 | 2230 | 630 | 1 | JG91240800071 | [5 empty] | 9567 | 4
最终冷轧 | JG9124080052 | JG9124080052 | 九天700轧机 | 合格 | 合格品 | 甲 | 李新峰 | 4140 | 4140 | 1 | 8610 | 0.1 | 630 | 轧0.1（0.097-0.102）4.1吨卷轧制米数8400-8500米；6.6吨卷轧制米数13800-13900米 |  | 20100025 | 轧硬 | 0.4*630-SPCC | 30210015 | 光亮卷 | 0.1-SPCC |  | 30 | MO002586 | MO002586-017 | GLJ003 | 光亮卷前处理 模板 | 4140 | 2024-08-12 | 2024-08-12 | 3 | 2024-08-26 00:14:24 | 2024-08-26 00:14:55 | 江苏九天光电科技有限公司 | 288231 | 李新峰 |  |  | 0.4 | 2140 | 630 | 1 | JG9124080052 |  |  |  | 否 | 否 |  | 17
最终冷轧 | JG9124080068 | JG9124080068 | 九天700轧机 | 合格 | 合格品 | 甲 | 杨永华 | 4100 | 4100 | 1 | 8530 | 0.1 | 630 | 轧0.1（0.097-0.102）4.1吨卷轧制米数8400-8500米；6.6吨卷轧制米数13800-13900米 |  | 20100025 | 轧硬 | 0.4*630-SPCC | 30210015 | 光亮卷 | 0.1-SPCC |  | 30 | MO002586 | MO002586-025 | GLJ003 | 光亮卷前处理 模板 | 4105 | 2024-08-12 | 2024-08-12 | 3 | 2024-08-25 22:39:11 | 2024-08-25 22:39:43 | 江苏九天光电科技有限公司 | 288239 | 杨永华 |  |  | 0.4 | 2130 | 630 | 1 | JG9124080068 |  |  |  | 否 | 否 |  | 25
最终冷轧 | JG9124080014 | JG9124080014 | 九天700轧机 | 合格 | 合格品 | 甲 | 杨永华 | 4000 | 4000 | 1 | 8670 | 0.1 | 610 | 轧0.1（0.097-0.102）米数8400-8500米 |  | 20100023 | 轧硬 | 0.4*610-SPCC | 30210015 | 光亮卷 | 0.1-SPCC |  | 30 | MO002526 | MO002526-001 | GLJ003 | 光亮卷前处理 模板 | 4000 | 2024-08-10 | 2024-08-10 | 3 | 2024-08-25 21:27:49 | 2024-08-25 21:28:22 | 江苏九天光电科技有限公司 | 286071 | 杨永华 |  |  | 0.4 | 2120 | 610 | 1 | JG9124080014 |  |  |  | 否 | 否 |  | 1
改轧 | DL0024055111-2 | DL0024055111-2 | 九天700轧机 | 合格 | 合格品 | 乙 | 周朋 | 5880 | 5630 | 0.9575 | 12470 | 0.1 | 590 | 轧0.1 |  | 20200067 | 小品种钢半成品 | 0.6-SPCC | 30210015 | 光亮卷 | 0.1-SPCC |  | 10 | MO002506 | MO002506-002 | GLJ003 | 光亮卷前处理 模板 | 5880 | 2024-08-09 | 2024-08-23 | 3 | 2024-08-25 19:47:30 | 2024-08-25 19:47:49 | 江苏九天光电科技有限公司 | 285441 | 周朋 |  |  | 0.6 | 0 | 590 | 1 | DL0024055111-2 | 0.6改轧0.1光缆带 |  |  | 否 | 否 |  | 2
改轧 | DL0024055111-1 | DL0024055111-1 | 九天700轧机 | 合格 | 合格品 | 乙 | 周朋 | 5920 | 5655 | 0.9552 | 12500 | 0.1 | 590 | 轧0.1 |  | 20200067 | 小品种钢半成品 | 0.6-SPCC | 30210015 | 光亮卷 | 0.1-SPCC |  | 10 | MO002506 | MO002506-001 | GLJ003 | 光亮卷前处理 模板 | 5920 | 2024-08-09 | 2024-08-23 | 3 | 2024-08-25 19:19:01 | 2024-08-25 19:19:34 | 江苏九天光电科技有限公司 | 285440 | 周朋 |  |  | 0.6 | 0 | 590 | 1 | DL0024055111-1 | 0.6改轧0.1光缆带 |  |  | 否 | 否 |  | 1
最终冷轧 | JG9124080104 | JG9124080104 | 九天700轧机 | 合格 | 合格品 | 乙 | 周朋 | 6220 | 6220 | 1 | 13310 | 0.1 | 610 | 轧0.1（0.097-0.102）6.3吨卷轧制米数12900-13000米；6吨卷轧制米数12500-12600米，5.7吨卷轧制米数12100-12200米 |  | 20100023 | 轧硬 | 0.4*610-SPCC | 30210015 | 光亮卷 | 0.1-SPCC |  | 30 | MO002884 | MO002884-006 | GLJ003 | 光亮卷前处理 模板 | 6220 | 2024-08-21 | 2024-08-21 | 3 | 2024-08-25 19:18:22 | 2024-08-25 19:18:40 | 江苏九天光电科技有限公司 | 300654 | 周朋 |  |  | 0.4 | 3310 | 610 | 1 | JG9124080104 |  |  |  | 否 | 否 |  | 6
改轧 | DL00240700191 | DL00240700191 | 九天700轧机 | 合格 | 合格品 | 乙 | 蒋涛 | 5780 | 5780 | 1 | 12340 | 0.1 | 590 | 改轧0.1光缆带 |  | 20600001 | 镍钝化卷半成品 | 0.203-SPCC | 30210015 | 光亮卷 | 0.1-SPCC |  | 10 | MO002531 | MO002531-001 | GLJ003 | 光亮卷前处理 模板 | 5780 | 2024-08-10 | 2024-08-23 | 3 | 2024-08-25 19:17:36 | 2024-08-25 19:18:00 | 江苏九天光电科技有限公司 | 286137 | 蒋涛 |  |  | 0.203 | 0 | 590 | 1 | DL00240700191 | 改轧0.1光缆带 |  |  | 否 | 否 |  | 1
最终冷轧 | JG9124080058 | JG9124080058 | 九天700轧机 | 合格 | 合格品 | 乙 | 蒋涛 | 3990 | 3990 | 1 | 8480 | 0.1 | 610 | 轧0.1（0.097-0.102）米数8400-8500米 |  | 20100023 | 轧硬 | 0.4*610-SPCC | 30210015 | 光亮卷 | 0.1-SPCC |  | 30 | MO002526 | MO002526-009 | GLJ003 | 光亮卷前处理 模板 | 3990 | 2024-08-10 | 2024-08-10 | 3 | 2024-08-25 19:16:36 | 2024-08-25 19:17:19 | 江苏九天光电科技有限公司 | 286079 | 蒋涛 |  |  | 0.4 | 2120 | 610 | 1 | JG9124080058 |  |  |  | 否 | 否 |  | 9