## sheet1
工序名称 | 新卷号 | 批号 | 机组名称 | 工序状态 | 检验结果 | 班组 | 参与人 | 来料重量 | 出料重量 | 成材率 | 出料长度 | 出料厚度 | 出料宽度 | 工序要求 | 备注 | 来料编码 | 来料名称 | 来料规格 | 产品编码 | 产品名称 | 产品规格 | 膜名称 | 排序 | 主计划号 | 子计划号 | 工序流程编码 | 工序流程名称 | 工单需求 | 计划开始时间 | 计划结束时间 | 工单状态 | 开始时间 | 产出时间 | 组织名称 | 卷号ID | 操作工人 | 报工人 | 检验 | 来料厚度 | 来料长度 | 来料宽度 | 是否分卷 | 原卷号 | 工单要求 | 是否成品 | 不良现象 | 是否入库 | 入库审核 | 生产工时 | 工单行号
最终冷轧 | JG1224080071 | JG1224080071 | 九天750轧机 | 合格 | 合格品 | 甲 | 张帅 | 5600 | 5600 | 1 | 10150 | 0.1 | 710 | 轧0.1（0.096-0.102）5.6吨卷轧制米数10000-10100米，7.8吨卷轧制米数13900-14000米不超14000米 |  | 20100028 | 轧硬 | 0.4*710-SPCC | 30210015 | 光亮卷 | 0.1-SPCC |  | 30 | MO002466 | MO002466-009 | GLJ003 | 光亮卷前处理 模板 | 5606 | 2024-08-08 | 2024-08-08 | 3 | 2024-08-26 07:35:09 | 2024-08-26 07:35:33 | 江苏九天光电科技有限公司 | 283621 | 张帅 |  |  | 0.4 | 2570 | 710 | 1 | JG1224080071 |  |  |  | 否 | 否 |  | 9
最终冷轧 | JG12240800011 | JG1224080001 | 九天750轧机 | 合格 | 合格品 | 甲 | 张帅 | 5700 | 5700 | 1 | 10350 | 0.1 | 710 | 轧0.1(0.096-0.101)5.7吨卷轧制米数10200-10300米；7.8吨卷轧制米数13800-13900米不超13900米；7.6吨卷轧制米数13700-13800米，7.3吨卷轧制米数13000-13100米 |  | 20100028 | 轧硬 | 0.4*710-SPCC | 30210015 | 光亮卷 | 0.1-SPCC |  | 30 | MO002480 | MO002480-001-01 | GLJ003 | 光亮卷前处理 模板 | 13490 | 2024-08-09 | 2024-08-09 | 3 | 2024-08-26 06:13:41 | 2024-08-26 06:14:12 | 江苏九天光电科技有限公司 | 284146 | 张帅 |  |  | 0.4 | 2625 | 710 | 1 | JG12240800011 | [5 empty] | 4079 | 1
最终冷轧 | JG1224080166 | JG1224080166 | 九天750轧机 | 合格 | 合格品 | 甲 | 张帅 | 5760 | 5760 | 1 | 10355 | 0.1 | 710 | 轧0.1（0.097-0.102；5.7吨卷轧制米数10200-10300米；7.5吨卷轧制米数13500-13600米；7.7吨卷轧制米数13700-13800米；6.97吨轧制米数12500-12600米；7.3吨卷轧制米数13000-13100米；7.6吨卷轧制米数13600-13700米 |  | 20100028 | 轧硬 | 0.4*710-SPCC | 30210015 | 光亮卷 | 0.1-SPCC |  | 30 | MO002589 | MO002589-010 | GLJ003 | 光亮卷前处理 模板 | 5765 | 2024-08-12 | 2024-08-12 | 3 | 2024-08-26 04:50:05 | 2024-08-26 04:50:30 | 江苏九天光电科技有限公司 | 288295 | 张帅 |  |  | 0.4 | 2640 | 710 | 1 | JG1224080166 |  |  |  | 否 | 否 |  | 10
最终冷轧 | JG1224080087 | JG1224080087 | 九天750轧机 | 合格 | 合格品 | 甲 | 张帅 | 5600 | 5600 | 1 | 10080 | 0.1 | 710 | 轧0.1（0.096-0.102）5.6吨卷轧制米数10000-10100米，7.8吨卷轧制米数13900-14000米不超14000米 |  | 20100028 | 轧硬 | 0.4*710-SPCC | 30210015 | 光亮卷 | 0.1-SPCC |  | 30 | MO002466 | MO002466-025 | GLJ003 | 光亮卷前处理 模板 | 5605 | 2024-08-08 | 2024-08-08 | 3 | 2024-08-26 03:14:25 | 2024-08-26 03:14:48 | 江苏九天光电科技有限公司 | 283637 | 张帅 |  |  | 0.4 | 2570 | 710 | 1 | JG1224080087 |  |  |  | 否 | 否 |  | 25
最终冷轧 | JG1224080182 | JG1224080182 | 九天750轧机 | 合格 | 合格品 | 甲 | 张帅 | 5700 | 5700 | 1 | 10270 | 0.1 | 710 | 轧0.1（0.097-0.102；5.7吨卷轧制米数10200-10300米；7.5吨卷轧制米数13500-13600米；7.7吨卷轧制米数13700-13800米；6.97吨轧制米数12500-12600米；7.3吨卷轧制米数13000-13100米；7.6吨卷轧制米数13600-13700米 |  | 20100028 | 轧硬 | 0.4*710-SPCC | 30210015 | 光亮卷 | 0.1-SPCC |  | 30 | MO002589 | MO002589-026 | GLJ003 | 光亮卷前处理 模板 | 5705 | 2024-08-12 | 2024-08-12 | 3 | 2024-08-26 01:38:34 | 2024-08-26 01:38:59 | 江苏九天光电科技有限公司 | 288311 | 张帅 |  |  | 0.4 | 2610 | 710 | 1 | JG1224080182 |  |  |  | 否 | 否 |  | 26
最终冷轧 | JG1224080158 | JG1224080158 | 九天750轧机 | 合格 | 合格品 | 甲 | 张帅 | 5700 | 5700 | 1 | 10230 | 0.1 | 710 | 轧0.1（0.097-0.102；5.7吨卷轧制米数10200-10300米；7.5吨卷轧制米数13500-13600米；7.7吨卷轧制米数13700-13800米；6.97吨轧制米数12500-12600米；7.3吨卷轧制米数13000-13100米；7.6吨卷轧制米数13600-13700米 |  | 20100028 | 轧硬 | 0.4*710-SPCC | 30210015 | 光亮卷 | 0.1-SPCC |  | 30 | MO002589 | MO002589-002 | GLJ003 | 光亮卷前处理 模板 | 5705 | 2024-08-12 | 2024-08-12 | 3 | 2024-08-25 23:47:09 | 2024-08-25 23:47:38 | 江苏九天光电科技有限公司 | 288287 | 张帅 |  |  | 0.4 | 2610 | 710 | 1 | JG1224080158 |  |  |  | 否 | 否 |  | 2
最终冷轧 | JG1224080193 | JG1224080193 | 九天750轧机 | 合格 | 合格品 | 甲 | 张帅 | 5700 | 5680 | 0.9965 | 10224 | 0.1 | 710 | 轧0.1（0.097-0.102；5.7吨卷轧制米数10200-10300米；7.5吨卷轧制米数13500-13600米；7.7吨卷轧制米数13700-13800米；6.97吨轧制米数12500-12600米；7.3吨卷轧制米数13000-13100米；7.6吨卷轧制米数13600-13700米 |  | 20100028 | 轧硬 | 0.4*710-SPCC | 30210015 | 光亮卷 | 0.1-SPCC |  | 30 | MO002589 | MO002589-037 | GLJ003 | 光亮卷前处理 模板 | 5700 | 2024-08-12 | 2024-08-12 | 3 | 2024-08-25 22:10:48 | 2024-08-25 22:11:20 | 江苏九天光电科技有限公司 | 288322 | 张帅 |  |  | 0.4 | 2610 | 710 | 1 | JG1224080193 |  |  |  | 否 | 否 |  | 37
最终冷轧 | JG1224080025 | JG1224080025 | 九天750轧机 | 合格 | 合格品 | 乙 | 赵遂义 | 5600 | 5590 | 0.9982 | 9900 | 0.1 | 710 | 轧0.1（0.097-0.102）5.6吨卷轧制米数1000-10100米；7.7-7.85吨卷轧制米数米数13900-14000米不超14000米 |  | 20100028 | 轧硬 | 0.4*710-SPCC | 30210015 | 光亮卷 | 0.1-SPCC |  | 30 | MO002344 | MO002344-005 | GLJ003 | 光亮卷前处理 模板 | 5600 | 2024-08-05 | 2024-08-05 | 3 | 2024-08-25 19:13:38 | 2024-08-25 19:14:25 | 江苏九天光电科技有限公司 | 280133 | 赵遂义 |  |  | 0.4 | 2570 | 710 | 1 | JG1224080025 |  |  |  | 否 | 否 |  | 5
最终冷轧 | JG1224080173 | JG1224080173 | 九天750轧机 | 合格 | 合格品 | 乙 | 赵遂义 | 5710 | 5700 | 0.9982 | 10200 | 0.1 | 710 | 轧0.1（0.097-0.102；5.7吨卷轧制米数10200-10300米；7.5吨卷轧制米数13500-13600米；7.7吨卷轧制米数13700-13800米；6.97吨轧制米数12500-12600米；7.3吨卷轧制米数13000-13100米；7.6吨卷轧制米数13600-13700米 |  | 20100028 | 轧硬 | 0.4*710-SPCC | 30210015 | 光亮卷 | 0.1-SPCC |  | 30 | MO002589 | MO002589-017 | GLJ003 | 光亮卷前处理 模板 | 5715 | 2024-08-12 | 2024-08-12 | 3 | 2024-08-25 19:12:24 | 2024-08-25 19:13:02 | 江苏九天光电科技有限公司 | 288302 | 赵遂义 |  |  | 0.4 | 2610 | 710 | 1 | JG1224080173 |  |  |  | 否 | 否 |  | 17