## sheet1
子计划号 | 卷号 | 批号 | 工序编码 | 工序名称 | 工序要求 | 产出品编码 | 产出品名称 | 产品规格 | 长度 | 厚度 | 重量 | 宽度 | 检测日期 | 处理结果 | 不良现象 | 质检备注 | 判定结果 | 创建人 | 创建时间 | 修改人 | 修改时间 | 审核时间 | 审核人 | 审核状态 | 材质牌号
MO002914-003-01 | DL00240801191 | DL0024080119 | 04003 | 最终平整 | 摩丁普信：850平整用Ra1.0-1.2μm毛化辊，厚度公差：0.293-0.303mm，HV90-110，粗糙度0.5-0.8μm，抗拉310-360Mpa | 31010041 | 小品种钢卷 | 0.3-SPCC | 4290 | 0.3 | 5680 | 570 |  | 待判定 | Z重划伤(尾90米来料表面划伤重 平后明显/有记录),A暗线印(来料表面多处强光明显),Z振纹(板面),Y氧化边(两边重),H厚薄公差(来料传0.304操0.293平后传0.298操0.29量0.298跳0.298-0.3),N粘钢折印(尾190米传2-4CM),C虫斑(4170米处来料表面1个虫斑) | Z重划伤(尾90米来料表面划伤重 平后明显/有记录),A暗线印(来料表面多处强光明显),Z振纹(板面),Y氧化边(两边重),H厚薄公差(来料传0.304操0.293平后传0.298操0.29量0.298跳0.298-0.3),N粘钢折印(尾190米传2-4CM),C虫斑(4170米处来料表面1个虫斑) |  |  |  | 鞠承 | 2024-08-27 09:59:32 |  |  |  | SPCC
MO002654-003-02 | DL00240800572 | DL0024080057 | 04003 | 最终平整 | 东莞鸿力：750平整用超光棍Ra<0.1μm平整、厚度公差：0.14-0.15mm、硬度90-110HV,粗糙度Ra≤0.15μm | 31010010 | 小品种钢卷 | 0.15-SPCC | 4410 | 0.15 | 3015 | 610 |  | 待判定 | Z振纹(来料振纹，横条印，白斑),A暗线印(来料多条暗线印，雪花纹),Z折印(2000米后传边折印1-6CM，尾部110米不规律折印板面划伤重) | 振纹，横条印，白斑，多条暗线印，雪花纹，2000米后传边折印1-6CM，尾部110米不规律折印板面划伤重 |  | 丁振 | 2024-08-27 05:43:05 | 吴波 | 2024-08-27 09:56:48 |  |  |  | SPCC
MO002654-003-01 | DL00240800571 | DL0024080057 | 04003 | 最终平整 | 东莞鸿力：750平整用超光棍Ra<0.1μm平整、厚度公差：0.14-0.15mm、硬度90-110HV,粗糙度Ra≤0.15μm | 31010010 | 小品种钢卷 | 0.15-SPCC | 4500 | 0.15 | 3075 | 610 |  | 待判定 | A暗线印(来料多条暗线印，雪花纹),Z振纹(来料振纹，横条印，白斑) | 多条暗线印，雪花纹，振纹，横条印，白斑 |  | 丁振 | 2024-08-27 05:43:05 | 吴波 | 2024-08-27 09:55:09 |  |  |  | SPCC
MO002654-007-02 | DL00240800592 | DL0024080059 | 04003 | 最终平整 | 东莞鸿力：750平整用超光棍Ra<0.1μm平整、厚度公差：0.14-0.15mm、硬度90-110HV,粗糙度Ra≤0.15μm | 31010010 | 小品种钢卷 | 0.15-SPCC | 4440 | 0.15 | 3000 | 610 |  | 待判定 | Z振纹(来料振纹，横条印，白斑),A暗线印(来料多条暗线印，传边20CM线印明显),Z折印(2200米后传边折印1-6CM，尾部100米不规律折印) | 振纹，横条印，白斑，多条暗线印，传边20CM线印明显，2200米后传边折印1-6CM，尾部100米不规律折印 |  | 丁振 | 2024-08-27 07:46:48 | 吴波 | 2024-08-27 09:53:32 |  |  |  | SPCC
MO002654-007-01 | DL00240800591 | DL0024080059 | 04003 | 最终平整 | 东莞鸿力：750平整用超光棍Ra<0.1μm平整、厚度公差：0.14-0.15mm、硬度90-110HV,粗糙度Ra≤0.15μm | 31010010 | 小品种钢卷 | 0.15-SPCC | 4500 | 0.15 | 3090 | 610 |  | 待判定 | A暗线印(来料多条暗线印，传边20CM线印明显),Z振纹(来料振纹，横条印，白斑),Y油泥斑(内50米锈斑，内120米油泥班) | 多条暗线印，传边20CM线印明显，振纹，横条印，白斑，内50米锈斑，内120米油泥斑 |  | 丁振 | 2024-08-27 07:46:48 | 吴波 | 2024-08-27 09:52:19 |  |  |  | SPCC
MO002890-001-01 | DL00240800711 | DL0024080071 | 02004 | 最终冷轧 | 昆山富裕炜：650轧机用普光辊Ra0.15-0.25μm轧制0.18mm（0.6-0.4-0.28-0.21-0.18）厚度公差：0.188-0.193mm、转脱脂 | 31010014 | 小品种钢卷 | 0.18-SPCC | 6600 | 0.18 | 5970 | 610 |  | 待判定 | A暗线印(),S色差条印(),Z振纹(),H横辊印(),C挫伤(整卷粘钢挫伤重) | A暗线印(),S色差条印(),Z振纹(),H横辊印(),C挫伤(整卷粘钢挫伤重) |  |  |  | 关颜伟 | 2024-08-27 08:02:46 |  |  |  | SPCC
MO002913-003-02 | DL00240801182 | DL0024080118 | 04003 | 最终平整 | 摩丁普信：850平整用Ra1.0-1.2μm毛化辊，厚度公差：0.293-0.303mm，HV90-110，粗糙度0.5-0.8μm，抗拉310-360Mpa | 31010041 | 小品种钢卷 | 0.3-SPCC | 4170 | 0.3 | 6210 | 650 |  | 待判定 | Y氧化边(两边，平后发白),H黄斑(3910米处，板面中间1个),S色差(来料传20-CM内，平后淡),H横辊印(轻微),Z振纹(轻微),C挫伤(3490米处，3910米处，重) | Y氧化边(两边，平后发白),H黄斑(3910米处，板面中间1个),S色差(来料传20-CM内，平后淡),H横辊印(轻微),Z振纹(轻微),C挫伤(3490米处，3910米处，重) |  |  |  | 陈俊华 | 2024-08-27 07:15:51 |  |  |  | SPCC
MO002859-001-01 | DL00240800701 | DL0024080070 | 02004 | 最终冷轧 | 昆山富裕炜：650轧机用普光辊（Ra0.15-0.25μm)轧制0.19mm（0.6-0.42-0.32-0.24-0.19）厚度公差：0.198-0.203mm、转脱脂 | 31010016 | 小品种钢卷 | 0.19-SPCC | 6280 | 0.2 | 6080 | 610 |  | 待判定 | A暗线印(),S色差条印(),Z振纹(),X锈点(),H横辊印(),C挫伤(挫伤重整卷) | A暗线印(),S色差条印(),Z振纹(),X锈点(),H横辊印(),C挫伤(挫伤重整卷) |  |  |  | 关颜伟 | 2024-08-27 06:13:57 |  |  |  | SPCC
MO002654-005-02 | DL00240800582 | DL0024080058 | 04003 | 最终平整 | 东莞鸿力：750平整用超光棍Ra<0.1μm平整、厚度公差：0.14-0.15mm、硬度90-110HV,粗糙度Ra≤0.15μm | 31010010 | 小品种钢卷 | 0.15-SPCC | 4450 | 0.15 | 3055 | 610 |  | 待判定 | Z折印(4000米后操边折印1-4CM，3820米板面搓伤重),Z振纹(来料振纹，横条印，白斑),A暗线印(来料多条暗线印，传边20CM线印) | Z折印(4000米后操边折印1-4CM，3820米板面搓伤重),Z振纹(来料振纹，横条印，白斑),A暗线印(来料多条暗线印，传边20CM线印) |  | 丁振 | 2024-08-27 03:21:21 | 吕冬 | 2024-08-27 06:13:56 |  |  |  | SPCC
MO002654-005-01 | DL00240800581 | DL0024080058 | 04003 | 最终平整 | 东莞鸿力：750平整用超光棍Ra<0.1μm平整、厚度公差：0.14-0.15mm、硬度90-110HV,粗糙度Ra≤0.15μm | 31010010 | 小品种钢卷 | 0.15-SPCC | 4500 | 0.15 | 3085 | 610 |  | 待判定 | A暗线印(来料多条暗线印，传边20CM线印),Z振纹(来料振纹，横条印，白斑),H厚薄公差(1000-1500米左右公差0.142-0.146同板差0.003) | A暗线印(来料多条暗线印，传边20CM线印),Z振纹(来料振纹，横条印，白斑),1000-1500米左右公差低0.139（要求0.14-0.15） |  | 丁振 | 2024-08-27 03:21:21 | 吕冬 | 2024-08-27 06:12:19 |  |  |  | SPCC
MO002732-003-01 | JG12240802591 | JG1224080259 | 04003 | 最终平整 | 平整 | 30210015 | 光亮卷 | 0.1-SPCC | 12970 | 0.1 | 7390 | 760 |  | 待判定 | Q缺口(内3200米处传边1个),K孔洞(4988.4米传217.5MM0.36MM2) | Q缺口(内3200米处传边1个),K孔洞(4988.4米传217.5MM0.36MM2) |  |  |  | 吕冬 | 2024-08-27 06:07:11 |  |  |  | SPCC
MO002713-001-02-01 | DL002408005221 | DL0024080052 | 04003 | 最终平整 | 昆山富裕炜：750平整用超光棍Ra<0.1μm平整、厚度公差：0.135-0.145mm、硬度100-120HV,延伸＞30%，粗糙度Ra≤0.15μm | 31010009 | 小品种钢卷 | 0.14-SPCC | 4150 | 0.14 | 2745 | 610 |  | 待判定 | A暗线印(来料多条暗线印),Z振纹(来料振纹，横条印，雪花纹) | A暗线印(来料多条暗线印),Z振纹(来料振纹，横条印，雪花纹) |  | 丁振 | 2024-08-27 01:02:30 | 吕冬 | 2024-08-27 01:45:36 |  |  |  | SPCC
MO002713-001-02-02 | DL002408005222 | DL0024080052 | 04003 | 最终平整 | 昆山富裕炜：750平整用超光棍Ra<0.1μm平整、厚度公差：0.135-0.145mm、硬度100-120HV,延伸＞30%，粗糙度Ra≤0.15μm | 31010009 | 小品种钢卷 | 0.14-SPCC | 4160 | 0.14 | 2715 | 610 |  | 待判定 | Z振纹(来料振纹，横条印，白斑),A暗线印(来料多条暗线印，雪花纹),Z折印(1000米后操边折印1-8CM，尾部180米不规律折印划伤) | Z振纹(来料振纹，横条印，白斑),A暗线印(来料多条暗线印，雪花纹),Z折印(1000米后操边折印1-8CM，尾部180米不规律折印划伤) |  | 丁振 | 2024-08-27 01:02:30 | 吕冬 | 2024-08-27 01:45:32 |  |  |  | SPCC
MO002576-003-01-01 | JG122408013511 | JG1224080135 | 04003 | 最终平整 | 平整 | 30210015 | 光亮卷 | 0.1-SPCC | 9900 | 0.1 | 5760 | 760 |  | 待判定 | Q缺口(内1015米处操) | Q缺口(内1015米处操大) |  | 陈俊华 | 2024-08-27 00:35:21 | 吕冬 | 2024-08-27 01:17:50 |  |  |  | SPCC
MO002997-003 | JG1224070605 | JG1224070605 | 09001 | 铬钝化 | 、 | 30110011 | 铬钝化卷 | 0.15-SPCC | 7260 | 0.15 | 5091 | 610 |  | 待判定 | 白斑 辊印 色差 花辊印 | 白斑 辊印 色差 花辊印 |  |  |  | 吕冬 | 2024-08-27 00:01:22 |  |  |  | SPCC
MO002713-001-01-02 | DL002408005212 | DL0024080052 | 04003 | 最终平整 | 昆山富裕炜：750平整用超光棍Ra<0.1μm平整、厚度公差：0.135-0.145mm、硬度100-120HV,延伸＞30%，粗糙度Ra≤0.15μm | 31010009 | 小品种钢卷 | 0.14-SPCC | 4250 | 0.14 | 2780 | 610 |  | 待判定 | Z折印(1500米后操边折印1-10CM左右，尾部250米不规律折印硬划伤停机斑重),X雪花印(来料雪花纹),Z振纹(来料振纹，横条印),A暗线印(来料暗线印，操边起筋) | Z折印(1500米后操边折印1-10CM左右，尾部250米不规律折印硬划伤停机斑重),X雪花印(来料雪花纹),Z振纹(来料振纹，横条印),A暗线印(来料暗线印，操边起筋) |  | 丁振 | 2024-08-26 22:47:59 | 吕冬 | 2024-08-26 23:28:05 |  |  |  | SPCC
MO002713-001-01-01 | DL002408005211 | DL0024080052 | 04003 | 最终平整 | 昆山富裕炜：750平整用超光棍Ra<0.1μm平整、厚度公差：0.135-0.145mm、硬度100-120HV,延伸＞30%，粗糙度Ra≤0.15μm | 31010009 | 小品种钢卷 | 0.14-SPCC | 4150 | 0.14 | 2745 | 610 |  | 待判定 | A暗线印(来料多条暗线印，操边起筋),Z振纹(来料振纹，横条印),Z针尖印(来料针尖印重),X雪花印(来料雪花纹) | A暗线印(来料多条暗线印，操边起筋),Z振纹(来料振纹，横条印),Z针尖印(来料针尖印重),X雪花印(来料雪花纹) |  | 丁振 | 2024-08-26 22:47:59 | 吕冬 | 2024-08-26 23:25:18 |  |  |  | SPCC
MO002723-001-02 | DL00240800652 | DL0024080065 | 04003 | 最终平整 | 泰兴双永：850平整建议用Ra1.2-1.4μm毛化辊厚度公差：0.18-0.20mm，硬度90-110HV，粗糙度0.8-1.0μm | 31010016 | 小品种钢卷 | 0.19-SPCC | 3100 | 0.19 | 2830 | 610 |  | 待判定 | A暗线印(来料表面轻微暗),Z振纹(板面),Y氧化边(两边),X细划伤(来料下表面传10CM处平后不明显) | A暗线印(来料表面轻微暗),Z振纹(板面),Y氧化边(两边),X细划伤(来料下表面传10CM处平后不明显)下表面粗糙度低，0.754（要求0.8-1.0） |  | 鞠承 | 2024-08-26 17:18:46 | 吕冬 | 2024-08-26 21:50:38 |  |  |  | SPCC
MO002723-001-01 | DL00240800651 | DL0024080065 | 04003 | 最终平整 | 泰兴双永：850平整建议用Ra1.2-1.4μm毛化辊厚度公差：0.18-0.20mm，硬度90-110HV，粗糙度0.8-1.0μm | 31010016 | 小品种钢卷 | 0.19-SPCC | 3220 | 0.19 | 2970 | 610 |  | 待判定 | B白斑(表面),H横辊印(表面轻微),Y氧化边(两边),X细划伤(来料下表处10CM处轻微细划伤平后不明显),A暗线印(来料表面轻微暗) | B白斑(表面),H横辊印(表面轻微),Y氧化边(两边),X细划伤(来料下表处10CM处轻微细划伤平后不明显),A暗线印(来料表面轻微暗)下表面粗糙度低，0.736（要求0.8-1.0） |  | 鞠承 | 2024-08-26 17:18:46 | 吕冬 | 2024-08-26 21:48:48 |  |  |  | SPCC
MO003007-009 | JG9124080015 | JG9124080015 | 09001 | 铬钝化 | / | 30110014 | 铬钝化卷 | 0.1-SPCC | 13660 | 0.1 | 6435 | 630 |  | 待判定 | 白斑 辊印 条印 ，砂轮印，色差，边浪 | 白斑 辊印 条印 ，砂轮印，色差，边浪,板面松花印 |  |  |  | 吕冬 | 2024-08-26 21:14:20 |  |  |  | SPCC
MO002587-001-01 | DL00240800221 | DL0024080022 | 04003 | 最终平整 | 昆山宝必达：850平整建议用Ra1.2-1.4um毛化辊，厚度公差：0.52-0.54mm、硬度95-120HV、粗糙度Ra0.7-1.0μm. | 31010054 | 小品种钢卷 | 0.53-SPCC | 1200 | 0.53 | 3050 | 610 |  | 待判定 | H横辊印(轻微),H黑斑(内30米处传2CM) | 轻微横辊印，内30米处传2CM黑斑 |  |  |  | 吴波 | 2024-08-26 10:50:47 |  |  |  | SPCC
MO002587-003-01 | DL00240800231 | DL0024080023 | 04003 | 最终平整 | 昆山宝必达：850平整建议用Ra1.2-1.4um毛化辊，厚度公差：0.52-0.54mm、硬度95-120HV、粗糙度Ra0.7-1.0μm. | 31010054 | 小品种钢卷 | 0.53-SPCC | 1200 | 0.53 | 3050 | 610 |  | 待判定 | H横辊印(轻微),C挫伤(950米处操5CM，平后明显),X线条印(下板面操10CM处，平后淡) | 轻微横辊印，950米处操5CM挫伤平后明显，下板面操10CM处线条印平后淡 |  | 陈俊华 | 2024-08-26 05:23:39 | 吴波 | 2024-08-26 10:49:54 |  |  |  | SPCC
MO002652-003-01 | DL00240800601 | DL0024080060 | 04003 | 最终平整 | 东莞鸿力：750平整用超光棍Ra<0.1μm平整、厚度公差：0.19-0.2mm、硬度90-110HV,粗糙度Ra≤0.15μm, | 31010030 | 小品种钢卷 | 0.2-SPCC | 3300 | 0.2 | 3070 | 610 |  | 待判定 | A暗线印(来料多条暗线印，双边串辊印1CM),Z振纹(来料振纹，横条印),X雪花印(来料雪花纹重)A暗线印(来料多条暗线印，双边串辊印1CM),Z振纹(来料振纹，横条印),X雪花印(来料雪花纹重，板面毛化面),Z折印(1300米后传边折印1-10CM，尾部120米不规律折印，3000米后操边折印1-2CM),C挫伤(2990米板面搓伤重，板面毛化面) | 多条暗线印，双边串辊印1CM，振纹，横条印，雪花纹重，板面似毛化面 |  | 丁振 | 2024-08-26 05:07:28 | 吴波 | 2024-08-26 10:03:27 |  |  |  | SPCC
MO002652-003-02 | DL00240800602 | DL0024080060 | 04003 | 最终平整 | 东莞鸿力：750平整用超光棍Ra<0.1μm平整、厚度公差：0.19-0.2mm、硬度90-110HV,粗糙度Ra≤0.15μm, | 31010030 | 小品种钢卷 | 0.2-SPCC | 3370 | 0.2 | 3105 | 610 |  | 待判定 | A暗线印(来料多条暗线印，双边串辊印1CM),Z振纹(来料振纹，横条印),X雪花印(来料雪花纹重),Z折印(1300米后传边折印1-10CM，尾部120米不规律折印，3000米后操边折印1-2CM),C挫伤(2990米板面搓伤重，板面毛化面) | 多条暗线印，双边串辊印1CM，振纹，横条印，雪花纹重，1300米后传边折印1-10CM，尾部120米不规律折印，3000米后操边折印1-2CM，2990米板面搓伤重，板面毛化面 |  | 丁振 | 2024-08-26 05:07:28 | 吴波 | 2024-08-26 10:00:36 |  |  |  | SPCC
MO002654-001-02 | DL00240800562 | DL0024080056 | 04003 | 最终平整 | 东莞鸿力：750平整用超光棍Ra<0.1μm平整、厚度公差：0.14-0.15mm、硬度90-110HV,粗糙度Ra≤0.15μm | 31010010 | 小品种钢卷 | 0.15-SPCC | 4500 | 0.15 | 3065 | 610 |  | 待判定 | A暗线印(来料多条暗线印，操边串辊印重1CM),Z振纹(来料振纹 ，横条印，操边起筋) | 多条暗线印，操边串辊印重1CM，振纹 ，横条印，操边起筋 |  | 丁振 | 2024-08-26 07:16:26 | 吴波 | 2024-08-26 09:52:55 |  |  |  | SPCC
MO002654-001-01 | DL00240800561 | DL0024080056 | 04003 | 最终平整 | 东莞鸿力：750平整用超光棍Ra<0.1μm平整、厚度公差：0.14-0.15mm、硬度90-110HV,粗糙度Ra≤0.15μm | 31010010 | 小品种钢卷 | 0.15-SPCC | 4450 | 0.15 | 3040 | 610 |  | 待判定 | A暗线印(来料多条暗线印，操边串辊印重1CM),Z振纹(来料振纹 ，横条印，操边起筋),X锈点(内800米锈点),H厚薄公差(内200米公差0.141-0.147同板差0.004),C挫伤(1020米板面搓伤重) | 多条暗线印，操边串辊印重1CM，振纹 ，横条印，操边起筋，内800米锈点，厚薄公差内200米公差0.141-0.147同板差0.004，1020米板面搓伤重 |  | 丁振 | 2024-08-26 07:16:26 | 吴波 | 2024-08-26 09:51:52 |  |  |  | SPCC
MO002963-006-01 | JG122407071221 | JG12240707122 | 09001 | 铬钝化 | / | 30110014 | 铬钝化卷 | 0.1-SPCC | 4670 | 0.1 | 2535 | 710 |  | 待判定 | 内400米左右来料板面松花印，来料板面黄斑 | 内400米左右来料板面松花印，来料板面黄斑 |  |  |  | 吕冬 | 2024-08-25 21:12:59 |  |  |  | SPCC
MO002267-002-02 | DL00240700042 | DL0024070004 | 01004 | 最终脱脂 | 摩丁普信：脱脂（单位张力6.5）、转退火 | 31010041 | 小品种钢卷 | 0.3-SPCC | 4130 | 0.3 | 4945 | 515 |  | 待判定 | 反面操侧15CM有一条白条印.轻横辊印 | 反面操侧15CM有一条白条印.轻横辊印 |  |  |  | 何晓健 | 2024-08-25 16:31:25 |  |  |  | SPCC
MO002970-018 | JG12240703211 | JG12240703211 | 09001 | 铬钝化 | / | 30110014 | 铬钝化卷 | 0.1-SPCC | 13000 | 0.1 | 7481 | 760 |  | 待判定 | 整卷花辊印 色差条印乳化斑 | 整卷两侧15-25cm花辊印 色差条印乳化斑 |  |  |  | 吕冬 | 2024-08-25 06:27:12 |  |  |  | SPCC
MO002878-001-01 | DL0024070028121 | DL002407002812 | 10001 | 镍钝化 | 泰德通：1150镍钝化工段镀镍，HV100-120,镀层≥1.5μm，纸管芯 ,整卷发货 | 31310016 | 镍钝化卷 | 0.2-SPCC | 1420 | 0.2 | 1333 | 610 |  | 待判定 | 来料传动侧双面20cm间隙线印，500m-650m传动侧20cm顶伤印 | 来料传动侧双面20cm间隙线印，500m-650m传动侧20cm顶伤印 |  |  |  | 徐小军 | 2024-08-25 03:04:26 |  |  |  | SPCC-Ni
MO002963-005 | JG12240705632 | JG12240705632 | 09001 | 铬钝化 | / | 30110014 | 铬钝化卷 | 0.1-SPCC | 12900 | 0.1 | 6993 | 710 |  | 待判定 | S色差(色差 白斑 1880米1个孔洞 横向178.6 大小0.18 碱液斑 条印) | S色差(色差 白斑 1880米1个孔洞 横向178.6 大小0.18 碱液斑 条印)整卷松花印 |  |  |  | 吕冬 | 2024-08-25 02:22:29 |  |  |  | SPCC
MO002924-009-03 | JG122407071023 | JG12240707102 | 09001 | 铬钝化 | / | 30110014 | 铬钝化卷 | 0.1-SPCC | 4840 | 0.1 | 2763 | 760 |  | 待判定 | 来料轻微黄斑 振纹 乳化斑 | 轻微黄斑 |  |  |  | 吴波 | 2024-08-24 18:37:08 |  |  |  | SPCC
MO002924-009-02 | JG122407071022 | JG12240707102 | 09001 | 铬钝化 | / | 30110014 | 铬钝化卷 | 0.1-SPCC | 4920 | 0.1 | 2805 | 760 |  | 待判定 | 来料轻微黄斑 振纹 乳化斑 | 轻微黄斑 |  |  |  | 吴波 | 2024-08-24 18:36:43 |  |  |  | SPCC
MO002924-009-01 | JG122407071021 | JG12240707102 | 09001 | 铬钝化 | / | 30110014 | 铬钝化卷 | 0.1-SPCC | 5000 | 0.1 | 2865 | 760 |  | 待判定 | 来料轻微黄斑 振纹 乳化斑 | 轻微黄斑 |  |  |  | 吴波 | 2024-08-24 18:36:24 |  |  |  | SPCC
MO002943-004-03 | JG122408012323 | JG12240801232 | 09001 | 铬钝化 | / | 30110014 | 铬钝化卷 | 0.1-SPCC | 4040 | 0.1 | 2295 | 760 |  | 待判定 | 来料松花印 色差 辊印 尾100米来料锈斑停机斑 | 来料松花印 色差 辊印 尾100米来料锈斑停机斑 |  |  |  | 吕冬 | 2024-08-24 12:58:13 |  |  |  | SPCC
MO002943-004-02 | JG122408012322 | JG12240801232 | 09001 | 铬钝化 | / | 30110014 | 铬钝化卷 | 0.1-SPCC | 4090 | 0.1 | 2337 | 760 |  | 待判定 | 来料松花印 色差 辊印 | 来料松花印 色差 辊印 |  |  |  | 吕冬 | 2024-08-24 12:57:51 |  |  |  | SPCC
MO002943-004-01 | JG122408012321 | JG12240801232 | 09001 | 铬钝化 | / | 30110014 | 铬钝化卷 | 0.1-SPCC | 4090 | 0.1 | 2341 | 760 |  | 待判定 | 来料松花印 色差 辊印 | 来料松花印 色差 辊印 |  |  |  | 吕冬 | 2024-08-24 12:57:46 |  |  |  | SPCC
MO002943-013 | JG12240705672 | JG12240705672 | 09001 | 铬钝化 | / | 30110014 | 铬钝化卷 | 0.1-SPCC | 11860 | 0.1 | 6431 | 710 |  | 待判定 | 碱液斑白斑整卷松花印来料辊印尾200米来料顶伤11356米横向165大小0.18,11685米2个横向337大小0.7，1.5 | 碱液斑白斑整卷松花印来料辊印尾200米来料顶伤11356米横向165大小0.18,11685米2个横向337大小0.7，1.5 |  |  |  | 吕冬 | 2024-08-24 09:56:23 |  |  |  | SPCC
MO002943-017 | JG122407018312 | JG122407018312 | 09001 | 铬钝化 | / | 30110014 | 铬钝化卷 | 0.1-SPCC | 3070 | 0.1 | 1690 | 710 |  | 待判定 | 并包内碱液斑白斑尾1100米来料边部缺口【1-2cm】来料整卷锈斑尾部200米来料边部轻微撞伤 | 并包内，尾部1100米边部缺口（1-2cm），整卷锈斑，尾部200米边部轻微撞伤 |  |  |  | 吴波 | 2024-08-24 06:15:06 |  |  |  | SPCC
MO002957-001 | JG12240800782 | JG12240800782 | 09001 | 铬钝化 | / | 30110014 | 铬钝化卷 | 0.1-SPCC | 3010 | 0.1 | 1597 | 710 |  | 待判定 | 并包外来料整卷松花印粘钢折印碱液斑白斑锈斑 | 并包外，整卷松花印，粘钢折印，锈斑 |  |  |  | 吴波 | 2024-08-24 06:01:41 |  |  |  | SPCC
MO002828-008-02 | JG912407001512 | JG91240700151 | 09001 | 铬钝化 | / | 30110014 | 铬钝化卷 | 0.1-SPCC | 4510 | 0.1 | 2109 | 630 |  | 待判定 | 3840/3880/4410米板面折皱印， | 3840/3880/4410米板面折皱印 |  |  |  | 吴波 | 2024-08-24 00:54:50 |  |  |  | SPCC
MO002957-006 | JG12240705642 | JG12240705642 | 09001 | 铬钝化 | / | 30110014 | 铬钝化卷 | 0.1-SPCC | 13000 | 0.1 | 7055 | 710 |  | 待判定 | 50米内操边连续缺口孔洞 3300米内板面中间小尖点 整卷偶有松花印 色差 条印 | 50米内操边连续缺口孔洞 ，3300米内板面中间小尖点，整卷偶有松花印 |  |  |  | 吴波 | 2024-08-23 22:00:20 |  |  |  | SPCC
MO002957-005 | JG12240800162 | JG12240800162 | 09001 | 铬钝化 | / | 30110014 | 铬钝化卷 | 0.1-SPCC | 13940 | 0.1 | 7573 | 710 |  | 待判定 | 6708米孔洞大小4.15操559 整卷偶有松花印 条印 色差 | 6708米操559mm孔洞（4.15mm2），整卷偶有松花印，板面中间小尖点 |  |  |  | 吴波 | 2024-08-23 21:58:04 |  |  |  | SPCC
MO002434-001 | JL0024040120-2 | JL0024040120-2 | 04005 | 平整翻包 | 平整翻包确认孔洞 | 30210015 | 光亮卷 | 0.1-SPCC | 12680 | 0.1 | 5800 | 610 |  | 待判定 | K孔洞(480米传边21CM孔洞0.18,12311米传边15,9CM两个孔洞0.32,0.41,12315传边15,9CM两个孔洞0.41,0.27) | K孔洞(480米传边21CM孔洞0.18,12311米传边15,9CM两个孔洞0.32,0.41,12315传边15,9CM两个孔洞0.41,0.27) |  |  |  | 丁振 | 2024-08-23 16:43:43 |  |  |  | SPCC
MO002349-001-02-01 | DL002407006721 | DL0024070067 | 04005 | 平整翻包 | 内260米翻包剪掉 | 31010009 | 小品种钢卷 | 0.14-SPCC | 4200 | 0.14 | 2775 | 610 |  | 待判定 | Q起筋(操边轻微起筋，边浪) | Q起筋(操边轻微起筋，边浪) |  | 曹祎 | 2024-08-20 09:17:15 | 丁振 | 2024-08-23 10:35:40
MO002924-001-02 | JG1224070341212 | JG122407034121 | 09001 | 铬钝化 | / | 30110014 | 铬钝化卷 | 0.1-SPCC | 6180 | 0.1 | 3559 | 760 |  | 待判定 |  | 尾部未拨干净，送样厚度0.112 |  |  |  | 吕冬 | 2024-08-23 10:17:50 |  |  |  | SPCC
MO002924-012-02 | JG1224070715222 | JG122407071522 | 09001 | 铬钝化 | / | 30110014 | 铬钝化卷 | 0.1-SPCC | 4040 | 0.1 | 2157 | 710 |  | 待判定 | S色差(色差 黄斑), | 黄斑 |  |  |  | 吴波 | 2024-08-23 06:04:03 |  |  |  | SPCC
MO002924-012-01 | JG1224070715221 | JG122407071522 | 09001 | 铬钝化 | / | 30110014 | 铬钝化卷 | 0.1-SPCC | 4820 | 0.1 | 2569 | 710 |  | 待判定 | S色差(色差 黄斑) | 黄斑 |  |  |  | 吴波 | 2024-08-23 06:03:49 |  |  |  | SPCC
MO002889-002-01 | JL0024030016-1522/1 | JL0024030016-1522 | 11001 | 分剪 | 分剪舒城鸿鹏：排刀规格：47.5*12，清洁干燥，不涂油，内管芯300mm，每卷60kg左右。厚度公差+/-0.01mm，宽度公差+/-0.1mm，HV95-115,镍层大于1.5/1.5 | 31320008 | 镍钝化分切带 | 0.15-SPCC | 0 | 0.15 | 0 | 47.5 |  | 待判定 | 来料顶伤，粘钢折印【报废】 |  |  | 秦海波 | 2024-08-22 10:07:55 | 秦海波 | 2024-08-22 10:59:42
MO002887-001-06 | DL12240700392 | DL1224070039 | 11001 | 分剪 | 分剪浙江银帆，排刀规格105*5，切0.51t，包装：木托防潮防锈，0.13竖放打包，卷芯内径：300mm，厚度公差+/-0.01mm，宽度公差+0/-0.1mm。 | 31020008 | 小品种钢分切带 | 0.13-SPCC | 7190 | 0.13 | 3815 | 533 |  | 3 |  |  |  | 尹斌斌 | 2024-08-22 05:17:40 | 尹斌斌 | 2024-08-22 05:18:00
MO002293-001 | DL1224070006 | DL1224070006 | 04004 | 平整改平 | 浙江银帆：850平整建议用Ra1.0-1.2um毛化辊平整、厚度公差：0.39-0.4mm、硬度90-110HV、粗糙度0.5-0.7um、转分切 | 31010051 | 小品种钢卷 | 0.4-SPCC | 2280 | 0.4 | 4280 | 610 |  | 待判定 | A暗线印(来料表面轻微),Z振纹(板面),T停机斑(80米处尾30米处),S砂轮印(板面轻微),B白斑(板面),Y氧化边(两边),N粘钢折印(尾50米表面多处),H厚薄公差(来料传0.398操0.393平后传0.392操0.388量0.392/内300米跳动0.392-0.395/0.394-0.396) | 表面轻微暗线印，板面振纹，80米处尾部30米处停机斑，板面轻微砂轮印，板面白斑，两边氧化边，尾部50米表面多处粘钢折印，厚薄公差传0.398操0.393平后传0.392操0.388量0.392/内300米跳动0.392-0.395/0.394-0.396 |  |  |  | 吴波 | 2024-08-22 00:28:16 |  |  |  | SPCC
MO002359-004-02 | DL12240700862 | DL1224070086 | 04003 | 最终平整 | 昆山宝必达：750平整建议用Ra1.2-1.4μm毛化辊，厚度公差：0.38-0.40mm，硬度150-170HV，粗糙度0.7-1.0μm | 31010040 | 小品种钢卷 | 0.39-SPCC | 1520 | 0.39 | 2780 | 610 |  | 待判定 | Z振纹(来料振纹，横条印，白斑),A暗线印(来料暗线印，颗粒粗小黑点) | Z振纹(来料振纹，横条印，白斑),A暗线印(来料暗线印，颗粒粗小黑点)下表面粗糙度低0.653，（要求0.7-1.0） |  | 丁振 | 2024-08-21 09:54:46 | 吕冬 | 2024-08-21 11:01:59 |  |  |  | SPCC
MO002359-004-01 | DL12240700861 | DL1224070086 | 04003 | 最终平整 | 昆山宝必达：750平整建议用Ra1.2-1.4μm毛化辊，厚度公差：0.38-0.40mm，硬度150-170HV，粗糙度0.7-1.0μm | 31010040 | 小品种钢卷 | 0.39-SPCC | 1600 | 0.39 | 2955 | 610 |  | 待判定 | A暗线印(来料暗线印，颗粒粗小黑点，下表面粗糙度低),Z振纹(来料振纹，横条印),T脱皮(1300米传边20CM脱皮) | A暗线印(来料暗线印，颗粒粗小黑点,Z振纹(来料振纹，横条印),T脱皮(1300米传边20CM脱皮)下表面粗糙度低0.687，（要求0.7-1.0) |  | 丁振 | 2024-08-21 09:54:46 | 吕冬 | 2024-08-21 11:00:59 |  |  |  | SPCC