## sheet1
子计划号 | 卷号 | 批号 | 工序编码 | 工序名称 | 工序要求 | 产出品编码 | 产出品名称 | 产品规格 | 长度 | 厚度 | 重量 | 宽度 | 检测日期 | 处理结果 | 不良现象 | 质检备注 | 判定结果 | 创建人 | 创建时间 | 修改人 | 修改时间 | 审核时间 | 审核人 | 审核状态 | 材质牌号
MO002713-001-02-02 | DL002408005222 | DL0024080052 | 04003 | 最终平整 | 昆山富裕炜：750平整用超光棍Ra<0.1μm平整、厚度公差：0.135-0.145mm、硬度100-120HV,延伸＞30%，粗糙度Ra≤0.15μm | 31010009 | 小品种钢卷 | 0.14-SPCC | 4160 | 0.14 | 2715 | 610 |  | 待判定 | Z振纹(来料振纹，横条印，白斑),A暗线印(来料多条暗线印，雪花纹),Z折印(1000米后操边折印1-8CM，尾部180米不规律折印划伤) | Z振纹(来料振纹，横条印，白斑),A暗线印(来料多条暗线印，雪花纹),Z折印(1000米后操边折印1-8CM，尾部180米不规律折印划伤) | 成品退库 | 丁振 | 2024-08-27 01:02:30 | 徐小军 | 2024-08-27 17:12:18 |  |  |  | SPCC
MO002713-001-01-02 | DL002408005212 | DL0024080052 | 04003 | 最终平整 | 昆山富裕炜：750平整用超光棍Ra<0.1μm平整、厚度公差：0.135-0.145mm、硬度100-120HV,延伸＞30%，粗糙度Ra≤0.15μm | 31010009 | 小品种钢卷 | 0.14-SPCC | 4250 | 0.14 | 2780 | 610 |  | 待判定 | Z折印(1500米后操边折印1-10CM左右，尾部250米不规律折印硬划伤停机斑重),X雪花印(来料雪花纹),Z振纹(来料振纹，横条印),A暗线印(来料暗线印，操边起筋) | Z折印(1500米后操边折印1-10CM左右，尾部250米不规律折印硬划伤停机斑重),X雪花印(来料雪花纹),Z振纹(来料振纹，横条印),A暗线印(来料暗线印，操边起筋) | 成品退库 | 丁振 | 2024-08-26 22:47:59 | 徐小军 | 2024-08-27 17:12:02 |  |  |  | SPCC
MO002713-001-01-01 | DL002408005211 | DL0024080052 | 04003 | 最终平整 | 昆山富裕炜：750平整用超光棍Ra<0.1μm平整、厚度公差：0.135-0.145mm、硬度100-120HV,延伸＞30%，粗糙度Ra≤0.15μm | 31010009 | 小品种钢卷 | 0.14-SPCC | 4150 | 0.14 | 2745 | 610 |  | 待判定 | A暗线印(来料多条暗线印，操边起筋),Z振纹(来料振纹，横条印),Z针尖印(来料针尖印重),X雪花印(来料雪花纹) | A暗线印(来料多条暗线印，操边起筋),Z振纹(来料振纹，横条印),Z针尖印(来料针尖印重),X雪花印(来料雪花纹) | 成品退库 | 丁振 | 2024-08-26 22:47:59 | 徐小军 | 2024-08-27 17:11:27 |  |  |  | SPCC
MO002654-001-02 | DL00240800562 | DL0024080056 | 04003 | 最终平整 | 东莞鸿力：750平整用超光棍Ra<0.1μm平整、厚度公差：0.14-0.15mm、硬度90-110HV,粗糙度Ra≤0.15μm | 31010010 | 小品种钢卷 | 0.15-SPCC | 4500 | 0.15 | 3065 | 610 |  | 待判定 | A暗线印(来料多条暗线印，操边串辊印重1CM),Z振纹(来料振纹 ，横条印，操边起筋) | 多条暗线印，操边串辊印重1CM，振纹 ，横条印，操边起筋 | 让步接收 | 丁振 | 2024-08-26 07:16:26 | 徐小军 | 2024-08-27 17:06:44 |  |  |  | SPCC
MO002652-003-02 | DL00240800602 | DL0024080060 | 04003 | 最终平整 | 东莞鸿力：750平整用超光棍Ra<0.1μm平整、厚度公差：0.19-0.2mm、硬度90-110HV,粗糙度Ra≤0.15μm, | 31010030 | 小品种钢卷 | 0.2-SPCC | 3370 | 0.2 | 3105 | 610 |  | 待判定 | A暗线印(来料多条暗线印，双边串辊印1CM),Z振纹(来料振纹，横条印),X雪花印(来料雪花纹重),Z折印(1300米后传边折印1-10CM，尾部120米不规律折印，3000米后操边折印1-2CM),C挫伤(2990米板面搓伤重，板面毛化面) | 多条暗线印，双边串辊印1CM，振纹，横条印，雪花纹重，1300米后传边折印1-10CM，尾部120米不规律折印，3000米后操边折印1-2CM，2990米板面搓伤重，板面毛化面 | 成品退库 | 丁振 | 2024-08-26 05:07:28 | 徐小军 | 2024-08-27 16:52:50 |  |  |  | SPCC
MO002652-003-01 | DL00240800601 | DL0024080060 | 04003 | 最终平整 | 东莞鸿力：750平整用超光棍Ra<0.1μm平整、厚度公差：0.19-0.2mm、硬度90-110HV,粗糙度Ra≤0.15μm, | 31010030 | 小品种钢卷 | 0.2-SPCC | 3300 | 0.2 | 3070 | 610 |  | 待判定 | A暗线印(来料多条暗线印，双边串辊印1CM),Z振纹(来料振纹，横条印),X雪花印(来料雪花纹重)A暗线印(来料多条暗线印，双边串辊印1CM),Z振纹(来料振纹，横条印),X雪花印(来料雪花纹重，板面毛化面),Z折印(1300米后传边折印1-10CM，尾部120米不规律折印，3000米后操边折印1-2CM),C挫伤(2990米板面搓伤重，板面毛化面) | 多条暗线印，双边串辊印1CM，振纹，横条印，雪花纹重，板面似毛化面 | 成品退库 | 丁振 | 2024-08-26 05:07:28 | 徐小军 | 2024-08-27 16:52:23 |  |  |  | SPCC
MO002654-001-01 | DL00240800561 | DL0024080056 | 04003 | 最终平整 | 东莞鸿力：750平整用超光棍Ra<0.1μm平整、厚度公差：0.14-0.15mm、硬度90-110HV,粗糙度Ra≤0.15μm | 31010010 | 小品种钢卷 | 0.15-SPCC | 4450 | 0.15 | 3040 | 610 |  | 待判定 | A暗线印(来料多条暗线印，操边串辊印重1CM),Z振纹(来料振纹 ，横条印，操边起筋),X锈点(内800米锈点),H厚薄公差(内200米公差0.141-0.147同板差0.004),C挫伤(1020米板面搓伤重) | 多条暗线印，操边串辊印重1CM，振纹 ，横条印，操边起筋，内800米锈点，厚薄公差内200米公差0.141-0.147同板差0.004，1020米板面搓伤重 | 成品退库 | 丁振 | 2024-08-26 07:16:26 | 徐小军 | 2024-08-27 16:49:40 |  |  |  | SPCC
MO002654-005-02 | DL00240800582 | DL0024080058 | 04003 | 最终平整 | 东莞鸿力：750平整用超光棍Ra<0.1μm平整、厚度公差：0.14-0.15mm、硬度90-110HV,粗糙度Ra≤0.15μm | 31010010 | 小品种钢卷 | 0.15-SPCC | 4450 | 0.15 | 3055 | 610 |  | 待判定 | Z折印(4000米后操边折印1-4CM，3820米板面搓伤重),Z振纹(来料振纹，横条印，白斑),A暗线印(来料多条暗线印，传边20CM线印) | Z折印(4000米后操边折印1-4CM，3820米板面搓伤重),Z振纹(来料振纹，横条印，白斑),A暗线印(来料多条暗线印，传边20CM线印) | 返工 | 丁振 | 2024-08-27 03:21:21 | 徐小军 | 2024-08-27 16:47:46 |  |  |  | SPCC
MO002654-007-02 | DL00240800592 | DL0024080059 | 04003 | 最终平整 | 东莞鸿力：750平整用超光棍Ra<0.1μm平整、厚度公差：0.14-0.15mm、硬度90-110HV,粗糙度Ra≤0.15μm | 31010010 | 小品种钢卷 | 0.15-SPCC | 4440 | 0.15 | 3000 | 610 |  | 待判定 | Z振纹(来料振纹，横条印，白斑),A暗线印(来料多条暗线印，传边20CM线印明显),Z折印(2200米后传边折印1-6CM，尾部100米不规律折印) | 振纹，横条印，白斑，多条暗线印，传边20CM线印明显，2200米后传边折印1-6CM，尾部100米不规律折印 | 返工 | 丁振 | 2024-08-27 07:46:48 | 徐小军 | 2024-08-27 16:46:32 |  |  |  | SPCC
MO002654-007-01 | DL00240800591 | DL0024080059 | 04003 | 最终平整 | 东莞鸿力：750平整用超光棍Ra<0.1μm平整、厚度公差：0.14-0.15mm、硬度90-110HV,粗糙度Ra≤0.15μm | 31010010 | 小品种钢卷 | 0.15-SPCC | 4500 | 0.15 | 3090 | 610 |  | 待判定 | A暗线印(来料多条暗线印，传边20CM线印明显),Z振纹(来料振纹，横条印，白斑),Y油泥斑(内50米锈斑，内120米油泥班) | 多条暗线印，传边20CM线印明显，振纹，横条印，白斑，内50米锈斑，内120米油泥斑 | 返工 | 丁振 | 2024-08-27 07:46:48 | 徐小军 | 2024-08-27 16:46:15 |  |  |  | SPCC
MO002914-003-01 | DL00240801191 | DL0024080119 | 04003 | 最终平整 | 摩丁普信：850平整用Ra1.0-1.2μm毛化辊，厚度公差：0.293-0.303mm，HV90-110，粗糙度0.5-0.8μm，抗拉310-360Mpa | 31010041 | 小品种钢卷 | 0.3-SPCC | 4290 | 0.3 | 5680 | 570 |  | 待判定 | Z重划伤(尾90米来料表面划伤重 平后明显/有记录),A暗线印(来料表面多处强光明显),Z振纹(板面),Y氧化边(两边重),H厚薄公差(来料传0.304操0.293平后传0.298操0.29量0.298跳0.298-0.3),N粘钢折印(尾190米传2-4CM),C虫斑(4170米处来料表面1个虫斑) | 尾90米来料表面划伤重平后明显/有记录，表面多处暗线印强光明显，板面振纹，两边氧化边重，厚薄公差传0.304操0.293平后传0.298操0.29量0.298跳0.298-0.3，尾部190米传2-4CM粘钢折印，4170米处表面个虫斑 | 让步接收 |  |  | 吴波 | 2024-08-27 14:03:15 |  |  |  | SPCC
MO002914-001-01 | DL00240801171 | DL0024080117 | 04003 | 最终平整 | 摩丁普信：850平整用Ra1.0-1.2μm毛化辊，厚度公差：0.293-0.303mm，HV90-110，粗糙度0.5-0.8μm，抗拉310-360Mpa | 31010041 | 小品种钢卷 | 0.3-SPCC | 4270 | 0.3 | 5630 | 570 |  | 待判定 | X细划伤(尾50米表面划伤重),A暗线印(来料表面轻微暗),Z振纹(板面),Y氧化边(两边),S砂轮印(板面),S收卷不齐(收卷不齐3CM),H横辊印(板面轻微),H厚薄公差(来料传0.303操0.297平后传0.298操0.291量0.298跳0.297-0.301),N粘钢折印() | 尾部50米表面划伤重，表面轻微暗线印，板面振纹，两边氧化边，板面砂轮印，收卷不齐3CM，板面轻微横辊印，厚薄公差传0.303操0.297平后传0.298操0.291量0.298跳0.297-0.301，粘钢折印 | 让步接收 |  |  | 吴波 | 2024-08-27 14:03:08 |  |  |  | SPCC
MO002576-011-01-02 | JG122408014112 | JG1224080141 | 04003 | 最终平整 | 平整 | 30210015 | 光亮卷 | 0.1-SPCC | 1020 | 0.1 | 595 | 760 |  | 待判定 |  | 短带 | 协议品 | 鞠承 | 2024-08-27 13:06:06 | 吴波 | 2024-08-27 13:48:36 |  |  |  | SPCC
MO002913-001-01 | DL00240801141 | DL0024080114 | 04003 | 最终平整 | 摩丁普信：850平整用Ra1.0-1.2μm毛化辊，厚度公差：0.293-0.303mm，HV90-110，粗糙度0.5-0.8μm，抗拉310-360Mpa | 31010041 | 小品种钢卷 | 0.3-SPCC | 4300 | 0.3 | 6460 | 650 |  | 待判定 | H横辊印(轻微),C挫伤(3850米处，4035米处，重),X线条印(上板面，平后强光能见),Y氧化边(两边),S色差(来料传边部，平后淡) | 轻微横辊印，3850米处，4035米处挫伤重，上板面线条印平后强光能见，两边氧化边，来料传边部色差平后淡 | 让步接收 |  |  | 吴波 | 2024-08-27 12:27:28 |  |  |  | SPCC
MO002913-003-02 | DL00240801182 | DL0024080118 | 04003 | 最终平整 | 摩丁普信：850平整用Ra1.0-1.2μm毛化辊，厚度公差：0.293-0.303mm，HV90-110，粗糙度0.5-0.8μm，抗拉310-360Mpa | 31010041 | 小品种钢卷 | 0.3-SPCC | 4170 | 0.3 | 6210 | 650 |  | 待判定 | Y氧化边(两边，平后发白),H黄斑(3910米处，板面中间1个),S色差(来料传20-CM内，平后淡),H横辊印(轻微),Z振纹(轻微),C挫伤(3490米处，3910米处，重) | 两边氧化边平后发白，3910米处，板面中间1个黄斑，传20-CM内色差平后淡，轻微横辊印，轻微振纹，3490米处，3910米处挫伤重 | 让步接收 |  |  | 吴波 | 2024-08-27 12:26:54 |  |  |  | SPCC
MO002732-003-01 | JG12240802591 | JG1224080259 | 04003 | 最终平整 | 平整 | 30210015 | 光亮卷 | 0.1-SPCC | 12970 | 0.1 | 7390 | 760 |  | 待判定 | Q缺口(内3200米处传边1个),K孔洞(4988.4米传217.5MM0.36MM2) | Q缺口(内3200米处传边1个),K孔洞(4988.4米传217.5MM0.36MM2) | 返工 |  |  | 徐小军 | 2024-08-27 11:40:58 |  |  |  | SPCC
MO002576-003-01-01 | JG122408013511 | JG1224080135 | 04003 | 最终平整 | 平整 | 30210015 | 光亮卷 | 0.1-SPCC | 9900 | 0.1 | 5760 | 760 |  | 待判定 | Q缺口(内1015米处操) | Q缺口(内1015米处操大) | 返工 | 陈俊华 | 2024-08-27 00:35:21 | 徐小军 | 2024-08-27 11:40:44 |  |  |  | SPCC
MO002587-003-01 | DL00240800231 | DL0024080023 | 04003 | 最终平整 | 昆山宝必达：850平整建议用Ra1.2-1.4um毛化辊，厚度公差：0.52-0.54mm、硬度95-120HV、粗糙度Ra0.7-1.0μm. | 31010054 | 小品种钢卷 | 0.53-SPCC | 1200 | 0.53 | 3050 | 610 |  | 待判定 | H横辊印(轻微),C挫伤(950米处操5CM，平后明显),X线条印(下板面操10CM处，平后淡) | 轻微横辊印，950米处操5CM挫伤平后明显，下板面操10CM处线条印平后淡 | 让步接收 | 陈俊华 | 2024-08-26 05:23:39 | 徐小军 | 2024-08-27 11:36:21 |  |  |  | SPCC
MO002587-001-01 | DL00240800221 | DL0024080022 | 04003 | 最终平整 | 昆山宝必达：850平整建议用Ra1.2-1.4um毛化辊，厚度公差：0.52-0.54mm、硬度95-120HV、粗糙度Ra0.7-1.0μm. | 31010054 | 小品种钢卷 | 0.53-SPCC | 1200 | 0.53 | 3050 | 610 |  | 待判定 | H横辊印(轻微),H黑斑(内30米处传2CM) | 轻微横辊印，内30米处传2CM黑斑 | 让步接收 |  |  | 徐小军 | 2024-08-27 11:35:59 |  |  |  | SPCC
MO002723-001-02 | DL00240800652 | DL0024080065 | 04003 | 最终平整 | 泰兴双永：850平整建议用Ra1.2-1.4μm毛化辊厚度公差：0.18-0.20mm，硬度90-110HV，粗糙度0.8-1.0μm | 31010016 | 小品种钢卷 | 0.19-SPCC | 3100 | 0.19 | 2830 | 610 |  | 待判定 | A暗线印(来料表面轻微暗),Z振纹(板面),Y氧化边(两边),X细划伤(来料下表面传10CM处平后不明显) | A暗线印(来料表面轻微暗),Z振纹(板面),Y氧化边(两边),X细划伤(来料下表面传10CM处平后不明显)下表面粗糙度低，0.754（要求0.8-1.0） | 让步接收 | 鞠承 | 2024-08-26 17:18:46 | 徐小军 | 2024-08-27 11:35:42 |  |  |  | SPCC
MO002723-001-01 | DL00240800651 | DL0024080065 | 04003 | 最终平整 | 泰兴双永：850平整建议用Ra1.2-1.4μm毛化辊厚度公差：0.18-0.20mm，硬度90-110HV，粗糙度0.8-1.0μm | 31010016 | 小品种钢卷 | 0.19-SPCC | 3220 | 0.19 | 2970 | 610 |  | 待判定 | B白斑(表面),H横辊印(表面轻微),Y氧化边(两边),X细划伤(来料下表处10CM处轻微细划伤平后不明显),A暗线印(来料表面轻微暗) | B白斑(表面),H横辊印(表面轻微),Y氧化边(两边),X细划伤(来料下表处10CM处轻微细划伤平后不明显),A暗线印(来料表面轻微暗)下表面粗糙度低，0.736（要求0.8-1.0） | 让步接收 | 鞠承 | 2024-08-26 17:18:46 | 徐小军 | 2024-08-27 11:35:32 |  |  |  | SPCC
MO002359-004-02 | DL12240700862 | DL1224070086 | 04003 | 最终平整 | 昆山宝必达：750平整建议用Ra1.2-1.4μm毛化辊，厚度公差：0.38-0.40mm，硬度150-170HV，粗糙度0.7-1.0μm | 31010040 | 小品种钢卷 | 0.39-SPCC | 1520 | 0.39 | 2780 | 610 |  | 待判定 | Z振纹(来料振纹，横条印，白斑),A暗线印(来料暗线印，颗粒粗小黑点) | Z振纹(来料振纹，横条印，白斑),A暗线印(来料暗线印，颗粒粗小黑点)下表面粗糙度低0.653，（要求0.7-1.0） | 成品退库 | 丁振 | 2024-08-21 09:54:46 | 徐小军 | 2024-08-27 11:14:25 |  |  |  | SPCC
MO002359-004-01 | DL12240700861 | DL1224070086 | 04003 | 最终平整 | 昆山宝必达：750平整建议用Ra1.2-1.4μm毛化辊，厚度公差：0.38-0.40mm，硬度150-170HV，粗糙度0.7-1.0μm | 31010040 | 小品种钢卷 | 0.39-SPCC | 1600 | 0.39 | 2955 | 610 |  | 待判定 | A暗线印(来料暗线印，颗粒粗小黑点，下表面粗糙度低),Z振纹(来料振纹，横条印),T脱皮(1300米传边20CM脱皮) | A暗线印(来料暗线印，颗粒粗小黑点,Z振纹(来料振纹，横条印),T脱皮(1300米传边20CM脱皮)下表面粗糙度低0.687，（要求0.7-1.0) | 成品退库 | 丁振 | 2024-08-21 09:54:46 | 徐小军 | 2024-08-27 11:13:41 |  |  |  | SPCC
MO002576-004-01-01 | JG122408013611 | JG1224080136 | 04003 | 最终平整 | 平整 | 30210015 | 光亮卷 | 0.1-SPCC | 11500 | 0.1 | 6640 | 760 |  | 待判定 | S色差(来料松包重，内3000米板面多处传5CM处色差印，多处平整停机印) | S色差(来料松包重，内3000米板面多处传5CM处色差印，多处平整停机印) | 让步接收 | 陈俊华 | 2024-08-27 03:21:29 | 吕冬 | 2024-08-27 06:09:20 |  |  |  | SPCC
MO002576-004-01-02 | JG122408013612 | JG1224080136 | 04003 | 最终平整 | 平整 | 30210015 | 光亮卷 | 0.1-SPCC | 980 | 0.1 | 550 | 760 |  | 待判定 |  | 短带 | 协议品 | 陈俊华 | 2024-08-27 03:21:29 | 吕冬 | 2024-08-27 06:08:21 |  |  |  | SPCC
MO002576-003-01-02 | JG122408013512 | JG1224080135 | 04003 | 最终平整 | 平整 | 30210015 | 光亮卷 | 0.1-SPCC | 2350 | 0.1 | 1350 | 760 |  | 待判定 | Q缺口(尾200米传),H花辊印(尾150米操10CM内，重) | Q缺口(尾200米传),H花辊印(尾150米操10CM内，重)，短带 | 协议品 | 陈俊华 | 2024-08-27 00:35:21 | 吕冬 | 2024-08-27 01:15:52 |  |  |  | SPCC
MO002578-002-02 | DL00240800492 | DL0024080049 | 04003 | 最终平整 | 昆山宝必达：850平整议用Ra1.2-1.4μm毛化辊厚度公差：0.34-0.36mm，硬度95-120HV，粗糙度0.7-1.0μm | 31010036 | 小品种钢卷 | 0.35-SPCC | 3370 | 0.35 | 5680 | 610 |  | 待判定 | Z重划伤(来料传30CM内上下板面间断性划伤重),A暗线印(板面),Z振纹(板面),Y氧化边(两边重) | Z重划伤(来料传30CM内上下板面间断性划伤重),A暗线印(板面),Z振纹(板面),Y氧化边(两边重),未取样 | 成品退库 |  |  | 吕冬 | 2024-08-26 21:16:58 |  |  |  | SPCC
MO002652-007-01 | DL00240800621 | DL0024080062 | 04003 | 最终平整 | 东莞鸿力：750平整用超光棍Ra<0.1μm平整、厚度公差：0.19-0.2mm、硬度90-110HV,粗糙度Ra≤0.15μm, | 31010030 | 小品种钢卷 | 0.2-SPCC | 3300 | 0.2 | 3040 | 610 |  | 待判定 | A暗线印(来料多条暗线印，板面毛化面),Z振纹(来料振纹，横条印),Z折印(内150米板面折印),X锈斑(内280米处锈斑),X雪花印(来料雪花纹重，传边1CM串辊印) | A暗线印(来料多条暗线印，板面毛化面),Z振纹(来料振纹，横条印),Z折印(内150米板面折印),X锈斑(内280米处锈斑),X雪花印(来料雪花纹重，传边1CM串辊印) | 返工 | 丁振 | 2024-08-26 01:19:32 | 徐小军 | 2024-08-26 17:19:35 |  |  |  | SPCC
MO002652-007-02 | DL00240800622 | DL0024080062 | 04003 | 最终平整 | 东莞鸿力：750平整用超光棍Ra<0.1μm平整、厚度公差：0.19-0.2mm、硬度90-110HV,粗糙度Ra≤0.15μm, | 31010030 | 小品种钢卷 | 0.2-SPCC | 3340 | 0.2 | 3085 | 610 |  | 待判定 | Z振纹(来料振纹，横条印),X雪花印(来料雪花纹重),Z折印(1500米后传边折印2-8CM，尾部100米不规律折印),A暗线印(来料多条暗线印，板面毛化面),Y异物(内80米板面中间垃圾掉入顶伤) | Z振纹(来料振纹，横条印),X雪花印(来料雪花纹重),Z折印(1500米后传边折印2-8CM，尾部100米不规律折印),A暗线印(来料多条暗线印，板面毛化面),Y异物(内80米板面中间垃圾掉入顶伤) | 返工 | 丁振 | 2024-08-26 01:19:32 | 徐小军 | 2024-08-26 17:19:26 |  |  |  | SPCC
MO002652-005-01 | DL00240800611 | DL0024080061 | 04003 | 最终平整 | 东莞鸿力：750平整用超光棍Ra<0.1μm平整、厚度公差：0.19-0.2mm、硬度90-110HV,粗糙度Ra≤0.15μm, | 31010030 | 小品种钢卷 | 0.2-SPCC | 3300 | 0.2 | 3060 | 610 |  | 待判定 | A暗线印(来料多条暗线印，板面毛化面),Z振纹(来料振纹，横条印),Z折印(内300米操边折印2-4CM，操边折印1CM，操边起筋),X雪花印(来料雪花纹重),X锈斑(内150米水锈斑) | A暗线印(来料多条暗线印，板面毛化面),Z振纹(来料振纹，横条印),Z折印(内300米操边折印2-4CM，操边折印1CM，操边起筋),X雪花印(来料雪花纹重),X锈斑(内150米水锈斑) | 返工 | 丁振 | 2024-08-26 03:11:49 | 徐小军 | 2024-08-26 17:19:15 |  |  |  | SPCC
MO002652-005-02 | DL00240800612 | DL0024080061 | 04003 | 最终平整 | 东莞鸿力：750平整用超光棍Ra<0.1μm平整、厚度公差：0.19-0.2mm、硬度90-110HV,粗糙度Ra≤0.15μm, | 31010030 | 小品种钢卷 | 0.2-SPCC | 3400 | 0.2 | 3145 | 610 |  | 待判定 | A暗线印(来料多条暗线印，板面毛化面),Z振纹(来料振纹，横条印),X雪花印(来料雪花纹重),Z折印(操边折印1-7CM，尾部80米不规律折印，操边起筋) | A暗线印(来料多条暗线印，板面毛化面),Z振纹(来料振纹，横条印),X雪花印(来料雪花纹重),Z折印(操边折印1-7CM，尾部80米不规律折印，操边起筋) | 返工 | 丁振 | 2024-08-26 03:11:49 | 徐小军 | 2024-08-26 17:19:07 |  |  |  | SPCC
MO002656-001-02 | DL00240800662 | DL0024080066 | 04003 | 最终平整 | 昆山富裕炜：750平整用普光棍Ra0.2-0.3μm平整、厚度公差：0.29-0.31mm，硬度175-210HV、粗糙度Ra0.2-0.4μm, | 31010041 | 小品种钢卷 | 0.3-SPCC | 2120 | 0.3 | 3010 | 610 |  | 待判定 | D单边浪(来料版型差 ),C挫伤(整卷操边10CM搓伤),A暗线印(来料暗线印，操边4CM划伤线印),Z振纹(来料振纹，横条印，白斑) | D单边浪(来料版型差 ),C挫伤(整卷操边10CM搓伤),A暗线印(来料暗线印，操边4CM划伤线印),Z振纹(来料振纹，横条印，白斑) | 让步接收 | 丁振 | 2024-08-23 15:46:33 | 吴波 | 2024-08-26 17:07:33 |  |  |  | SPCC
MO002656-001-01 | DL00240800661 | DL0024080066 | 04003 | 最终平整 | 昆山富裕炜：750平整用普光棍Ra0.2-0.3μm平整、厚度公差：0.29-0.31mm，硬度175-210HV、粗糙度Ra0.2-0.4μm, | 31010041 | 小品种钢卷 | 0.3-SPCC | 2100 | 0.3 | 3000 | 610 |  | 待判定 | A暗线印(来料多条暗线印，操边4CM还是线印),Z振纹(来料振纹，横条印，白斑，),C挫伤(整卷操边10CM搓伤),D单边浪(来料版型差) | A暗线印(来料多条暗线印，操边4CM还是线印),Z振纹(来料振纹，横条印，白斑，),C挫伤(整卷操边10CM搓伤),D单边浪(来料版型差) | 让步接收 | 丁振 | 2024-08-23 15:46:33 | 吴波 | 2024-08-26 17:06:12 |  |  |  | SPCC
MO002576-004-02-02 | JG122408013622 | JG1224080136 | 04003 | 最终平整 | 平整 | 30210015 | 光亮卷 | 0.1-SPCC | 1320 | 0.1 | 720 | 760 |  | 待判定 |  | 短带 | 协议品 | 鞠承 | 2024-08-26 14:47:39 | 吴波 | 2024-08-26 16:02:03 |  |  |  | SPCC
MO002576-004-02-01 | JG122408013621 | JG1224080136 | 04003 | 最终平整 | 平整 | 30210015 | 光亮卷 | 0.1-SPCC | 1730 | 0.1 | 1060 | 760 |  | 待判定 |  | 短带 | 协议品 | 鞠承 | 2024-08-26 14:47:39 | 吴波 | 2024-08-26 16:01:41 |  |  |  | SPCC
MO002579-006-02 | JG12240802032 | JG1224080203 | 04003 | 最终平整 | 平整 | 30210015 | 光亮卷 | 0.1-SPCC | 10500 | 0.1 | 6100 | 760 |  | 待判定 | S色差条印(板面来料),R乳化斑(表面),K孔洞(396米传10CM2.46/1142米传35CM0.36/8381米传47CM3.249),X线条印(来料表面重) | 板面色差条印，表面乳化斑，396米传10cm孔洞（2.46mm2），1142米传35cm孔洞（0.36mm2），8381米传47cm（3.249mm2），表面线条印重 | 让步接收 |  |  | 吴波 | 2024-08-26 16:00:29 |  |  |  | SPCC
MO002730-006-02 | JG12240802622 | JG1224080262 | 04003 | 最终平整 | 平整 | 30210015 | 光亮卷 | 0.1-SPCC | 10460 | 0.1 | 5985 | 760 |  | 待判定 | K孔洞(2434米传22cm0.07) | 2434米传22cm孔洞（0.07mm2） | 让步接收 |  |  | 吴波 | 2024-08-26 15:55:38 |  |  |  | SPCC
MO002576-002-01-01 | JG122408012811 | JG1224080128 | 04003 | 最终平整 | 平整 | 30210015 | 光亮卷 | 0.1-SPCC | 3200 | 0.1 | 1840 | 760 |  | 待判定 | S松花印(内1500米操垫铁粘钢印重平后1-3CM松花印重) | 内1500米操垫铁粘钢印重平后1-3cm松花印重 | 返工 | 鞠承 | 2024-08-25 15:54:48 | 徐小军 | 2024-08-26 12:37:44 |  |  |  | SPCC
MO002579-004-01 | JG12240801401 | JG1224080140 | 04003 | 最终平整 | 平整 | 30210015 | 光亮卷 | 0.1-SPCC | 13970 | 0.1 | 7920 | 760 |  | 待判定 | R乳化斑(重),N粘钢折印(内850米操1CM垫铁变形粘钢小缺口【偶有】，以夹纸) | R乳化斑(重),N粘钢折印(内850米操1CM垫铁变形粘钢小缺口【偶有】，以夹纸) | 返工 |  |  | 徐小军 | 2024-08-26 12:37:10 |  |  |  | SPCC
MO002823-001-02 | DL002408008822 | DL00240800882 | 04003 | 最终平整 | 泰兴双永：750平整建议用Ra1.2-1.4μm毛化辊，厚度公差：0.48-0.50mm，硬度150-170HV，粗糙度0.7-0.9μm. | 31010050 | 小品种钢卷 | 0.49-SPCC | 1170 | 0.49 | 2745 | 610 |  | 待判定 | L肋浪(来料肋浪),H横辊印(来料横辊印，振纹),S色差条印(来料色差线印，不明显),X细划伤(来料偶有划伤) | 肋浪，横辊印，振纹，色差线印不明显，偶有细划伤 | 让步接收 | 龚政 | 2024-08-24 16:26:45 | 徐小军 | 2024-08-26 09:49:53 |  |  |  | SPCC
MO002823-001-01 | DL002408008821 | DL00240800882 | 04003 | 最终平整 | 泰兴双永：750平整建议用Ra1.2-1.4μm毛化辊，厚度公差：0.48-0.50mm，硬度150-170HV，粗糙度0.7-0.9μm. | 31010050 | 小品种钢卷 | 0.49-SPCC | 1150 | 0.49 | 2630 | 610 |  | 待判定 | L肋浪(来料肋浪),H横辊印(来料横辊印，振纹),S色差条印(来料色差线印，不明显),X细划伤(来料偶有划伤) | 肋浪，横辊印，振纹，色差线印不明显，偶有细划伤 | 让步接收 | 龚政 | 2024-08-24 16:26:45 | 徐小军 | 2024-08-26 09:49:44 |  |  |  | SPCC
MO002579-001-01-02 | JG122408014312 | JG1224080143 | 04003 | 最终平整 | 平整 | 30210015 | 光亮卷 | 0.1-SPCC | 1040 | 0.1 | 570 | 760 |  | 待判定 |  | 短带 | 协议品 | 陈俊华 | 2024-08-26 02:04:44 | 吕冬 | 2024-08-26 06:47:33 |  |  |  | SPCC
MO002577-003-01-02 | JG122408014712 | JG1224080147 | 04003 | 最终平整 | 平整 | 30210015 | 光亮卷 | 0.1-SPCC | 1240 | 0.1 | 680 | 760 |  | 待判定 |  | 短带 | 协议品 | 陈俊华 | 2024-08-26 00:11:52 | 吕冬 | 2024-08-26 00:33:17 |  |  |  | SPCC
MO002197-001-02 | DL00240700562 | DL0024070056 | 04003 | 最终平整 | 海金杜门（实验料）：850平整建议用1.0-1.2μm细毛化辊平整、厚度公差：0.250-0.255mm、硬度90-100HV,抗拉＜355MPa.粗糙度Ra0.5-0.7μm（合格证上备注镍基带蓝色标签） | 20600002 | 镍钝化卷半成品 | 0.254-SPCC | 5420 | 0.254 | 7800 | 730 |  | 待判定 | S色差条印(板面),R乳化斑(来料表面),N粘钢折印(尾40米操3CM粘钢印),H厚薄公差(0.248-0.258) | S色差条印(板面),R乳化斑(来料表面),N粘钢折印(尾40米操3CM粘钢印),H厚薄公差(0.248-0.258) | 让步接收 |  |  | 吕冬 | 2024-08-25 21:06:24 |  |  |  | SPCC
MO002389-003-01 | JG12240800141 | JG1224080014 | 04003 | 最终平整 | 平整 | 30210015 | 光亮卷 | 0.1-SPCC | 12880 | 0.1 | 6870 | 710 |  | 待判定 | Z振纹(板面),T停机斑(50米尾30米处),R乳化斑(来料表面),K孔洞(10257米传36CM0.07) | Z振纹(板面),T停机斑(50米尾30米处),R乳化斑(来料表面),K孔洞(10257米传36CM0.07) | 让步接收 |  |  | 吕冬 | 2024-08-25 21:05:02 |  |  |  | SPCC
MO002576-002-01-02 | JG122408012812 | JG1224080128 | 04003 | 最终平整 | 平整 | 30210015 | 光亮卷 | 0.1-SPCC | 9110 | 0.1 | 5240 | 760 |  | 待判定 | K孔洞(3700米传45CM0.07) | K孔洞(3700米传45CM0.07) | 让步接收 | 鞠承 | 2024-08-25 15:54:48 | 吴波 | 2024-08-25 16:23:13 |  |  |  | SPCC
MO002577-005-01-02 | JG122408014912 | JG1224080149 | 04003 | 最终平整 | 平整 | 30210015 | 光亮卷 | 0.1-SPCC | 1570 | 0.1 | 900 | 760 |  | 待判定 |  | 短带 | 协议品 | 鞠承 | 2024-08-25 12:21:47 | 吴波 | 2024-08-25 13:38:03 |  |  |  | SPCC
MO002456-008-02 | JG12240801242 | JG1224080124 | 04003 | 最终平整 | 平整 | 30210015 | 光亮卷 | 0.1-SPCC | 12250 | 0.1 | 7010 | 760 |  | 待判定 | Z振纹(板面),T停机斑(50米处),R乳化斑(来料 板面),C挫伤(11700-11720米来料松包挫伤重),K孔洞(4707-4715米传42CM2个0.07-0.58) | Z振纹(板面),T停机斑(50米处),R乳化斑(来料 板面),C挫伤(11700-11720米来料松包挫伤重),K孔洞(4707-4715米传42CM2个0.07-0.58) | 让步接收 |  |  | 吴波 | 2024-08-25 13:36:02 |  |  |  | SPCC
MO002535-002-01 | JG12240801141 | JG1224080114 | 04003 | 最终平整 | 平整 | 30210015 | 光亮卷 | 0.1-SPCC | 12280 | 0.1 | 7030 | 760 |  | 待判定 | Z振纹(板面),T停机斑(50米处),R乳化斑(来料 板面),C挫伤(11760-11770米来料松包挫伤重) | Z振纹(板面),T停机斑(50米处),R乳化斑(来料 板面),C挫伤(11760-11770米来料松包挫伤重) | 让步接收 |  |  | 吴波 | 2024-08-25 13:35:40 |  |  |  | SPCC
MO002577-006-01 | JG12240801501 | JG1224080150 | 04003 | 最终平整 | 平整 | 30210015 | 光亮卷 | 0.1-SPCC | 13550 | 0.1 | 7770 | 760 |  | 待判定 | Z振纹(板面),R乳化斑(来料 板面),K孔洞(1790米传35CM0.04) | Z振纹(板面),R乳化斑(来料 板面),K孔洞(1790米传35CM0.04) | 让步接收 |  |  | 吴波 | 2024-08-25 13:35:20 |  |  |  | SPCC
MO002724-001-02 | DL00240800682 | DL0024080068 | 04003 | 最终平整 | 泰兴双永：850平整建议用Ra1.2-1.4μm毛化辊，厚度公差：0.28-0.30mm，硬度90-110HV，粗糙度0.8-1.0μm | 31010029 | 小品种钢卷 | 0.29-SPCC | 2130 | 0.29 | 3000 | 610 |  | 待判定 | A暗线印(来料表面),Z振纹(表面),Y氧化边(两边),S砂轮印(板面),X锈斑(1840米表面中间大块锈斑) | A暗线印(来料表面),Z振纹(表面),Y氧化边(两边),S砂轮印(板面),X锈斑(1840米表面中间大块锈斑) | 返工 | 鞠承 | 2024-08-24 22:57:17 | 徐小军 | 2024-08-25 09:38:33 |  |  |  | SPCC
MO002599-002-01 | DL00240800541 | DL0024080054 | 04003 | 最终平整 | 昆山宝必达：850平整建议用Ra1.2-1.4μm毛化辊，厚度公差：0.28-0.30mm，硬度95-120HV，粗糙度0.7-1.0μm | 31010029 | 小品种钢卷 | 0.29-SPCC | 2200 | 0.29 | 3140 | 610 |  | 待判定 | T停机斑(内50米处脱脂停机斑，轻微),H黑斑(100-150米传1-3CM),H横辊印(轻微) | T停机斑(内50米处脱脂停机斑，轻微),H黑斑(100-150米传1-3CM),H横辊印(轻微)公差高0.302（要求0.28-0.3），硬度低93（要求95-120） | 返工 |  |  | 徐小军 | 2024-08-25 09:38:13 |  |  |  | SPCC
MO002599-002-02 | DL00240800542 | DL0024080054 | 04003 | 最终平整 | 昆山宝必达：850平整建议用Ra1.2-1.4μm毛化辊，厚度公差：0.28-0.30mm，硬度95-120HV，粗糙度0.7-1.0μm | 31010029 | 小品种钢卷 | 0.29-SPCC | 2160 | 0.29 | 3060 | 610 |  | 待判定 | H横辊印(轻微),C挫伤(1500-1630米板面挫伤麻点重) | H横辊印(轻微),C挫伤(1500-1630米板面挫伤麻点重)，公差高0.302（要求0.28-0.3），硬度低93（要求95-120），未取样 | 成品退库 | 陈俊华 | 2024-08-24 12:37:01 | 徐小军 | 2024-08-25 09:38:06 |  |  |  | SPCC
MO002578-001-02 | DL00240800552 | DL0024080055 | 04003 | 最终平整 | 昆山宝必达：850平整议用Ra1.2-1.4μm毛化辊厚度公差：0.34-0.36mm，硬度95-120HV，粗糙度0.7-1.0μm | 31010036 | 小品种钢卷 | 0.35-SPCC | 1810 | 0.35 | 3050 | 610 |  | 待判定 | X细划伤(下板面操20CM处，上板面操4.5CM处，平后淡),H横辊印(轻微),Y氧化边(两边),C挫伤(1230-1250米，重，平后明显【水印重】),N粘钢折印(尾70米) | X细划伤(下板面操20CM处，上板面操4.5CM处，平后淡),H横辊印(轻微),Y氧化边(两边),C挫伤(1230-1250米，重，平后明显【水印重】),N粘钢折印(尾70米) | 成品退库 | 陈俊华 | 2024-08-24 10:32:12 | 徐小军 | 2024-08-25 09:37:51 |  |  |  | SPCC
MO002456-006-01 | JG12240801221 | JG1224080122 | 04003 | 最终平整 | 平整 | 30210015 | 光亮卷 | 0.1-SPCC | 13260 | 0.1 | 7690 | 760 |  | 待判定 | H黄斑(板面),D叠带(10620米操10CM叠带) | 板面黄斑，10620米操10CM叠带 | 返工 |  |  | 徐小军 | 2024-08-25 09:37:16 |  |  |  | SPCC
MO002593-006-02 | DL00240800302 | DL0024080030 | 04003 | 最终平整 | 昆山宝必达：850平整建议用Ra1.2-1.4μm毛化辊，厚度公差：0.430-0.450mm，硬度95-120HV，粗糙度Ra0.7-1.0μm | 31010045 | 小品种钢卷 | 0.44-SPCC | 1430 | 0.44 | 3000 | 610 |  | 待判定 | H横辊印(轻微),N粘钢折印(尾50米，整板面),C挫伤(305-310；1100-1130米，重，平后明显) | 轻微横辊印，尾部50米整板面粘钢折印，305-310米/1100-1130米挫伤重平后明显 | 成品退库 | 陈俊华 | 2024-08-23 18:56:40 | 徐小军 | 2024-08-25 09:36:57 |  |  |  | SPCC
MO002593-003-02 | DL00240800272 | DL0024080027 | 04003 | 最终平整 | 昆山宝必达：850平整建议用Ra1.2-1.4μm毛化辊，厚度公差：0.430-0.450mm，硬度95-120HV，粗糙度Ra0.7-1.0μm | 31010045 | 小品种钢卷 | 0.44-SPCC | 1470 | 0.44 | 3080 | 610 |  | 待判定 | X细划伤(下板面操2.5CM处25CM处各1条，平后淡；上板面操15CM处划伤脱皮，约80CM长),H横辊印(轻微),C挫伤(1200-1230米，重),H黑斑(933米处传5CM1个) | 下板面操2.5CM处25CM处各1条细划伤平后淡，上板面操15CM处划伤脱皮约80CM长，轻微横辊印，1200-1230米挫伤重，933米处传5CM1个黑斑 | 成品退库 | 陈俊华 | 2024-08-23 19:42:37 | 徐小军 | 2024-08-25 09:36:44 |  |  |  | SPCC
MO002758-002 | DL12240700742 | DL12240700742 | 04003 | 最终平整 | 泰兴双永：750平整建议用Ra1.2-1.4μm毛化辊，厚度公差：0.38-0.40mm，硬度150-170HV，粗糙度0.7-0.9μm | 31010040 | 小品种钢卷 | 0.39-SPCC | 1490 | 0.39 | 2485 | 565 |  | 待判定 | A暗线印(来料暗线印),Z振纹(来料振纹，横条印，白斑),Y油斑(来料整卷油斑，亮条印) | A暗线印(来料暗线印),Z振纹(来料振纹，横条印，白斑),Y油斑(来料整卷油斑，亮条印) | 让步接收 |  |  | 徐小军 | 2024-08-25 09:36:17 |  |  |  | SPCC
MO002769-002-02 | DL12240800182 | DL1224080018 | 04003 | 最终平整 | 昆山富维：850平整建议用Ra1.2-1.4μm毛化辊，厚度公差：0.635-0.645mm，HV90-110, Ra0.8-1.0μm，取A4纸贴打包后贴外面 | 31010092 | 小品种钢卷 | 0.64-SPCC | 950 | 0.64 | 2700 | 565 |  | 待判定 | A暗线印(来料表面轻微),Z振纹(板面),T停机斑(40米处轻微),H厚薄公差(来料传0.638操0.646平后传0.63操0.636量0.63跳动0.633-0.635),N粘钢折印(780米后板面20-56CM粘钢印重) | A暗线印(来料表面轻微),Z振纹(板面),T停机斑(40米处轻微),H厚薄公差(来料传0.638操0.646平后传0.63操0.636量0.63跳动0.633-0.635),N粘钢折印(780米后板面20-56CM粘钢印重)未取样，测性能。 | 成品退库 | 鞠承 | 2024-08-22 05:05:53 | 徐小军 | 2024-08-25 09:35:59 |  |  |  | SPCC
MO002769-001-02 | DL12240800172 | DL1224080017 | 04003 | 最终平整 | 昆山富维：850平整建议用Ra1.2-1.4μm毛化辊，厚度公差：0.635-0.645mm，HV90-110, Ra0.8-1.0μm，取A4纸贴打包后贴外面 | 31010092 | 小品种钢卷 | 0.64-SPCC | 910 | 0.64 | 2590 | 565 |  | 待判定 | A暗线印(板面来料轻微),Z振纹(板面),Y氧化边(两边),N粘钢折印(730米后传10-56CM粘钢印重) | 板面轻微暗线印)，板面振纹，两边氧化边，730米后传10-56CM粘钢印重 | 成品退库 | 鞠承 | 2024-08-22 03:50:17 | 徐小军 | 2024-08-25 09:35:44 |  |  |  | SPCC
MO002697-001-02 | DL00240800672 | DL0024080067 | 04003 | 最终平整 | 昆山宝必达：850平整建议用Ra1.2-1.4μm毛化辊厚度公差：0.420-0.440mm，硬度95-120HV，粗糙度Ra0.7-1.0μm | 31010044 | 小品种钢卷 | 0.43-SPCC | 1450 | 0.43 | 2980 | 610 |  | 待判定 | S色差条印(),Z振纹(板面),Y氧化边(两边),A暗线印(来料板面轻微暗),C挫伤(1157-1163米来料水有挫伤重) | 板面振纹，两边氧化边，板面轻微暗线印，1157-1163米水印挫伤重 | 成品退库 | 鞠承 | 2024-08-22 01:33:57 | 徐小军 | 2024-08-25 09:35:33 |  |  |  | SPCC
MO002680-001-01 | DL12240800041 | DL1224080004 | 04003 | 最终平整 | 昆山富维：850平整建议用Ra0.9-1.1μm毛化辊，厚度公差：0.495-0.505mm，硬度80-110HV，粗糙度Ra0.5-0.8μmm，横向纵向光泽度大于100GU | 31010062 | 小品种钢卷 | 0.5-SPCC | 1000 | 0.5 | 2090 | 533 |  | 待判定 | S砂轮印(轻微),H横辊印(轻微),X线条印(下板面，平后淡),Y氧化边(两边发黄) | 轻微砂轮印，轻微横辊印，下板面线条印平后淡，两边氧化边发黄，光泽度横向不达标偏低80/76，纵向中间偏低76/72 | 让步接收 |  |  | 徐小军 | 2024-08-25 09:33:35 |  |  |  | SPCC
MO001919-001-02 | DL12240700772 | DL1224070077 | 04003 | 最终平整 | 昆山富维：850平整建议用Ra0.8-1.2μm毛化辊，厚度公差：0.645-0.655mm，HV80-110, Ra0.5-0.7μm，取A4纸贴打包后贴外面 | 31010065 | 小品种钢卷 | 0.65-SPCC | 910 | 0.65 | 2620 | 565 |  | 待判定 | Y氧化边(两边重),N粘钢折印(760米后传10-56CM重),C虫斑(730米处来料20CM传3个虫斑锈斑) | 两边氧化边重，760米后传10-56cm粘钢折印重，730米处来料20CM传3个虫斑锈斑 | 成品退库 | 鞠承 | 2024-08-20 23:23:58 | 徐小军 | 2024-08-25 09:33:04 |  |  |  | SPCC
MO002598-002-01-01 | DL002408004811 | DL0024080048 | 04003 | 最终平整 | 昆山宝必达：850平整建议用Ra1.2-1.4μm毛化辊，厚度公差：0.33-0.35mm，硬度95-120HV，粗糙度0.7-1.0μm | 31010035 | 小品种钢卷 | 0.34-SPCC | 1800 | 0.34 | 2960 | 610 |  | 待判定 | A暗线印(来料表面暗),Z振纹(板面),Y氧化边(两边),T停机斑(40米传轻微) | A暗线印(来料表面暗),Z振纹(板面),Y氧化边(两边),T停机斑(40米传轻微)硬度低91（要求95-120） | 返工 | 鞠承 | 2024-08-23 05:27:42 | 徐小军 | 2024-08-25 09:31:43 |  |  |  | SPCC
MO002598-001-02-02 | DL002408004722 | DL0024080047 | 04003 | 最终平整 | 昆山宝必达：850平整建议用Ra1.2-1.4μm毛化辊，厚度公差：0.33-0.35mm，硬度95-120HV，粗糙度0.7-1.0μm | 31010035 | 小品种钢卷 | 0.34-SPCC | 1740 | 0.34 | 2840 | 610 |  | 待判定 | A暗线印(来料表面轻微),Z振纹(板面),Y氧化边(两边),S砂轮印(板面轻微) | A暗线印(来料表面轻微),Z振纹(板面),Y氧化边(两边),S砂轮印(板面轻微)硬度低92（要求95-120） | 返工 |  |  | 徐小军 | 2024-08-25 09:31:18 |  |  |  | SPCC
MO002598-001-02-01 | DL002408004721 | DL0024080047 | 04003 | 最终平整 | 昆山宝必达：850平整建议用Ra1.2-1.4μm毛化辊，厚度公差：0.33-0.35mm，硬度95-120HV，粗糙度0.7-1.0μm | 31010035 | 小品种钢卷 | 0.34-SPCC | 1700 | 0.34 | 2770 | 610 |  | 待判定 | A暗线印(来料表面轻微),Z振纹(板面),Y氧化边(两边),S砂轮印(板面轻微) | A暗线印(来料表面轻微),Z振纹(板面),Y氧化边(两边),S砂轮印(板面轻微)硬度低94（要求95-120） | 返工 |  |  | 徐小军 | 2024-08-25 09:31:11 |  |  |  | SPCC
MO002598-001-01-02 | DL002408004712 | DL0024080047 | 04003 | 最终平整 | 昆山宝必达：850平整建议用Ra1.2-1.4μm毛化辊，厚度公差：0.33-0.35mm，硬度95-120HV，粗糙度0.7-1.0μm | 31010035 | 小品种钢卷 | 0.34-SPCC | 1560 | 0.34 | 2530 | 610 |  | 待判定 | A暗线印(来料表面轻微),Z振纹(板面),Y氧化边(两边) | A暗线印(来料表面轻微),Z振纹(板面),Y氧化边(两边)硬度低91（要求95-120） | 返工 |  |  | 徐小军 | 2024-08-25 09:30:58 |  |  |  | SPCC
MO002598-001-01-01 | DL002408004711 | DL0024080047 | 04003 | 最终平整 | 昆山宝必达：850平整建议用Ra1.2-1.4μm毛化辊，厚度公差：0.33-0.35mm，硬度95-120HV，粗糙度0.7-1.0μm | 31010035 | 小品种钢卷 | 0.34-SPCC | 1750 | 0.34 | 2890 | 610 |  | 待判定 | A暗线印(来料表面轻微),Z振纹(板面),Y氧化边(两边),T停机斑(40米处轻微) | A暗线印(来料表面轻微),Z振纹(板面),Y氧化边(两边),T停机斑(40米处轻微)硬度低93（要求95-120） | 返工 | 鞠承 | 2024-08-23 06:16:59 | 徐小军 | 2024-08-25 09:30:36 |  |  |  | SPCC
MO002598-002-01-02 | DL002408004812 | DL0024080048 | 04003 | 最终平整 | 昆山宝必达：850平整建议用Ra1.2-1.4μm毛化辊，厚度公差：0.33-0.35mm，硬度95-120HV，粗糙度0.7-1.0μm | 31010035 | 小品种钢卷 | 0.34-SPCC | 1800 | 0.34 | 2960 | 610 |  | 待判定 | A暗线印(来料表面暗),Z振纹(板面),Y氧化边(两边),C挫伤(1350-1380米来料松包挫伤重) | A暗线印(来料表面暗),Z振纹(板面),Y氧化边(两边),C挫伤(1350-1380米来料松包挫伤重)1350-1380米来料松包挫伤重，未取样，硬度低 | 成品退库 | 鞠承 | 2024-08-23 05:27:42 | 徐小军 | 2024-08-25 09:30:25 |  |  |  | SPCC
MO002793-001-01 | DL00240800871 | DL0024080087 | 04003 | 最终平整 | 泰兴双永：850平整建议用Ra1.2-1.4μm毛化辊，厚度公差：0.680-0.700mm，硬度95-110HV，粗糙度0.8-1.0μm. | 31010069 | 小品种钢卷 | 0.69-SPCC | 1610 | 0.69 | 5310 | 610 |  | 待判定 | A暗线印(来料表面),Z振纹(表面),S砂轮印(表面),N粘钢折印(来料拱板操半个板面折印重1000米后整板面折印重) | A暗线印(来料表面),Z振纹(表面),S砂轮印(表面),N粘钢折印(来料拱板操半个板面折印重1000米后整板面折印重)未取样 | 成品退库 |  |  | 吕冬 | 2024-08-25 01:26:51 |  |  |  | SPCC
MO002793-001-02 | DL00240800872 | DL0024080087 | 04003 | 最终平整 | 泰兴双永：850平整建议用Ra1.2-1.4μm毛化辊，厚度公差：0.680-0.700mm，硬度95-110HV，粗糙度0.8-1.0μm. | 31010069 | 小品种钢卷 | 0.69-SPCC | 1660 | 0.69 | 5500 | 610 |  | 待判定 | N粘钢折印(来料拱板操15-25CM折印重平后明显900米后整板面折印重) | N粘钢折印(来料拱板操15-25CM折印重平后明显900米后整板面折印重)未取样 | 成品退库 |  |  | 吕冬 | 2024-08-25 01:25:42 |  |  |  | SPCC
MO002669-001-02 | DU65240800022 | DU6524080002 | 04003 | 最终平整 | 南通光阳SK85：750平整用超光辊Ra<0.1μm平整，厚度公差：1.05-1.065mm，HV230-250，粗糙度Ra≤0.1，转分切 | 31110032 | 优钢卷 | 1.06-SK85 | 420 | 1.06 | 2065 | 625 |  | 待判定 | Z重划伤(来料板面划伤，重划伤多),M麻点线印(来料带中处麻点线印，无手感),Z振纹(来料轻振纹，横辊印),S碎边(来料两侧碎边，小缺口1cm左右),C挫伤(来料搓伤，针尖印),S色差(来料色差重，色差线印) | 板面重划伤多，带中处麻点线印无手感，轻振纹，横辊印，两侧碎边小缺口1cm左右，搓伤，针尖印，色差重，色差线印 | 让步接收 |  |  | 吴波 | 2024-08-24 20:26:09 |  |  |  | SK85
MO002593-002-01 | DL00240800261 | DL0024080026 | 04003 | 最终平整 | 昆山宝必达：850平整建议用Ra1.2-1.4μm毛化辊，厚度公差：0.430-0.450mm，硬度95-120HV，粗糙度Ra0.7-1.0μm | 31010045 | 小品种钢卷 | 0.44-SPCC | 1450 | 0.44 | 3060 | 610 |  | 待判定 | H横辊印(轻微),H黑斑(内40米传1CM，小的) | 轻微横辊印，内40米传1CM小的黑斑 | 让步接收 |  |  | 吴波 | 2024-08-24 19:36:44 |  |  |  | SPCC
MO002794-001-01 | DL00240800881 | DL0024080088 | 04003 | 最终平整 | 上海仁杰样品：750平整建议用Ra0.8-1.0μm毛化辊，厚度公差：0.39-0.402mm，硬度180-200HV，粗糙度Ra0.4-0.6μm.转镀镍（合格证上备注镍基带） | 31010051 | 小品种钢卷 | 0.4-SPCC | 2920 | 0.4 | 5460 | 610 |  | 待判定 | X细划伤(来料上表面传边半板面多条细划伤),S色差条印(来料下表面色差线印),Z振纹(来料轻振纹，横辊印),Z中间浪(来料版型差，轻中浪，边浪) | X细划伤(来料上表面传边半板面多条细划伤),S色差条印(来料下表面色差线印),Z振纹(来料轻振纹，横辊印),Z中间浪(来料版型差，轻中浪，边浪) | 让步接收 |  |  | 吴波 | 2024-08-24 19:08:51 |  |  |  | SPCC
MO002577-008-01-02 | JG122408015212 | JG1224080152 | 04003 | 最终平整 | 平整 | 30210015 | 光亮卷 | 0.1-SPCC | 920 | 0.1 | 520 | 760 |  | 待判定 |  | 短带 | 协议品 | 鞠承 | 2024-08-23 23:33:33 | 吴波 | 2024-08-24 03:17:40 |  |  |  | SPCC
MO002456-006-02-02 | JG122408012222 | JG1224080122 | 04003 | 最终平整 | 平整 | 30210015 | 光亮卷 | 0.1-SPCC | 1170 | 0.1 | 680 | 760 |  | 待判定 |  | 短带 | 协议品 | 鞠承 | 2024-08-23 22:03:49 | 吴波 | 2024-08-24 03:16:45 |  |  |  | SPCC
MO002529-001-02-01 | JG122408015321 | JG1224080153 | 04003 | 最终平整 | 平整 | 30210015 | 光亮卷 | 0.1-SPCC | 2300 | 0.1 | 1340 | 760 |  | 待判定 | K孔洞(1175.5米传220.6MM0.14MM2),S色差(来料松包重，1500米左右操2CM有色差条印) | K孔洞(1175.5米传220.6MM0.14MM2),S色差(来料松包重，1500米左右操2CM有色差条印)短带 | 协议品 | 陈俊华 | 2024-08-23 14:23:46 | 吕冬 | 2024-08-23 17:25:00 |  |  |  | SPCC
MO002456-007-01 | JG12240801231 | JG1224080123 | 04003 | 最终平整 | 平整 | 30210015 | 光亮卷 | 0.1-SPCC | 12450 | 0.1 | 7100 | 760 |  | 待判定 | Z振纹(板面),K孔洞(22-30米传33-46CM4个0.07-0.24/12390-12422米传43CM2个0.43-2.46),S松花印(11100-11500米操30CM内松花印重/尾600米操40CM内松花印重【无记录】) | 板面振纹，22-30米传33-46cm处4个孔洞（0.07-0.24mm2），12390-12422米传43cm处2个孔洞（0.43-2.46mm2)，11100-11500米操30CM内松花印重，尾部600米操40CM内松花印重 | 返工 |  |  | 徐小军 | 2024-08-23 16:47:07 |  |  |  | SPCC
MO002535-001-02 | JG12240801132 | JG1224080113 | 04003 | 最终平整 | 平整 | 30210015 | 光亮卷 | 0.1-SPCC | 10350 | 0.1 | 5890 | 760 |  | 待判定 | Z振纹(板面),K孔洞(内107米传29CM29个0.144-0.866/7421米传60CM2个4.332-8.01) | 板面振纹，内107米传29cm29个孔洞（0.144-0.866mm2），7421米传60cm两个孔洞（4.332-8.01mm2） | 返工 |  |  | 徐小军 | 2024-08-23 16:46:45 |  |  |  | SPCC
MO002680-001-02 | DL12240800042 | DL1224080004 | 04003 | 最终平整 | 昆山富维：850平整建议用Ra0.9-1.1μm毛化辊，厚度公差：0.495-0.505mm，硬度80-110HV，粗糙度Ra0.5-0.8μmm，横向纵向光泽度大于100GU | 31010062 | 小品种钢卷 | 0.5-SPCC | 1050 | 0.5 | 2200 | 533 |  | 待判定 | Y氧化边(两边发黄),X线条印(下板面，平后淡),H横辊印(轻微),X细划伤(尾110米处，平后明显),N粘钢折印(尾100米整板面) | 两边氧化边发黄，下板面线条印平后淡，轻微横辊印，尾110米处细划伤平后明显，尾部100米整板面粘钢折印，尾部110米板面划伤重 | 成品退库 | 陈俊华 | 2024-08-20 17:02:11 | 徐小军 | 2024-08-23 16:23:02 |  |  |  | SPCC
MO002777-001-02 | DL00240800842 | DL0024080084 | 04003 | 最终平整 | 昆山富维：850平整建议用Ra1.0-1.2μm毛化辊，厚度公差：0.300-0.310mm，HV80-110，粗糙度0.5-0.7μm， | 31010032 | 小品种钢卷 | 0.31-SPCC | 1700 | 0.31 | 2340 | 565 |  | 待判定 | A暗线印(来料表面轻微暗),Z振纹(板面),Y氧化边(两边) | A暗线印(来料表面轻微暗),Z振纹(板面),Y氧化边(两边),尾测量厚度0.311/0.312mm(要求0.3-0.31mm) | 返工 |  |  | 徐小军 | 2024-08-23 16:21:31 |  |  |  | SPCC
MO002777-001-01 | DL00240800841 | DL0024080084 | 04003 | 最终平整 | 昆山富维：850平整建议用Ra1.0-1.2μm毛化辊，厚度公差：0.300-0.310mm，HV80-110，粗糙度0.5-0.7μm， | 31010032 | 小品种钢卷 | 0.31-SPCC | 1750 | 0.31 | 2370 | 565 |  | 待判定 | A暗线印(来料表面轻微暗),Z振纹(板面),Y氧化边(两边) | A暗线印(来料表面轻微暗),Z振纹(板面),Y氧化边(两边),测量公差高0.311/0.312mm(要求0.3-0.31mm) | 返工 |  |  | 徐小军 | 2024-08-23 16:20:58 |  |  |  | SPCC
MO002529-001-01-02 | JG122408015312 | JG1224080153 | 04003 | 最终平整 | 平整 | 30210015 | 光亮卷 | 0.1-SPCC | 930 | 0.1 | 520 | 760 |  | 待判定 |  | 短带 | 协议品 | 陈俊华 | 2024-08-23 10:35:15 | 耿小兵 | 2024-08-23 13:20:37 |  |  |  | SPCC
MO002456-003-02-01 | JG122408011121 | JG1224080111 | 04003 | 最终平整 | 平整 | 30210015 | 光亮卷 | 0.1-SPCC | 2080 | 0.1 | 1180 | 760 |  | 待判定 | R乳化斑(重) | R乳化斑(重)短带 | 协议品 | 陈俊华 | 2024-08-23 11:24:06 | 耿小兵 | 2024-08-23 13:19:36 |  |  |  | SPCC
MO002242-001-02-01 | JG122407069721 | JG1224070697 | 04003 | 最终平整 |  | 30210015 | 光亮卷 | 0.1-SPCC | 3520 | 0.1 | 1990 | 760 |  | 待判定 | D叠带(1530-1545米操来料35CM内叠带重公差高0.103-0.111/未平) | D叠带(1530-1545米操来料35CM内叠带重公差高0.103-0.111/未平) | 协议品 |  |  | 徐小军 | 2024-08-23 05:29:04 |  |  |  | SPCC
MO002225-003 | JG12240703632 | JG12240703632 | 04003 | 最终平整 |  | 30210015 | 光亮卷 | 0.1-SPCC | 13230 | 0.1 | 7430 | 760 |  | 待判定 | H花辊印(来料传20CM传轻微/来料起筋重平后明显),S松花印(来料整卷操35CM松花印重/有记录),K孔洞(76-98米传31CM3个0.14-0.22) | H花辊印(来料传20CM传轻微/来料起筋重平后明显),S松花印(来料整卷操35CM松花印重/有记录),K孔洞(76-98米传31CM3个0.14-0.22) | 返工 |  |  | 徐小军 | 2024-08-23 05:16:39 |  |  |  | SPCC
MO002576-002-02 | JG12240801282 | JG1224080128 | 04003 | 最终平整 |  | 30210015 | 光亮卷 | 0.1-SPCC | 12280 | 0.1 | 7040 | 760 |  | 待判定 | Z振纹(板面),C挫伤(10520-10540米来料松包挫伤重) | 板面振纹，10520-10540米来料松包挫伤重 | 让步接收 |  |  | 吴波 | 2024-08-23 04:00:05 |  |  |  | SPCC
MO002535-002-02 | JG12240801142 | JG1224080114 | 04003 | 最终平整 |  | 30210015 | 光亮卷 | 0.1-SPCC | 12210 | 0.1 | 7000 | 760 |  | 待判定 | Z振纹(板面),K孔洞(10645米传49CM0.94) | 板面振纹，10645米传49cm孔洞（0.94mm2） | 让步接收 |  |  | 吴波 | 2024-08-23 03:58:44 |  |  |  | SPCC
MO002456-005-01 | JG12240801211 | JG1224080121 | 04003 | 最终平整 |  | 30210015 | 光亮卷 | 0.1-SPCC | 13450 | 0.1 | 7770 | 760 |  | 待判定 | Z振纹(来料表面),K孔洞(1152米传49CM0.07) | Z振纹(来料表面),K孔洞(1152米传49CM0.07) | 让步接收 |  |  | 吴波 | 2024-08-23 01:28:06 |  |  |  | SPCC
MO002759-001-02 | DL12240600082 | DL1224060008 | 04003 | 最终平整 |  | 31010040 | 小品种钢卷 | 0.39-SPCC | 1610 | 0.39 | 2715 | 565 |  | 待判定 | Y油斑(来料整卷油斑亮条印),Z振纹(来料振纹，横条印，白斑),A暗线印(来料暗线印) | Y油斑(来料整卷油斑亮条印),Z振纹(来料振纹，横条印，白斑),A暗线印(来料暗线印) | 让步接收 | 丁振 | 2024-08-22 14:23:03 | 李火英 | 2024-08-22 16:37:38 |  |  |  | SPCC
MO002759-001-01 | DL12240600081 | DL1224060008 | 04003 | 最终平整 |  | 31010040 | 小品种钢卷 | 0.39-SPCC | 1500 | 0.39 | 2550 | 565 |  | 待判定 | A暗线印(来料暗线印),Z振纹(来料振纹，横条印，白斑),Y油斑(来料整卷油斑亮条印) | A暗线印(来料暗线印),Z振纹(来料振纹，横条印，白斑),Y油斑(来料整卷油斑亮条印) | 让步接收 | 丁振 | 2024-08-22 14:23:03 | 李火英 | 2024-08-22 16:36:51 |  |  |  | SPCC
MO002758-001 | DL12240700732 | DL12240700732 | 04003 | 最终平整 |  | 31010040 | 小品种钢卷 | 0.39-SPCC | 1560 | 0.39 | 2620 | 565 |  | 待判定 | A暗线印(来料暗线印),Z振纹(来料振纹，横条印，白斑，颗粒粗小黑点),Y油斑(来料整卷油斑亮条印) | A暗线印(来料暗线印),Z振纹(来料振纹，横条印，白斑，颗粒粗小黑点),Y油斑(来料整卷油斑亮条印) | 让步接收 |  |  | 李火英 | 2024-08-22 16:35:51 |  |  |  | SPCC
MO002769-002-01 | DL12240800181 | DL1224080018 | 04003 | 最终平整 |  | 31010092 | 小品种钢卷 | 0.64-SPCC | 900 | 0.64 | 2510 | 565 |  | 待判定 | A暗线印(来料表面轻微),Z振纹(板面),T停机斑(40米处轻微),H厚薄公差(来料传0.638操0.646平后传0.63操0.636量0.63跳动0.633-0.635) | A暗线印,Z振纹,T停机斑(40米处轻微),传0.638操0.646平后传0.63操0.636量0.63跳动0.633-0.635),公差低点0.633（要求0.635-0.645mm），一面粗糙度高1.102（要求0.8-1.0um） | 让步接收 | 鞠承 | 2024-08-22 05:05:53 | 李火英 | 2024-08-22 13:57:24 |  |  |  | SPCC
MO001991-012-01-02 | JG122407032512 | JG1224070325 | 04003 | 最终平整 |  | 30210015 | 光亮卷 | 0.1-SPCC | 6640 | 0.1 | 3800 | 760 |  | 待判定 |  | 传边15cm花辊印 | 让步接收 |  |  | 程鑫 | 2024-08-22 12:45:39 |  |  |  | SPCC
MO000948-001-02 | JG12240601452 | JG1224060145 | 04003 | 最终平整 |  | 30210015 | 光亮卷 | 0.1-SPCC | 9560 | 0.1 | 5590 | 760 |  | 待判定 |  | 600米传边33cm孔洞大小0.361mm2，1070-1928传边2-31cm14个孔洞大小0.217-1.66mm2,厚度0.104-0.106mm | 让步接收 |  |  | 程鑫 | 2024-08-22 12:31:16 |  |  |  | SPCC
MO001991-009-02 | JG12240703212 | JG1224070321 | 04003 | 最终平整 |  | 30210015 | 光亮卷 | 0.1-SPCC | 10240 | 0.1 | 5850 | 760 |  | 待判定 |  | 5689米传边21cm孔洞大小0.217mm2，两侧10-25cm花辊印 | 让步接收 |  |  | 程鑫 | 2024-08-22 12:23:30
MO001991-009-01 | JG12240703211 | JG1224070321 | 04003 | 最终平整 |  | 30210015 | 光亮卷 | 0.1-SPCC | 13070 | 0.1 | 7520 | 760 |  | 待判定 |  | 板面振纹，整卷两侧15-25cm花辊印 | 让步接收 |  |  | 程鑫 | 2024-08-22 12:20:12
MO001831-015-01-01 | JG122407040211 | JG1224070402 | 04003 | 最终平整 |  | 30210015 | 光亮卷 | 0.1-SPCC | 12820 | 0.1 | 6830 | 710 |  | 待判定 |  | 尾1000米水锈斑，2916.9米传边623.7mm孔洞大小0.07mm2,3086.6米传边411.9mm孔洞大小0.36mm2，内500米松花印已经夹纸（内500米剪下退平整） | 让步接收 |  |  | 程鑫 | 2024-08-22 12:17:32 |  |  |  | SPCC
MO001831-011-02 | JG12240704002 | JG1224070400 | 04003 | 最终平整 |  | 30210015 | 光亮卷 | 0.1-SPCC | 11890 | 0.1 | 6270 | 710 |  | 待判定 |  | 410,770米传边25cm松花印重，内900米垃圾顶伤（内900剪下退平整） | 让步接收 |  |  | 程鑫 | 2024-08-22 12:15:15 |  |  |  | SPCC
MO002359-003-02 | DL12240700852 | DL1224070085 | 04003 | 最终平整 |  | 31010040 | 小品种钢卷 | 0.39-SPCC | 1570 | 0.39 | 2865 | 610 |  | 待判定 | Z振纹(来料振纹，横条印，白斑),A暗线印(来料暗线印) | Z振纹(来料振纹，横条印，白斑),A暗线印(来料暗线印) | 让步接收 | 丁振 | 2024-08-22 09:38:56 | 李火英 | 2024-08-22 11:14:00 |  |  |  | SPCC
MO002359-003-01 | DL12240700851 | DL1224070085 | 04003 | 最终平整 |  | 31010040 | 小品种钢卷 | 0.39-SPCC | 1600 | 0.39 | 2940 | 610 |  | 待判定 | A暗线印(来料暗线印),Z振纹(来料振纹，横条印，白斑) | A暗线印(来料暗线印),Z振纹(来料振纹，横条印，白斑) | 让步接收 | 丁振 | 2024-08-22 09:38:56 | 李火英 | 2024-08-22 11:11:38 |  |  |  | SPCC
MO002457-002-01 | JG12240801101 | JG1224080110 | 04003 | 最终平整 |  | 30210015 | 光亮卷 | 0.1-SPCC | 13520 | 0.1 | 7780 | 760 |  | 待判定 | S松花印(7000-11000米操垫铁粘钢印重平后1-3CM松花印重) | S松花印(7000-11000米操垫铁粘钢印重平后1-3CM松花印重) | 返工 |  |  | 徐小军 | 2024-08-22 10:37:43 |  |  |  | SPCC
MO002529-003-01 | JG12240801551 | JG1224080155 | 04003 | 最终平整 |  | 30210015 | 光亮卷 | 0.1-SPCC | 14000 | 0.1 | 8090 | 760 |  | 待判定 | Z振纹(板面),K孔洞(1225米传50CM2.60/13878米传15CM1.01) | 1225米传50CM孔洞（2.60mm2），13878米传15CM孔洞（1.01mm2） | 让步接收 |  |  | 徐小军 | 2024-08-22 10:17:23 |  |  |  | SPCC
MO002457-002-02-02 | JG122408011022 | JG1224080110 | 04003 | 最终平整 |  | 30210015 | 光亮卷 | 0.1-SPCC | 4370 | 0.1 | 2470 | 760 |  | 待判定 | H花辊印(传20CM，轻微) | H花辊印(传20CM，轻微) | 让步接收 |  |  | 徐小军 | 2024-08-22 10:15:21 |  |  |  | SPCC
MO002457-002-02-01 | JG122408011021 | JG1224080110 | 04003 | 最终平整 |  | 30210015 | 光亮卷 | 0.1-SPCC | 5810 | 0.1 | 3370 | 760 |  | 待判定 | H花辊印(操20CM，轻微) | H花辊印(操20CM，轻微) | 让步接收 |  |  | 徐小军 | 2024-08-22 10:14:39 |  |  |  | SPCC
MO002359-001-02 | DL12240700832 | DL1224070083 | 04003 | 最终平整 |  | 31010040 | 小品种钢卷 | 0.39-SPCC | 1620 | 0.39 | 2945 | 610 |  | 待判定 | Z振纹(来料振纹，横条印，白斑),A暗线印(来料暗线印) | Z振纹(来料振纹，横条印，白斑),A暗线印(来料暗线印) | 让步接收 | 丁振 | 2024-08-21 17:13:50 | 吴波 | 2024-08-21 22:57:40 |  |  |  | SPCC
MO002359-001-01 | DL12240700831 | DL1224070083 | 04003 | 最终平整 |  | 31010040 | 小品种钢卷 | 0.39-SPCC | 1650 | 0.39 | 3020 | 610 |  | 待判定 | A暗线印(来料暗线印),Z振纹(来料振纹，横条印，白斑) | A暗线印(来料暗线印),Z振纹(来料振纹，横条印，白斑) | 让步接收 | 丁振 | 2024-08-21 17:13:50 | 吴波 | 2024-08-21 22:57:32 |  |  |  | SPCC
MO002447-001-01 | JG122407034021 | JG12240703402 | 04003 | 最终平整 |  | 30210015 | 光亮卷 | 0.1-SPCC | 11900 | 0.1 | 6780 | 760 |  | 待判定 | K孔洞(336米传48CM2个0.58-16.02/546米传42CM0.43) | 336米传48CM2个孔洞（0.58-16.02mm2），546米传42CM孔洞（0.43mm2） | 返工 | 鞠承 | 2024-08-21 02:28:36 | 徐小军 | 2024-08-21 17:25:48 |  |  |  | SPCC
MO002359-006-02 | DL12240700882 | DL1224070088 | 04003 | 最终平整 |  | 31010040 | 小品种钢卷 | 0.39-SPCC | 1650 | 0.39 | 3020 | 610 |  | 待判定 | Z振纹(来料振纹，横条印，白斑),A暗线印(来料暗线印) | Z振纹(来料振纹，横条印，白斑),A暗线印(来料暗线印) | 让步接收 | 丁振 | 2024-08-21 16:06:19 | 吕冬 | 2024-08-21 16:35:39 |  |  |  | SPCC
MO002359-006-01 | DL12240700881 | DL1224070088 | 04003 | 最终平整 |  | 31010040 | 小品种钢卷 | 0.39-SPCC | 1650 | 0.39 | 3025 | 610 |  | 待判定 | A暗线印(来料暗线印),Z振纹(来料振纹，横条印，白斑) | A暗线印(来料暗线印),Z振纹(来料振纹，横条印，白斑) | 让步接收 | 丁振 | 2024-08-21 16:06:19 | 吕冬 | 2024-08-21 16:34:12 |  |  |  | SPCC
MO002359-002-02 | DL12240700842 | DL1224070084 | 04003 | 最终平整 |  | 31010040 | 小品种钢卷 | 0.39-SPCC | 1580 | 0.39 | 2920 | 610 |  | 待判定 | Z振纹(来料振纹，横条印重，白斑),A暗线印(来料暗线印) | Z振纹(来料振纹，横条印重，白斑),A暗线印(来料暗线印) | 让步接收 | 丁振 | 2024-08-21 12:22:29 | 吕冬 | 2024-08-21 15:27:21 |  |  |  | SPCC
MO002359-005-02 | DL12240700872 | DL1224070087 | 04003 | 最终平整 |  | 31010040 | 小品种钢卷 | 0.39-SPCC | 1740 | 0.39 | 3150 | 610 |  | 待判定 | Z振纹(来料振纹，横条印重，白斑),A暗线印(来料暗线印) | Z振纹(来料振纹，横条印重，白斑),A暗线印(来料暗线印) | 让步接收 | 丁振 | 2024-08-21 13:57:54 | 吕冬 | 2024-08-21 14:27:10 |  |  |  | SPCC
MO002359-005-01 | DL12240700871 | DL1224070087 | 04003 | 最终平整 |  | 31010040 | 小品种钢卷 | 0.39-SPCC | 1600 | 0.39 | 2920 | 610 |  | 待判定 | A暗线印(来料暗线印),Z振纹(来料振纹，横条印，白斑) | A暗线印(来料暗线印),Z振纹(来料振纹，横条印，白斑) | 让步接收 | 丁振 | 2024-08-21 13:57:54 | 吕冬 | 2024-08-21 14:26:13 |  |  |  | SPCC
MO002359-002-01 | DL12240700841 | DL1224070084 | 04003 | 最终平整 |  | 31010040 | 小品种钢卷 | 0.39-SPCC | 1600 | 0.39 | 2860 | 610 |  | 待判定 | A暗线印(来料暗线印),Z振纹(来料振纹，横条印，白斑) | A暗线印(来料暗线印),Z振纹(来料振纹，横条印，白斑) | 让步接收 | 丁振 | 2024-08-21 12:22:29 | 吕冬 | 2024-08-21 12:53:08 |  |  |  | SPCC
MO002413-001-01 | DL00240800041 | DL0024080004 | 04003 | 最终平整 |  | 31010082 | 小品种钢卷 | 0.67-SPCC | 700 | 0.67 | 2270 | 610 |  | 待判定 | A暗线印(来料表面),Z振纹(表面),T脱皮(280米表面中间50CM长脱皮),T停机斑(50米处) | A暗线印(来料表面),Z振纹(表面),T脱皮(280米表面中间50CM长脱皮),T停机斑(50米处) | 让步接收 | 鞠承 | 2024-08-20 07:39:51 | 吕冬 | 2024-08-21 09:31:58 |  |  |  | SPCC
MO002456-002-01-02 | JG122408010812 | JG1224080108 | 04003 | 最终平整 |  | 30210015 | 光亮卷 | 0.1-SPCC | 590 | 0.1 | 330 | 760 |  | 待判定 |  | 短带 | 协议品 | 鞠承 | 2024-08-21 06:26:09 | 吕冬 | 2024-08-21 09:28:30 |  |  |  | SPCC
MO002529-004-02 | JG12240801562 | JG1224080156 | 04003 | 最终平整 |  | 30210015 | 光亮卷 | 0.1-SPCC | 10030 | 0.1 | 5740 | 760 |  | 待判定 | K孔洞(146米传39cm1.23) | 146米传39cm孔洞（1.23mm2） | 让步接收 |  |  | 吴波 | 2024-08-21 06:35:12 |  |  |  | SPCC
MO002447-001-02 | JG122407034022 | JG12240703402 | 04003 | 最终平整 |  | 30210015 | 光亮卷 | 0.1-SPCC | 2950 | 0.1 | 1700 | 760 |  | 待判定 | K孔洞(2889米传55CM1.23),H厚薄公差(夹纸内100米公差高【退平整】) | 2889米传55CM孔洞1.23mm2，厚薄公差(夹纸内100米公差高【剪下退平整】，短带 | 协议品 | 鞠承 | 2024-08-21 02:28:36 | 吴波 | 2024-08-21 06:34:28 |  |  |  | SPCC
MO002529-002-02 | JG12240801542 | JG1224080154 | 04003 | 最终平整 |  | 30210015 | 光亮卷 | 0.1-SPCC | 11190 | 0.1 | 6460 | 760 |  | 待判定 | K孔洞(62米传44cm0.07) | 62米传44cm孔洞（0.07mm2） | 让步接收 |  |  | 吴波 | 2024-08-21 06:29:35 |  |  |  | SPCC
MO002529-004-01 | JG12240801561 | JG1224080156 | 04003 | 最终平整 |  | 30210015 | 光亮卷 | 0.1-SPCC | 12640 | 0.1 | 7220 | 760 |  | 待判定 | K孔洞(1848-1852米传36CM2个0.29/4914米传15CM0.14) | K孔洞(1848-1852米传36CM2个0.29/4914米传15CM0.14) | 让步接收 |  |  | 吴波 | 2024-08-21 06:27:18 |  |  |  | SPCC
MO001991-023-02-01 | JG122407033721 | JG1224070337 | 04003 | 最终平整 |  | 30210015 | 光亮卷 | 0.1-SPCC | 2030 | 0.1 | 1150 | 760 |  | 待判定 |  | 短带 | 协议品 | 鞠承 | 2024-08-21 00:11:29 | 吴波 | 2024-08-21 06:26:29 |  |  |  | SPCC
MO002680-001-01 | DL12240800041 | DL1224080004 | 04003 | 最终平整 |  | 31010062 | 小品种钢卷 | 0.5-SPCC | 1000 | 0.5 | 2090 | 533 |  | 待判定 | S砂轮印(轻微),H横辊印(轻微),X线条印(下板面，平后淡),Y氧化边(两边发黄) | S砂轮印(轻微),H横辊印(轻微),X线条印(下板面，平后淡),Y氧化边(两边发黄) | 让步接收 | 陈俊华 | 2024-08-20 17:02:11 | 吴波 | 2024-08-20 23:23:23 |  |  |  | SPCC
MO002356-002-02-02 | DL002408000822 | DL0024080008 | 04003 | 最终平整 |  | 31010045 | 小品种钢卷 | 0.44-SPCC | 1290 | 0.44 | 2645 | 610 |  | 待判定 | Z振纹(来料振纹，横条印，白斑),A暗线印(来料暗线印) | Z振纹(来料振纹，横条印，白斑),A暗线印(来料暗线印) | 让步接收 | 丁振 | 2024-08-20 13:52:54 | 吕冬 | 2024-08-20 17:32:05 |  |  |  | SPCC
MO002356-002-02-01 | DL002408000821 | DL0024080008 | 04003 | 最终平整 |  | 31010045 | 小品种钢卷 | 0.44-SPCC | 1300 | 0.44 | 2695 | 610 |  | 待判定 | A暗线印(来料暗线印),Z振纹(来料振纹，横条印，白斑) | A暗线印(来料暗线印),Z振纹(来料振纹，横条印，白斑) | 让步接收 | 丁振 | 2024-08-20 13:52:54 | 吕冬 | 2024-08-20 17:31:18 |  |  |  | SPCC
MO002356-001-01-02 | DL002408000712 | DL0024080007 | 04003 | 最终平整 |  | 31010045 | 小品种钢卷 | 0.44-SPCC | 1270 | 0.44 | 2615 | 610 |  | 待判定 | Z振纹(来料振纹，横条印，白斑),A暗线印(来料暗线印) | Z振纹(来料振纹，横条印，白斑),A暗线印(来料暗线印) | 让步接收 | 丁振 | 2024-08-20 14:39:49 | 吕冬 | 2024-08-20 17:30:32 |  |  |  | SPCC
MO002356-001-01-01 | DL002408000711 | DL0024080007 | 04003 | 最终平整 |  | 31010045 | 小品种钢卷 | 0.44-SPCC | 1300 | 0.44 | 2695 | 610 |  | 待判定 | A暗线印(来料暗线印),Z振纹(来料振纹，横条印，白斑) | A暗线印(来料暗线印),Z振纹(来料振纹，横条印，白斑) | 让步接收 | 丁振 | 2024-08-20 14:39:49 | 吕冬 | 2024-08-20 17:29:46 |  |  |  | SPCC
MO002356-001-02-02 | DL002408000722 | DL0024080007 | 04003 | 最终平整 |  | 31010045 | 小品种钢卷 | 0.44-SPCC | 1270 | 0.44 | 2620 | 610 |  | 待判定 | Z振纹(来料振纹，横条印，白斑),A暗线印(来料暗线印) | Z振纹(来料振纹，横条印，白斑),A暗线印(来料暗线印) | 让步接收 | 丁振 | 2024-08-20 15:38:14 | 吕冬 | 2024-08-20 17:28:48 |  |  |  | SPCC
MO002356-001-02-01 | DL002408000721 | DL0024080007 | 04003 | 最终平整 |  | 31010045 | 小品种钢卷 | 0.44-SPCC | 1300 | 0.44 | 2710 | 610 |  | 待判定 | A暗线印(来料暗线印),Z振纹(来料振纹，横条印，白斑) | A暗线印(来料暗线印),Z振纹(来料振纹，横条印，白斑) | 让步接收 | 丁振 | 2024-08-20 15:38:14 | 吕冬 | 2024-08-20 17:28:07 |  |  |  | SPCC
MO002419-001-01-01 | DL002408001511 | DL0024080015 | 04003 | 最终平整 |  | 31010044 | 小品种钢卷 | 0.43-SPCC | 1600 | 0.43 | 3070 | 610 |  | 待判定 | A暗线印(来料表面轻微),Z振纹(板面),Y氧化边(两边),T停机斑(50,米处轻微),H黑斑(50-70米操2个1-2CM) | A暗线印(来料表面轻微),Z振纹(板面),Y氧化边(两边),T停机斑(50,米处轻微),H黑斑(50-70米操2个1-2CM) | 让步接收 | 鞠承 | 2024-08-16 18:34:34 | 吕冬 | 2024-08-20 16:16:00 |  |  |  | SPCC
MO002356-002-01-02 | DL002408000812 | DL0024080008 | 04003 | 最终平整 |  | 31010045 | 小品种钢卷 | 0.44-SPCC | 1270 | 0.44 | 2625 | 610 |  | 待判定 | Z振纹(来料振纹，横条印，白斑),A暗线印(来料暗线印) | Z振纹(来料振纹，横条印，白斑),A暗线印(来料暗线印) | 让步接收 | 丁振 | 2024-08-20 12:49:01 | 吕冬 | 2024-08-20 15:31:38 |  |  |  | SPCC
MO002409-001-02 | DL00240800192 | DL0024080019 | 04003 | 最终平整 |  | 31010081 | 小品种钢卷 | 0.57-SPCC | 1090 | 0.57 | 3030 | 610 |  | 待判定 | H厚薄公差(0.578-0.582),H横辊印(轻微),L拉伸折印(传内900米1-1.5CM),Z折印(尾300米整板面) | H厚薄公差(0.578-0.582),H横辊印(轻微),L拉伸折印(传内900米1-1.5CM),Z折印(尾300米整板面)，未取样 | 成品退库 | 陈俊华 | 2024-08-20 12:16:11 | 吕冬 | 2024-08-20 13:43:58 |  |  |  | SPCC
MO002356-002-01-01 | DL002408000811 | DL0024080008 | 04003 | 最终平整 |  | 31010045 | 小品种钢卷 | 0.44-SPCC | 1300 | 0.44 | 2685 | 610 |  | 待判定 | A暗线印(来料暗线印),Z振纹(来料振纹，横条印，白斑) | A暗线印(来料暗线印),Z振纹(来料振纹，横条印，白斑) | 让步接收 | 丁振 | 2024-08-20 12:49:01 | 吕冬 | 2024-08-20 13:36:38 |  |  |  | SPCC
MO002353-001-02-02 | DL002408001222 | DL0024080012 | 04003 | 最终平整 |  | 31010035 | 小品种钢卷 | 0.34-SPCC | 1430 | 0.34 | 2275 | 610 |  | 待判定 | Z振纹(来料振纹，横条印，白斑),A暗线印(来料暗线印) | Z振纹(来料振纹，横条印，白斑),A暗线印(来料暗线印) | 让步接收 | 丁振 | 2024-08-20 10:37:23 | 吕冬 | 2024-08-20 13:36:13 |  |  |  | SPCC
MO002353-001-02-01 | DL002408001221 | DL0024080012 | 04003 | 最终平整 |  | 31010035 | 小品种钢卷 | 0.34-SPCC | 1450 | 0.34 | 2345 | 610 |  | 待判定 | A暗线印(来料暗线印),Z振纹(来料振纹，横条印，白斑) | A暗线印(来料暗线印),Z振纹(来料振纹，横条印，白斑) | 让步接收 | 丁振 | 2024-08-20 10:37:23 | 吕冬 | 2024-08-20 13:35:27 |  |  |  | SPCC
MO002353-001-01-02 | DL002408001212 | DL0024080012 | 04003 | 最终平整 |  | 31010035 | 小品种钢卷 | 0.34-SPCC | 1400 | 0.34 | 2240 | 610 |  | 待判定 | Z振纹(来料振纹，白斑，横条印),A暗线印(来料暗线印) | Z振纹(来料振纹，白斑，横条印),A暗线印(来料暗线印) | 让步接收 | 丁振 | 2024-08-20 12:02:07 | 吕冬 | 2024-08-20 13:34:44 |  |  |  | SPCC
MO002353-001-01-01 | DL002408001211 | DL0024080012 | 04003 | 最终平整 |  | 31010035 | 小品种钢卷 | 0.34-SPCC | 1400 | 0.34 | 2260 | 610 |  | 待判定 | A暗线印(来料暗线印),Z振纹(来料振纹，横条印，白斑) | A暗线印(来料暗线印),Z振纹(来料振纹，横条印，白斑) | 让步接收 | 丁振 | 2024-08-20 12:02:07 | 吕冬 | 2024-08-20 13:33:39 |  |  |  | SPCC
MO002413-001-03 | DL00240800043 | DL0024080004 | 04003 | 最终平整 |  | 31010082 | 小品种钢卷 | 0.67-SPCC | 650 | 0.67 | 2120 | 610 |  | 待判定 | N粘钢折印(300米后板面10-60CM拱板折印) | N粘钢折印(300米后板面10-60CM拱板折印)，未取样 | 成品退库 | 鞠承 | 2024-08-20 07:39:51 | 吕冬 | 2024-08-20 09:54:31 |  |  |  | SPCC
MO002350-001-01-02 | DL002407006812 | DL0024070068 | 04003 | 最终平整 |  | 31010010 | 小品种钢卷 | 0.15-SPCC | 4330 | 0.15 | 3070 | 610 |  | 待判定 | Z折印(1800米后操边折印1-4CM，4000,米后板面不规律折印，3500米后板面打皱印),Z振纹(来料振纹，横条印，白斑),D点辊印(操边9CM线印明显，操边17CM点辊印粘钢折印),A暗线印(来料多条暗线印),Z针尖印(来料针尖印) | 1800米后操边折印1-4CM，4000,米后板面不规律折印，3500米后板面打皱印，振纹，横条印，白斑，操边9CM线印明显，操边17CM点辊印粘钢折印，多条暗线印，针尖印 | 返工 | 丁振 | 2024-08-19 17:12:51 | 徐小军 | 2024-08-20 09:51:59 |  |  |  | SPCC
MO002350-001-01-01 | DL002407006811 | DL0024070068 | 04003 | 最终平整 |  | 31010010 | 小品种钢卷 | 0.15-SPCC | 4250 | 0.15 | 3035 | 610 |  | 待判定 | A暗线印(来料多条暗线印，针尖印),Z振纹(来料振纹，横条印，白斑),D点辊印(操边9CM线印明显，操边17CM点辊印) | 多条暗线印，针尖印，振纹，横条印，白斑，操边9CM线印明显，操边17CM点辊印 | 让步接收 | 丁振 | 2024-08-19 17:12:51 | 徐小军 | 2024-08-20 09:30:04 |  |  |  | SPCC
MO002349-001-01-02 | DL002407006712 | DL0024070067 | 04003 | 最终平整 |  | 31010009 | 小品种钢卷 | 0.14-SPCC | 4530 | 0.14 | 2995 | 610 |  | 待判定 | Z折印(2500米后传边折印2-6CM，尾部80米不规律折印，3880-3890米板面不规律垃圾顶伤折印),Z振纹(来料振纹，横条印，白斑),A暗线印(来料多条暗线印) | Z折印(2500米后传边折印2-6CM，尾部80米不规律折印，3880-3890米板面不规律垃圾顶伤折印),Z振纹(来料振纹，横条印，白斑),A暗线印(来料多条暗线印) | 成品退库 | 丁振 | 2024-08-19 13:22:22 | 徐小军 | 2024-08-20 08:37:54 |  |  |  | SPCC
MO002349-001-02-02 | DL002407006722 | DL0024070067 | 04003 | 最终平整 |  | 31010009 | 小品种钢卷 | 0.14-SPCC | 4640 | 0.14 | 3055 | 610 |  | 待判定 | Z折印(传边折印4-20CM，4500米后板面不规律折印有黑斑),Z振纹(来料振纹，横条印，白斑),A暗线印(来料多条暗线印),T脱皮(800米操边10CM脱皮) | Z折印(传边折印4-20CM，4500米后板面不规律折印有黑斑),Z振纹(来料振纹，横条印，白斑),A暗线印(来料多条暗线印),T脱皮(800米操边10CM脱皮) | 成品退库 | 丁振 | 2024-08-19 11:03:38 | 徐小军 | 2024-08-20 08:37:37 |  |  |  | SPCC
MO002350-001-02-02 | DL002407006822 | DL0024070068 | 04003 | 最终平整 |  | 31010010 | 小品种钢卷 | 0.15-SPCC | 4200 | 0.15 | 2970 | 610 |  | 待判定 | Z振纹(来料振纹，横条印，白斑),Z针尖印(来料针尖印),A暗线印(来料暗线印),Z折印(3000米后操边折印1-3CM，4040米后板面不规律折印板面划伤重) | Z振纹(来料振纹，横条印，白斑),Z针尖印(来料针尖印),A暗线印(来料暗线印),Z折印(3000米后操边折印1-3CM，4040米后板面不规律折印板面划伤重) | 返工 | 丁振 | 2024-08-19 15:18:40 | 徐小军 | 2024-08-20 08:37:16 |  |  |  | SPCC
MO002349-001-02-01 | DL002407006721 | DL0024070067 | 04003 | 最终平整 |  | 31010009 | 小品种钢卷 | 0.14-SPCC | 4500 | 0.14 | 2965 | 610 |  | 待判定 | A暗线印(来料多条暗线印),Z振纹(来料振纹，横条印，白斑),Z折印(传边折印2-4CM，来料内260米传边垃圾顶伤) | A暗线印(来料多条暗线印),Z振纹(来料振纹，横条印，白斑),Z折印(传边折印2-4CM，来料内260米传边垃圾顶伤) | 返工 | 丁振 | 2024-08-19 11:03:38 | 徐小军 | 2024-08-20 08:36:52 |  |  |  | SPCC
MO002415-001-01 | DL12240700891 | DL1224070089 | 04003 | 最终平整 |  | 31010072 | 小品种钢卷 | 0.75-SPCC | 850 | 0.75 | 2985 | 610 |  | 待判定 | A暗线印(来料暗线印，颗粒粗小黑点),Z振纹(来料振纹重),X锈斑(操边3CM水锈斑),H横辊印(来料横条印，内40米脱脂停机斑) | 暗线印，颗粒粗小黑点，振纹重，操边3CM水锈斑，横条印，内40米脱脂停机斑 | 让步接收 | 丁振 | 2024-08-17 07:40:55 | 吕冬 | 2024-08-19 16:19:58 |  |  |  | SPCC
MO002351-001-01-02 | DL002407007012 | DL0024070070 | 04003 | 最终平整 |  | 31010030 | 小品种钢卷 | 0.2-SPCC | 2860 | 0.2 | 2700 | 610 |  | 待判定 | A暗线印(来料多条暗线印，操边29CM线印明显),Z振纹(来料振纹重，横条印重),Z折印(1800米后操边折印2-5CM),Q缺口(2600米后操边缺口1CM) | 多条暗线印，操边29CM线印明显，振纹重，横条印重，1800米后操边折印2-5CM，2600米后操边缺口1CM | 让步接收 | 丁振 | 2024-08-18 17:55:17 | 吕冬 | 2024-08-19 16:16:49 |  |  |  | SPCC
MO002351-001-01-01 | DL002407007011 | DL0024070070 | 04003 | 最终平整 |  | 31010030 | 小品种钢卷 | 0.2-SPCC | 3100 | 0.2 | 2940 | 610 |  | 待判定 | A暗线印(来料多条暗线印，操边29CM线印明显),Z振纹(来料振纹重，横条印明显) | 多条暗线印，操边29CM线印明显，振纹重，横条印明显 | 让步接收 | 丁振 | 2024-08-18 17:55:17 | 吕冬 | 2024-08-19 16:16:42 |  |  |  | SPCC
MO002350-003-02-01 | DL002407006921 | DL0024070069 | 04003 | 最终平整 |  | 31010010 | 小品种钢卷 | 0.15-SPCC | 4150 | 0.15 | 2980 | 610 |  | 待判定 |  | 来料多条暗线印，传边2CM线印明显，振纹，横条印，2000米后传边折印1.5cm左右 | 让步接收 | 丁振 | 2024-08-18 14:58:35 | 吕冬 | 2024-08-19 16:15:58 |  |  |  | SPCC
MO002485-001-01-02 | DL002408004112 | DL0024080041 | 04003 | 最终平整 |  | 31010054 | 小品种钢卷 | 0.53-SPCC | 1170 | 0.53 | 2970 | 610 |  | 待判定 | H横辊印(轻微),S水锈斑(尾600米传4.5CM，平后明显) | 轻微横辊印，尾部600米传4.5cm水锈斑平后明显 | 成品退库 |  |  | 徐小军 | 2024-08-19 16:14:25 |  |  |  | SPCC
MO002350-003-01-01 | DL002407006911 | DL0024070069 | 04003 | 最终平整 |  | 31010010 | 小品种钢卷 | 0.15-SPCC | 4150 | 0.15 | 2985 | 610 |  | 待判定 |  | 暗线印，振纹，横条印，白斑，内230米操边两个缺口1cm左右 | 让步接收 | 丁振 | 2024-08-18 12:35:27 | 吕冬 | 2024-08-19 16:14:15 |  |  |  | SPCC
MO002350-001-02-01 | DL002407006821 | DL0024070068 | 04003 | 最终平整 |  | 31010010 | 小品种钢卷 | 0.15-SPCC | 4200 | 0.15 | 2985 | 610 |  | 待判定 | A暗线印(来料暗线印),Z振纹(来料振纹，横条印),Z针尖印(来料针尖印) | A暗线印(来料暗线印),Z振纹(来料振纹，横条印),Z针尖印(来料针尖印) | 让步接收 | 丁振 | 2024-08-19 15:18:40 | 吕冬 | 2024-08-19 15:52:25 |  |  |  | SPCC
MO002419-001-02-02 | DL002408001522 | DL0024080015 | 04003 | 最终平整 |  | 31010044 | 小品种钢卷 | 0.43-SPCC | 1470 | 0.43 | 3060 | 610 |  | 待判定 | C虫斑(670米来料表面中间2个虫斑生锈斑),N粘钢折印(尾50米表面多处) | 670米来料表面中间2个虫斑生锈斑，尾部50米表面多处粘钢折印 | 成品退库 | 鞠承 | 2024-08-18 03:03:46 | 徐小军 | 2024-08-19 15:25:55 |  |  |  | SPCC
MO002358-001-01 | DL00240700531 | DL0024070053 | 04003 | 最终平整 |  | 31010056 | 小品种钢卷 | 0.54-SPCC | 2210 | 0.54 | 5700 | 610 |  | 待判定 | S水锈斑(整卷操来料1-10CM，发黄发黑),H横辊印(轻微),Y氧化边(两边),C挫伤(1990米处，2050米处，板面中间),H黑斑(1700米处操15CM处，1个大的),N粘钢折印(尾200米整板面) | 整卷操1-10CM水锈斑发黄发黑，轻微横辊印，两边氧化边，1990米处，2050米处，板面中间挫伤，1700米处操15CM处1个大的黑斑，尾部200米整板面粘钢折印 | 成品退库 |  |  | 徐小军 | 2024-08-19 15:23:06 |  |  |  | SPCC
MO002416-001-01-02 | DL002408001312 | DL0024080013 | 04003 | 最终平整 |  | 31010060 | 小品种钢卷 | 0.58-SPCC | 1090 | 0.58 | 3010 | 610 |  | 待判定 | S色差(上下板面，平后淡),Z折印(尾300米拱板，板面折印，平后明显),X细划伤(上下板面，平后淡) | 板面色差平后淡，尾300米拱板板面折印平后明显，上下板面细划伤平后淡 | 成品退库 | 陈俊华 | 2024-08-17 05:27:46 | 徐小军 | 2024-08-19 15:21:55 |  |  |  | SPCC
MO002420-001-02-02 | DL002408001622 | DL0024080016 | 04003 | 最终平整 |  | 31010023 | 小品种钢卷 | 0.24-SPCC | 2410 | 0.24 | 2820 | 610 |  | 待判定 | S色差(下板面操20CM处，平后淡),Y氧化边(两边),X线条印(下板面，平后淡),H横辊印(轻微),S水锈斑(尾720米操10CM处，发黄) | 下板面操20CM处色差平后淡，两边氧化边，下板面线条印平后淡，轻微横辊印，尾部720米操10CM处水锈斑发黄 | 成品退库 | 陈俊华 | 2024-08-17 08:14:37 | 徐小军 | 2024-08-19 15:21:44 |  |  |  | SPCC
MO002230-005-01 | JG12240707081 | JG1224070708 | 04003 | 最终平整 |  | 30210015 | 光亮卷 | 0.1-SPCC | 14150 | 0.1 | 8090 | 760 |  | 待判定 | K孔洞(13977米传CM4个10.54-41.50),C挫伤(13300米来料松包挫伤重) | K孔洞(13977米传CM4个10.54-41.50),C挫伤(13300米来料松包挫伤重) | 返工 |  |  | 徐小军 | 2024-08-19 15:21:22 |  |  |  | SPCC
MO002268-003-02 | JG12240800042 | JG1224080004 | 04003 | 最终平整 |  | 30210015 | 光亮卷 | 0.1-SPCC | 7760 | 0.1 | 4110 | 710 |  | 待判定 | H花辊印(来料传320CM内轻微) | H花辊印(来料传32CM内轻微) | 让步接收 |  |  | 徐小军 | 2024-08-19 15:21:02 |  |  |  | SPCC
MO002358-001-02-02 | DL002407005322 | DL0024070053 | 04003 | 最终平整 |  | 31010056 | 小品种钢卷 | 0.54-SPCC | 1070 | 0.54 | 2770 | 610 |  | 待判定 | Y氧化边(两边),H横辊印(轻微),L拉伸折印(内600米传垫铁变形粘钢印1-2CM左右),S碎边(450-500米传垫铁变形粘钢，平后有碎边),Z折印(来料拱板，尾250米整板面) | 两边氧化边，轻微横辊印，内600米传垫铁变形粘钢印1-2CM左右拉伸折印，450-500米传垫铁变形粘钢平后有碎边，尾部250米整板面拱板折印 | 成品退库 | 陈俊华 | 2024-08-17 23:51:21 | 徐小军 | 2024-08-19 15:20:40 |  |  |  | SPCC
MO002358-001-02-01 | DL002407005321 | DL0024070053 | 04003 | 最终平整 |  | 31010056 | 小品种钢卷 | 0.54-SPCC | 1100 | 0.54 | 2860 | 610 |  | 待判定 | T停机斑(内50米处，脱脂停机斑，轻微),L拉伸折印(尾200米传垫铁变形粘钢印1CM左右),H横辊印(轻微),Y氧化边(两边) | 内50米处脱脂轻微停机斑 ，尾部200米传垫铁变形粘钢印1CM左右拉伸折印，轻微横辊印，两边氧化边 | 让步接收 |  |  | 徐小军 | 2024-08-19 15:20:10 |  |  |  | SPCC
MO002416-001-02-02 | DL002408001322 | DL0024080013 | 04003 | 最终平整 |  | 31010060 | 小品种钢卷 | 0.58-SPCC | 1000 | 0.58 | 2820 | 610 |  | 待判定 | H厚薄公差(0.573-0.587),N粘钢折印(尾200米传10-30CM粘钢印重) | 尾部200米传10-30CM粘钢印重 | 成品退库 | 鞠承 | 2024-08-18 02:17:13 | 徐小军 | 2024-08-19 15:19:42 |  |  |  | SPCC
MO002349-001-01-01 | DL002407006711 | DL0024070067 | 04003 | 最终平整 |  | 31010009 | 小品种钢卷 | 0.14-SPCC | 4500 | 0.14 | 2990 | 610 |  | 待判定 | A暗线印(来料多条暗线印，操边1CM串辊印),Z振纹(来料振纹，横条印，白斑),T停机印(内40米停机斑发白) | A暗线印(来料多条暗线印，操边1CM串辊印),Z振纹(来料振纹，横条印，白斑),T停机印(内40米停机斑发白) | 让步接收 | 丁振 | 2024-08-19 13:22:22 | 吕冬 | 2024-08-19 15:18:09 |  |  |  | SPCC
MO002415-001-02 | DL12240700892 | DL1224070089 | 04003 | 最终平整 |  | 31010072 | 小品种钢卷 | 0.75-SPCC | 840 | 0.75 | 2960 | 610 |  | 待判定 | H横辊印(来料横条印),Z振纹(来料振纹重，颗粒粗小黑点),A暗线印(来料暗线印),Z折印(400米后板面折印) | 横条印，振纹重，颗粒粗小黑点，暗线印，折400米后板面折印 | 成品退库 |  |  | 徐小军 | 2024-08-19 15:05:57 |  |  |  | SPCC
MO002211-001-01 | JG12240704171 | JG1224070417 | 04003 | 最终平整 |  | 30210015 | 光亮卷 | 0.1-SPCC | 12400 | 0.1 | 6650 | 710 |  | 待判定 | Q缺口(11358米传CM) | 11358米传1cm缺口 | 返工 |  |  | 徐小军 | 2024-08-19 15:05:14 |  |  |  | SPCC
MO002351-001-02-02 | DL002407007022 | DL0024070070 | 04003 | 最终平整 |  | 31010030 | 小品种钢卷 | 0.2-SPCC | 3210 | 0.2 | 3040 | 610 |  | 待判定 | A暗线印(来料多条暗线印，传边串辊印1CM左右),Z振纹(来料振纹，横条印，白斑),Z折印(1500米后传边折印1-3CM，尾部90米不规律折印),C挫伤(2200米后板面中间搓伤重) | 多条暗线印，传边串辊印1CM左右，振纹，横条印，白斑，1500米后传边折印1-3CM，尾部90米不规律折印，2200米后板面中间搓伤重 | 返工 | 丁振 | 2024-08-18 16:40:16 | 徐小军 | 2024-08-19 15:03:30 |  |  |  | SPCC
MO002350-003-01-02 | DL002407006912 | DL0024070069 | 04003 | 最终平整 |  | 31010010 | 小品种钢卷 | 0.15-SPCC | 4080 | 0.15 | 2925 | 610 |  | 待判定 | A暗线印(来料多条暗线印),Z振纹(来料振纹，横条印，白斑),Z折印(3500米后传边折印1-3CM,3850米后板面不规律折印) | A暗线印(来料多条暗线印),Z振纹(来料振纹，横条印，白斑),Z折印(3500米后传边折印1-3CM,3850米后板面不规律折印) | 返工 | 丁振 | 2024-08-18 12:35:27 | 徐小军 | 2024-08-19 14:58:29 |  |  |  | SPCC
MO002350-003-02-02 | DL002407006922 | DL0024070069 | 04003 | 最终平整 |  | 31010010 | 小品种钢卷 | 0.15-SPCC | 4150 | 0.15 | 2970 | 610 |  | 待判定 | Z折印(4000米后操边折印2-3CM，传边折印2-15CM，尾部50米不规律折印),Z振纹(来料振纹，横条印，白斑),A暗线印(来料暗线印，传边2CM线印明显) | Z折印(4000米后操边折印2-3CM，传边折印2-15CM，尾部50米不规律折印),Z振纹(来料振纹，横条印，白斑),A暗线印(来料暗线印，传边2CM线印明显) | 返工 | 丁振 | 2024-08-18 14:58:35 | 徐小军 | 2024-08-19 14:58:03 |  |  |  | SPCC
MO002242-001-01 | JG12240706971 | JG1224070697 | 04003 | 最终平整 |  | 30210015 | 光亮卷 | 0.1-SPCC | 9550 | 0.1 | 5380 | 760 |  | 待判定 | D叠带(7600米传8CM/8600米传10CM内来料叠带) | 7600米传8CM/8600米传10CM内叠带 | 返工 |  |  | 徐小军 | 2024-08-19 09:11:03 |  |  |  | SPCC
MO002225-002-01-01 | JG1224070362211 | JG12240703622 | 04003 | 最终平整 |  | 30210015 | 光亮卷 | 0.1-SPCC | 3100 | 0.1 | 1800 | 760 |  | 待判定 | S松花印(内1800米传2-3CM垫铁粘钢印重平后松花印) | 内1800米传2-3CM垫铁粘钢印重平后松花印) | 返工 | 鞠承 | 2024-08-17 09:56:46 | 徐小军 | 2024-08-19 09:10:43 |  |  |  | SPCC
MO001991-021-01-01 | JG122407031811 | JG1224070318 | 04003 | 最终平整 |  | 30210015 | 光亮卷 | 0.1-SPCC | 11960 | 0.1 | 6890 | 760 |  | 待判定 | Q缺口(5716米处传1个) | Q缺口(5716米处传1个) | 返工 | 陈俊华 | 2024-08-16 23:38:08 | 徐小军 | 2024-08-19 08:57:10 |  |  |  | SPCC
MO002211-001-01 | JG12240704171 | JG1224070417 | 04003 | 最终平整 |  | 30210015 | 光亮卷 | 0.1-SPCC | 12400 | 0.1 | 6650 | 710 |  | 待判定 | Q缺口(11358米传CM) | 11358米传1cm缺口 | 让步接收 |  |  | 吴波 | 2024-08-19 07:29:36 |  |  |  | SPCC
MO001991-023-01 | JG12240703371 | JG1224070337 | 04003 | 最终平整 |  | 30210015 | 光亮卷 | 0.1-SPCC | 12300 | 0.1 | 6980 | 760 |  | 待判定 | Z振纹(来料表面),S色差条印(表面了重平后淡),B白斑(板面) | Z振纹(来料表面),S色差条印(表面了重平后淡),B白斑(板面) | 让步接收 |  |  | 吴波 | 2024-08-19 02:35:55 |  |  |  | SPCC
MO002230-004-02 | JG12240707062 | JG1224070706 | 04003 | 最终平整 |  | 30210015 | 光亮卷 | 0.1-SPCC | 10500 | 0.1 | 5990 | 760 |  | 待判定 | S色差条印(板面来料重),Z振纹(来料表面) | S色差条印(板面来料重),Z振纹(来料表面) | 让步接收 |  |  | 吴波 | 2024-08-19 02:35:34 |  |  |  | SPCC
MO002242-005-02-02 | JG122407070222 | JG1224070702 | 04003 | 最终平整 |  | 30210015 | 光亮卷 | 0.1-SPCC | 860 | 0.1 | 560 | 760 |  | 待判定 |  | 短带 | 协议品 | 鞠承 | 2024-08-18 21:46:21 | 吴波 | 2024-08-19 02:34:40 |  |  |  | SPCC
MO002242-005-02-01 | JG122407070221 | JG1224070702 | 04003 | 最终平整 |  | 30210015 | 光亮卷 | 0.1-SPCC | 11420 | 0.1 | 6520 | 760 |  | 待判定 | S色差条印(板面),T停机斑(50米处),R乳化斑(来料表面),Z振纹(表面来料) | S色差条印(板面),T停机斑(50米处),R乳化斑(来料表面),Z振纹(表面来料) | 让步接收 | 鞠承 | 2024-08-18 21:46:21 | 吴波 | 2024-08-19 02:33:36 |  |  |  | SPCC
MO002242-005-01 | JG12240707021 | JG1224070702 | 04003 | 最终平整 |  | 30210015 | 光亮卷 | 0.1-SPCC | 12230 | 0.1 | 6960 | 760 |  | 待判定 | R乳化斑(来料表面),S色差(),C挫伤(11700-11730米来料松包挫伤重),S色差条印(板面重) | 表面乳化斑，色差，11700-11730米松包挫伤重，板面条印重 | 让步接收 |  |  | 吴波 | 2024-08-19 02:33:25 |  |  |  | SPCC
MO002351-001-02-01 | DL002407007021 | DL0024070070 | 04003 | 最终平整 |  | 31010030 | 小品种钢卷 | 0.2-SPCC | 3100 | 0.2 | 2950 | 610 |  | 待判定 | A暗线印(来料多条暗线印，传边串辊印1CM左右),Z振纹(来料振纹，横条印，白斑),H厚薄公差(公差极限0.2-0.205同板差0.005) | 多条暗线印，传边串辊印1CM左右，振纹，横条印，白斑，厚薄公差，公差极限0.2-0.205同板差0.005 | 让步接收 | 丁振 | 2024-08-18 16:40:16 | 吴波 | 2024-08-18 21:57:19 |  |  |  | SPCC
MO002230-004-01 | JG12240707061 | JG1224070706 | 04003 | 最终平整 |  | 30210015 | 光亮卷 | 0.1-SPCC | 13700 | 0.1 | 7855 | 760 |  | 待判定 | B白斑(板面),K孔洞(1896米传12CM0.72) | B白斑(板面),K孔洞(1896米传12CM0.72) | 让步接收 |  |  | 吕冬 | 2024-08-18 09:33:31 |  |  |  | SPCC
MO002242-002-02 | JG12240706982 | JG1224070698 | 04003 | 最终平整 |  | 30210015 | 光亮卷 | 0.1-SPCC | 14100 | 0.1 | 8070 | 760 |  | 待判定 | K孔洞(7315M2C 8CM20.14) | K孔洞(7315M传8CM0.14的孔洞) | 让步接收 |  |  | 吕冬 | 2024-08-18 09:32:52 |  |  |  | SPCC
MO002416-001-02-01 | DL002408001321 | DL0024080013 | 04003 | 最终平整 |  | 31010060 | 小品种钢卷 | 0.58-SPCC | 1100 | 0.58 | 3040 | 610 |  | 待判定 | S色差条印(来料表面重平后强光明显),Z振纹(板面),Y氧化边(两边),H厚薄H厚薄公差(0.573-0.587) | S色差条印(来料表面重平后强光明显),Z振纹(板面),Y氧化边(两边),H厚薄公差(0.473-0.487)H厚薄公差(0.573-0.587) | 让步接收 | 鞠承 | 2024-08-18 02:17:13 | 吴波 | 2024-08-18 06:45:29 |  |  |  | SPCC
MO002354-001-02-02 | DL002408000922 | DL0024080009 | 04003 | 最终平整 |  | 31010040 | 小品种钢卷 | 0.39-SPCC | 1600 | 0.39 | 2950 | 610 |  | 待判定 | Z振纹(来料振纹，横条印重),A暗线印(来料暗线印，白斑) | Z振纹(来料振纹，横条印重),A暗线印(来料暗线印，白斑) | 让步接收 | 丁振 | 2024-08-17 21:50:45 | 吴波 | 2024-08-18 03:21:24 |  |  |  | SPCC
MO002354-001-02-01 | DL002408000921 | DL0024080009 | 04003 | 最终平整 |  | 31010040 | 小品种钢卷 | 0.39-SPCC | 1650 | 0.39 | 3065 | 610 |  | 待判定 | A暗线印(来料暗线印，白斑),Z振纹(来料振纹，横条印重) | A暗线印(来料暗线印，白斑),Z振纹(来料振纹，横条印重) | 让步接收 | 丁振 | 2024-08-17 21:50:45 | 吴波 | 2024-08-18 03:21:15 |  |  |  | SPCC
MO002412-001-02 | DL00240800212 | DL0024080021 | 04003 | 最终平整 |  | 31010045 | 小品种钢卷 | 0.44-SPCC | 1460 | 0.44 | 3025 | 610 |  | 待判定 | Z振纹(来料振纹重，横条印),A暗线印(来料暗线印，白斑) | Z振纹(来料振纹重，横条印),A暗线印(来料暗线印，白斑) | 让步接收 | 丁振 | 2024-08-17 21:00:29 | 吴波 | 2024-08-18 03:19:18 |  |  |  | SPCC
MO002412-001-01 | DL00240800211 | DL0024080021 | 04003 | 最终平整 |  | 31010045 | 小品种钢卷 | 0.44-SPCC | 1450 | 0.44 | 3010 | 610 |  | 待判定 | A暗线印(来料暗线印，白斑),Z振纹(来料振纹重，氧化边) | A暗线印(来料暗线印，白斑),Z振纹(来料振纹重，氧化边) | 让步接收 | 丁振 | 2024-08-17 21:00:29 | 吴波 | 2024-08-18 03:17:24 |  |  |  | SPCC
MO002268-001-02 | JG12240707162 | JG1224070716 | 04003 | 最终平整 |  | 30210015 | 光亮卷 | 0.1-SPCC | 2380 | 0.1 | 1240 | 710 |  | 待判定 | R乳化斑(重),S松花印(来料整卷操30CM，平很明显) | 整卷操30CM松花印平很明显，短带 | 协议品 |  |  | 吴波 | 2024-08-18 02:26:34 |  |  |  | SPCC
MO002268-002-01-02 | JG122407071512 | JG1224070715 | 04003 | 最终平整 |  | 30210015 | 光亮卷 | 0.1-SPCC | 1000 | 0.1 | 530 | 710 |  | 待判定 |  | 短带 | 协议品 | 陈俊华 | 2024-08-17 21:38:59 | 吴波 | 2024-08-18 02:20:33 |  |  |  | SPCC
MO002268-001-01-02-02 | JG1224070716122 | JG1224070716 | 04003 | 最终平整 |  | 30210015 | 光亮卷 | 0.1-SPCC | 2230 | 0.1 | 1210 | 710 |  | 待判定 |  | 短带 | 协议品 | 陈俊华 | 2024-08-17 21:19:18 | 吴波 | 2024-08-18 02:19:43 |  |  |  | SPCC
MO002352-001-01-02 | DL002408001112 | DL0024080011 | 04003 | 最终平整 |  | 31010029 | 小品种钢卷 | 0.29-SPCC | 1700 | 0.29 | 2345 | 610 |  | 待判定 | Y氧化边(来料氧化边重，颗粒粗小黑点),Z振纹(来料振纹，横条印),A暗线印(来料暗线印，白斑‘) | Y氧化边(来料氧化边重，颗粒粗小黑点),Z振纹(来料振纹，横条印),A暗线印(来料暗线印，白斑‘) | 让步接收 | 丁振 | 2024-08-17 19:48:56 | 吕冬 | 2024-08-17 21:03:41 |  |  |  | SPCC
MO002352-001-01-01 | DL002408001111 | DL0024080011 | 04003 | 最终平整 |  | 31010029 | 小品种钢卷 | 0.29-SPCC | 1650 | 0.29 | 2260 | 610 |  | 待判定 | A暗线印(来料暗线印),Z振纹(来料振纹，横条印),Y氧化边(来料氧化边重，颗粒粗小黑点) | A暗线印(来料暗线印),Z振纹(来料振纹，横条印),Y氧化边(来料氧化边重，颗粒粗小黑点) | 让步接收 | 丁振 | 2024-08-17 19:48:56 | 吕冬 | 2024-08-17 21:02:04 |  |  |  | SPCC
MO002415-002 | DL1224070090 | DL1224070090 | 04003 | 最终平整 |  | 31010072 | 小品种钢卷 | 0.75-SPCC | 1710 | 0.75 | 6010 | 610 |  | 待判定 | A暗线印(来料暗线印),Z振纹(来料振纹重),Z折印(1100米后板面折印),H厚薄公差(0.738-0.755同板差0.013),H横辊印(来料横条印)T停机斑(内40米脱脂停机斑) | A暗线印(来料暗线印),Z振纹(来料振纹重),Z折印(1100米后板面折印),H厚薄公差(0.738-0.755同板差0.013),H横辊印(来料横条印)T停机斑(内40米脱脂停机斑) | 成品退库 |  |  | 吕冬 | 2024-08-17 20:50:47 |  |  |  | SPCC
MO002230-003-02-02 | JG122407070522 | JG1224070705 | 04003 | 最终平整 |  | 30210015 | 光亮卷 | 0.1-SPCC | 3630 | 0.1 | 2080 | 760 |  | 待判定 | H厚薄公差(夹纸内80米来料公差高【退平整】) | H厚薄公差(夹纸内80米来料公差高【退平整】) | 让步接收 | 鞠承 | 2024-08-17 13:38:55 | 吕冬 | 2024-08-17 17:05:46 |  |  |  | SPCC
MO002242-002-01 | JG12240706981 | JG1224070698 | 04003 | 最终平整 |  | 30210015 | 光亮卷 | 0.1-SPCC | 10050 | 0.1 | 5750 | 760 |  | 待判定 | K孔洞(9553米传41CM0.72) | K孔洞(9553米传41CM0.72) | 让步接收 |  |  | 吕冬 | 2024-08-17 17:04:51 |  |  |  | SPCC
MO001991-017-02-03 | JG122407031923 | JG1224070319 | 04003 | 最终平整 |  | 30210015 | 光亮卷 | 0.1-SPCC | 1320 | 0.1 | 775 | 760 |  | 待判定 |  |  | 协议品 | 鞠承 | 2024-08-15 14:18:54 | 徐小军 | 2024-08-17 16:16:33
MO001250-008-01-01 | JG122407010811 | JG1224070108 | 04003 | 最终平整 |  | 30210015 | 光亮卷 | 0.1-SPCC | 980 | 0.1 | 560 | 760 |  | 待判定 |  | 因短带垫铁变形粘钢撕开并入二级品 | 协议品 | 陈俊华 | 2024-07-31 04:21:22 | 徐小军 | 2024-08-17 15:50:32
MO002564-001 | DL1224070057212 | DL1224070057212 | 04003 | 最终平整 |  | 31010062 | 小品种钢卷 | 0.5-SPCC | 780 | 0.5 | 1710 | 565 |  | 待判定 | Y氧化边(两边),A暗线印(板面来料) | Y氧化边(两边),A暗线印(板面来料),光泽度低 | 让步接收 |  |  | 徐小军 | 2024-08-17 14:39:29 |  |  |  | SPCC
MO002418-001-02-02 | DL002408001422 | DL0024080014 | 04003 | 最终平整 |  | 31010050 | 小品种钢卷 | 0.49-SPCC | 1280 | 0.49 | 3000 | 610 |  | 待判定 | C虫斑(750米板面来料1个虫斑生锈/830米来料表面中间3个虫斑),N粘钢折印(尾50米表面多处),B白斑(板面),Y氧化边(两边),Z振纹(板面),A暗线印(来料表面),Z重划伤(50米处板面来料划伤重50CM长) | 750米板面来料1个虫斑生锈,830米来料表面中间3个虫斑,尾50米表面多处粘钢折印,50米处板面来料划伤重50CM长,1070米来料挫伤重 | 成品退库 | 鞠承 | 2024-08-16 19:16:47 | 徐小军 | 2024-08-17 14:37:39 |  |  |  | SPCC
MO002225-002-01-02 | JG1224070362212 | JG12240703622 | 04003 | 最终平整 |  | 30210015 | 光亮卷 | 0.1-SPCC | 7330 | 0.1 | 4180 | 760 |  | 待判定 | K孔洞(484米传20CM0.58/3899米传12CM0.87/5228米传37CM0.29/6136米传44CM0.22) | 484米传20cm孔洞（0.58mm2），3899米传12cm孔洞（0.87mm2），5228米传37cm孔洞（0.29mm2），6136米传44cm孔洞（0.22mm2） | 让步接收 | 鞠承 | 2024-08-17 09:56:46 | 吴波 | 2024-08-17 13:49:14 |  |  |  | SPCC
MO002352-001-02-02 | DL002408001122 | DL0024080011 | 04003 | 最终平整 |  | 31010029 | 小品种钢卷 | 0.29-SPCC | 1650 | 0.29 | 2270 | 610 |  | 待判定 | H横辊印(来料横条印),A暗线印(来料暗线印),Z振纹(来料振纹重),Y氧化边(来料氧化边重，颗粒粗小黑点) | 暗线印，振纹重，横条，氧化边重，颗粒粗小黑点 | 让步接收 | 丁振 | 2024-08-17 06:33:51 | 吴波 | 2024-08-17 12:01:43 |  |  |  | SPCC
MO002352-001-02-01 | DL002408001121 | DL0024080011 | 04003 | 最终平整 |  | 31010029 | 小品种钢卷 | 0.29-SPCC | 1650 | 0.29 | 2270 | 610 |  | 待判定 | A暗线印(来料暗线印),Z振纹(来料振纹重，横条印),Y氧化边(来料氧化边重，颗粒粗小黑点) | 暗线印，振纹重，横条，氧化边重，颗粒粗小黑点 | 让步接收 | 丁振 | 2024-08-17 06:33:51 | 吴波 | 2024-08-17 12:01:35 |  |  |  | SPCC
MO002389-001-02 | JG12240800132 | JG1224080013 | 04003 | 最终平整 |  | 30210015 | 光亮卷 | 0.1-SPCC | 10120 | 0.1 | 5355 | 710 |  | 待判定 | K孔洞(9625米传边23CM孔洞0.05),H黑斑(6500,6570米大块黑斑) | 9625米传边23cm孔洞（0.05mm2），6500,6570米大块黑斑 | 让步接收 |  |  | 吴波 | 2024-08-17 11:08:52 |  |  |  | SPCC
MO002264-001-01 | JG12240707171 | JG1224070717 | 04003 | 最终平整 |  | 30210015 | 光亮卷 | 0.1-SPCC | 12370 | 0.1 | 6450 | 710 |  | 待判定 | K孔洞(6680米传边32CM孔洞0.18) | K孔洞(6680米传边32CM孔洞0.18) | 让步接收 |  |  | 吕冬 | 2024-08-17 06:56:33 |  |  |  | SPCC
MO002268-010-01 | JG12240800201 | JG1224080020 | 04003 | 最终平整 |  | 30210015 | 光亮卷 | 0.1-SPCC | 12660 | 0.1 | 6710 | 710 |  | 待判定 | K孔洞(570米传边7CM孔洞0.09,672米传边6CM孔洞0.05,696米传边9CM孔洞0.09,709米传边5,9,14,15CM4个孔洞0.05-0.27,11893米传21CM孔洞5.92,11934米传边25CM2个孔洞0.36,2.73,12.65米传边20CM孔洞1.73) | K孔洞(570米传边7CM孔洞0.09,672米传边6CM孔洞0.05,696米传边9CM孔洞0.09,709米传边5,9,14,15CM4个孔洞0.05-0.27,11893米传21CM孔洞5.92,11934米传边25CM2个孔洞0.36,2.73,12.65米传边20CM孔洞1.73) | 让步接收 |  |  | 吕冬 | 2024-08-17 06:56:09 |  |  |  | SPCC
MO001832-011-02 | JG12240703942 | JG1224070394 | 04003 | 最终平整 |  | 30210015 | 光亮卷 | 0.1-SPCC | 12750 | 0.1 | 6680 | 710 |  | 待判定 | K孔洞(7133米传边44CM孔洞0.68) | K孔洞(7133米传边44CM孔洞0.68) | 让步接收 |  |  | 吕冬 | 2024-08-17 06:55:51 |  |  |  | SPCC
MO001991-021-01-02 | JG122407031812 | JG1224070318 | 04003 | 最终平整 |  | 30210015 | 光亮卷 | 0.1-SPCC | 600 | 0.1 | 340 | 760 |  | 待判定 |  | 短带 | 协议品 | 陈俊华 | 2024-08-16 23:38:08 | 吕冬 | 2024-08-17 06:43:37 |  |  |  | SPCC
MO002447-002-02 | JG122407034222 | JG12240703422 | 04003 | 最终平整 |  | 30210015 | 光亮卷 | 0.1-SPCC | 1320 | 0.1 | 740 | 760 |  | 待判定 |  | 短带 | 协议品 | 陈俊华 | 2024-08-17 01:40:44 | 吕冬 | 2024-08-17 06:40:37 |  |  |  | SPCC
MO002268-009-02 | JG12240800192 | JG1224080019 | 04003 | 最终平整 |  | 30210015 | 光亮卷 | 0.1-SPCC | 12510 | 0.1 | 6625 | 710 |  | 待判定 | K孔洞(55-81米传边20-31CM14个孔洞0.05-0.5,495米传边30CM孔洞0.09,3843米传边28CM孔洞0.09)Z振纹(来料振纹重) | 55-81米传边20-31cm14个孔洞（0.05-0.5mm2），495米传边30cm孔洞（0.09mm2），3843米传边28cm孔洞（0.09mm2），振纹重 | 返工 |  |  | 徐小军 | 2024-08-16 17:46:36 |  |  |  | SPCC
MO002692-001 | DL122407005622 | DL122407005622 | 04003 | 最终平整 |  | 31010082 | 小品种钢卷 | 0.67-SPCC | 670 | 0.67 | 1770 | 565 |  | 待判定 | Y氧化边(边部发黄),S色差条印(.),H厚薄公差(0.653-0.661) | 边部氧化边发黄，色差条印，厚薄公差(0.653-0.661)，粗糙度偏高0.884/0.822（要求0.5-0.7） | 协议品 |  |  | 徐小军 | 2024-08-16 17:44:45 |  |  |  | SPCC
MO002605-001 | 14248173102 | 14248173102 | 04003 | 最终平整 |  | 31310037 | 镍钝化卷 | 0.3-BDCK | 3920 | 0.3 | 8380 | 910 |  | 待判定 | 整卷偶有白斑，偶细划伤 | 整卷偶有白斑，偶细划伤 | 让步接收 |  |  | 吴波 | 2024-08-16 15:05:49 |  |  |  | BDCK
MO002079-002-01 | 142487233021 | 14248723302 | 04003 | 最终平整 |  | 31310042 | 镍钝化卷 | 0.4-BEVC | 1640 | 0.4 | 4640 | 910 |  | 待判定 | 传下表面 15CM来料线印平后淡，1570米后白斑，黑斑点 | 传下表面 15CM来料线印平后淡，1570米后白斑，黑斑点 | 让步接收 |  |  | 吴波 | 2024-08-16 15:04:00 |  |  |  | BEVC
MO002604-001-01 | 1424817310121 | 142481731012 | 04003 | 最终平整 |  | 31310037 | 镍钝化卷 | 0.3-BDCK | 970 | 0.3 | 2050 | 910 |  | 待判定 | 整卷白斑【偶有】，横条印【轻微】，890米后白斑多 | 整卷白斑【偶有】，横条印【轻微】，890米后白斑多 | 让步接收 |  |  | 吴波 | 2024-08-16 14:59:15 |  |  |  | BDCK
MO002230-001-01-01 | JG122407070411 | JG1224070704 | 04003 | 最终平整 |  | 30210015 | 光亮卷 | 0.1-SPCC | 3100 | 0.1 | 1780 | 760 |  | 待判定 | S松花印(内2000米操垫铁粘钢印重平后3CM) | 内2000米操垫铁粘钢印重平后3CM松花印 | 返工 | 鞠承 | 2024-08-15 15:55:27 | 徐小军 | 2024-08-16 14:57:11 |  |  |  | SPCC
MO001948-002-02 | DL12240700412 | DL1224070041 | 04003 | 最终平整 |  | 31010088 | 小品种钢卷 | 0.495-SPCC | 1070 | 0.495 | 2220 | 533 |  | 待判定 | H横辊印(轻微),Y氧化边(重，发黄),N粘钢折印(尾100米传5-10CM) | 轻微横辊印，氧化边重发黄，尾部100米传5-10cm粘钢折印 | 返工 | 陈俊华 | 2024-08-15 07:58:08 | 徐小军 | 2024-08-16 14:56:04 |  |  |  | SPCC
MO002277-001 | 46B16681 | 46B16681 | 04003 | 最终平整 |  | 31310044 | 镍钝化卷 | 0.5-DCG | 950 | 0.5 | 2625 | 690 |  | 待判定 | 操下表面7.8CM来料划伤重，平后明显。上下表面偶有小黑点【白斑】 | 操下表面7.8CM来料划伤重，平后明显。上下表面偶有小黑点【白斑】 |  |  |  | 吴波 | 2024-08-16 14:55:41 |  |  |  | DCG
MO001948-002-01 | DL12240700411 | DL1224070041 | 04003 | 最终平整 |  | 31010088 | 小品种钢卷 | 0.495-SPCC | 1050 | 0.495 | 2120 | 533 |  | 待判定 | Z重划伤(735-741米传8CM处划伤脱皮),Y氧化边(重，发黄),H黑斑(内130米传1-5CM),H横辊印(轻微) | 735-741米传8CM处划伤脱皮，氧化边重发黄，内130米传1-5cm黑斑，轻微横辊印 | 成品退库 | 陈俊华 | 2024-08-15 07:58:08 | 徐小军 | 2024-08-16 14:55:04 |  |  |  | SPCC
MO002485-001-01-02 | DL002408004112 | DL0024080041 | 04003 | 最终平整 |  | 31010054 | 小品种钢卷 | 0.53-SPCC | 1170 | 0.53 | 2970 | 610 |  | 待判定 | H横辊印(轻微),S水锈斑(尾600米传4.5CM，平后明显) | 轻微横辊印，尾部600米传4.5cm水锈斑平后明显 | 返工 | 陈俊华 | 2024-08-15 07:05:30 | 徐小军 | 2024-08-16 14:54:41 |  |  |  | SPCC
MO002485-001-02-02 | DL002408004122 | DL0024080041 | 04003 | 最终平整 |  | 31010054 | 小品种钢卷 | 0.53-SPCC | 1300 | 0.53 | 3330 | 610 |  | 待判定 | H横辊印(轻微),X细划伤(下表面，平后淡),C挫伤(830-845米，松包挫伤重，平后明显),N粘钢折印(尾350米操5-15CM) | 轻微横辊印，下表面细划伤平后淡，830-845米松包挫伤重平后明显，尾部350米操5-15CM粘钢折印 | 成品退库 | 陈俊华 | 2024-08-15 06:12:36 | 徐小军 | 2024-08-16 14:53:36 |  |  |  | SPCC
MO002265-001-01 | DL00240700651 | DL0024070065 | 04003 | 最终平整 |  | 31010010 | 小品种钢卷 | 0.15-SPCC | 8710 | 0.15 | 6015 | 610 |  | 待判定 | A暗线印(来料多条暗线印，操边17CM线印),Z振纹(来料振纹，横条印，白斑),Z折印(7000米后操边折印1-4CM，尾部200米不规律折印),X锈斑(来料整卷间断性锈斑),H厚薄公差(1500-1560米传边3CM缺口叠带，公差0.148-0.152) | 多条暗线印，操边17CM线印，振纹，横条印，白斑，7000米后操边折印1-4CM，尾部200米不规律折印，整卷间断性锈斑，1500-1560米传边3CM缺口叠带，厚薄公差（0.148-0.152） | 返工 |  |  | 徐小军 | 2024-08-16 14:53:02 |  |  |  | SPCC
MO001991-002-02 | JG12240703562 | JG1224070356 | 04003 | 最终平整 |  | 30210015 | 光亮卷 | 0.1-SPCC | 9950 | 0.1 | 5680 | 760 |  | 待判定 | K孔洞(1651米传43CM2.53),Z振纹(板面) | 1651米传43cm孔洞（2.53mm2），板面振纹 | 让步接收 |  |  | 吴波 | 2024-08-16 14:27:04 |  |  |  | SPCC
MO001991-025-02 | JG12240703142 | JG1224070314 | 04003 | 最终平整 |  | 30210015 | 光亮卷 | 0.1-SPCC | 10050 | 0.1 | 5750 | 760 |  | 待判定 | Z振纹(板面),T停机斑(50米处),R乳化斑(板面),K孔洞(64-80米传20-32CM7个0.07-0.43) | Z振纹(板面),T停机斑(50米处),R乳化斑(板面),K孔洞(64-80米传20-32CM7个0.07-0.43) | 让步接收 |  |  | 吴波 | 2024-08-16 14:24:49 |  |  |  | SPCC
MO001991-006-01 | JG12240703381 | JG1224070338 | 04003 | 最终平整 |  | 30210015 | 光亮卷 | 0.1-SPCC | 13100 | 0.1 | 7530 | 760 |  | 待判定 | Z振纹(板面),R乳化斑(板面来料),C挫伤(12100-12130米来料松包挫伤重) | 板面振纹，板面乳化斑，2100-12130米来料松包挫伤重 | 让步接收 |  |  | 吴波 | 2024-08-16 14:17:26 |  |  |  | SPCC
MO002211-003-02-02 | JG122407041822 | JG1224070418 | 04003 | 最终平整 |  | 30210015 | 光亮卷 | 0.1-SPCC | 7640 | 0.1 | 4080 | 710 |  | 待判定 | K孔洞(5403米传68CM2个48.73-129.09) | K孔洞(5403米传68CM2个48.73-129.09) | 返工 | 鞠承 | 2024-08-14 17:39:53 | 徐小军 | 2024-08-16 11:35:17 |  |  |  | SPCC
MO002268-009-01 | JG12240800191 | JG1224080019 | 04003 | 最终平整 |  | 30210015 | 光亮卷 | 0.1-SPCC | 12500 | 0.1 | 6645 | 710 |  | 待判定 | K孔洞(5557米传边17CM孔洞0.18,9859米传边32CM孔洞0.05,10090米传边16CM孔洞3.14) | K孔洞(5557米传边17CM孔洞0.18,9859米传边32CM孔洞0.05,10090米传边16CM孔洞3.14) | 让步接收 |  |  | 吴波 | 2024-08-16 09:34:52 |  |  |  | SPCC
MO002264-003-02 | JG12240800072 | JG1224080007 | 04003 | 最终平整 |  | 30210015 | 光亮卷 | 0.1-SPCC | 12580 | 0.1 | 6580 | 710 |  | 待判定 | K孔洞(12226米传边33CM孔洞0.14) | K孔洞(12226米传边33CM孔洞0.14) | 让步接收 |  |  | 吴波 | 2024-08-16 09:33:19 |  |  |  | SPCC
MO002264-003-01 | JG12240800071 | JG1224080007 | 04003 | 最终平整 |  | 30210015 | 光亮卷 | 0.1-SPCC | 12860 | 0.1 | 6720 | 710 |  | 待判定 | K孔洞(8187米传边25CM孔洞0.09) | K孔洞(8187米传边25CM孔洞0.09) | 让步接收 |  |  | 吴波 | 2024-08-16 09:32:52 |  |  |  | SPCC
MO002212-001-01-02 | JG122407038512 | JG1224070385 | 04003 | 最终平整 |  | 30210015 | 光亮卷 | 0.1-SPCC | 3440 | 0.1 | 1810 | 710 |  | 待判定 | K孔洞(1726米传边59CM孔洞0.05) | K孔洞(1726米传边59CM孔洞0.05) | 让步接收 | 丁振 | 2024-08-15 23:06:20 | 吕冬 | 2024-08-16 06:22:33 |  |  |  | SPCC
MO002212-001-01-01 | JG122407038511 | JG1224070385 | 04003 | 最终平整 |  | 30210015 | 光亮卷 | 0.1-SPCC | 9980 | 0.1 | 5320 | 710 |  | 待判定 | K孔洞(236米传边1CM孔洞0.14,919米传边3CM孔洞0.05,992-1009米传边2CM4个孔洞0.14-0.27,906-919米传边3CM3个孔洞0.09-0.32) | K孔洞(236米传边1CM孔洞0.14,919米传边3CM孔洞0.05,992-1009米传边2CM4个孔洞0.14-0.27,906-919米传边3CM3个孔洞0.09-0.32) | 让步接收 | 丁振 | 2024-08-15 23:06:20 | 吕冬 | 2024-08-16 06:21:58 |  |  |  | SPCC
MO002268-007-02 | JG12240800062 | JG1224080006 | 04003 | 最终平整 |  | 30210015 | 光亮卷 | 0.1-SPCC | 12230 | 0.1 | 6450 | 710 |  | 待判定 | K孔洞(3428米传边12CM孔洞0.64) | K孔洞(3428米传边12CM孔洞0.64) | 让步接收 |  |  | 吕冬 | 2024-08-16 06:21:23 |  |  |  | SPCC
MO002389-001-01 | JG12240800131 | JG1224080013 | 04003 | 最终平整 |  | 30210015 | 光亮卷 | 0.1-SPCC | 13590 | 0.1 | 7195 | 710 |  | 待判定 | Z振纹(来料振纹重) | Z振纹(来料振纹重) | 让步接收 |  |  | 吕冬 | 2024-08-16 06:20:48 |  |  |  | SPCC
MO002211-003-01 | JG12240704181 | JG1224070418 | 04003 | 最终平整 |  | 30210015 | 光亮卷 | 0.1-SPCC | 14270 | 0.1 | 7570 | 710 |  | 待判定 | K孔洞(307米传边6CM2个孔洞0.18,0.23,8395米传边44CM2个孔洞0.32,0.18) | K孔洞(307米传边6CM2个孔洞0.18,0.23,8395米传边44CM2个孔洞0.32,0.18) | 让步接收 |  |  | 吕冬 | 2024-08-16 06:20:09 |  |  |  | SPCC
MO001991-025-01-02 | JG122407031412 | JG1224070314 | 04003 | 最终平整 |  | 30210015 | 光亮卷 | 0.1-SPCC | 1080 | 0.1 | 635 | 760 |  | 待判定 |  | 短带 | 协议品 | 鞠承 | 2024-08-15 20:02:12 | 吕冬 | 2024-08-15 23:03:16 |  |  |  | SPCC
MO001991-019-02 | JG12240703202 | JG1224070320 | 04003 | 最终平整 |  | 30210015 | 光亮卷 | 0.1-SPCC | 10680 | 0.1 | 6040 | 760 |  | 待判定 | S松花印(夹纸内160米内来料松花印【退平整】) | 夹纸内160米内松花印（剪下退平整） | 让步接收 |  |  | 吴波 | 2024-08-15 15:28:51 |  |  |  | SPCC
MO002242-004-02 | JG12240707002 | JG1224070700 | 04003 | 最终平整 |  | 30210015 | 光亮卷 | 0.1-SPCC | 2430 | 0.1 | 1380 | 760 |  | 待判定 | K孔洞(71-103米传62CM7个0.43-1.19) | 71-103米传62cm7个孔洞（0.43-1.19mm2），短带 | 协议品 |  |  | 吴波 | 2024-08-15 15:17:26 |  |  |  | SPCC
MO001991-019-01-02 | JG122407032012 | JG1224070320 | 04003 | 最终平整 |  | 30210015 | 光亮卷 | 0.1-SPCC | 1320 | 0.1 | 765 | 760 |  | 待判定 |  | 短带 | 协议品 | 鞠承 | 2024-08-15 12:20:05 | 吴波 | 2024-08-15 15:12:27 |  |  |  | SPCC
MO002265-001-02-02 | DL002407006522 | DL0024070065 | 04003 | 最终平整 |  | 31010010 | 小品种钢卷 | 0.15-SPCC | 4380 | 0.15 | 2975 | 610 |  | 待判定 | H横辊印(来料横条印，操边轻微起筋),Z折印(操边折印1-8CM，尾部120米不规律折印),Z振纹(来料振纹，白斑),A暗线印(来料多条暗线印) | H横辊印(来料横条印，操边轻微起筋),Z折印(操边折印1-8CM，尾部120米不规律折印),Z振纹(来料振纹，白斑),A暗线印(来料多条暗线印) | 返工 | 丁振 | 2024-08-15 04:02:45 | 徐小军 | 2024-08-15 14:56:57 |  |  |  | SPCC
MO002230-006-02 | JG12240707072 | JG1224070707 | 04003 | 最终平整 |  | 30210015 | 光亮卷 | 0.1-SPCC | 10900 | 0.1 | 6260 | 760 |  | 待判定 | R乳化斑(重),K孔洞(9892.6米传69.2MM22.1MM2),H黄斑(轻微) | R乳化斑(重),K孔洞(9892.6米传69.2MM22.1MM2),H黄斑(轻微) | 返工 |  |  | 徐小军 | 2024-08-15 13:33:30 |  |  |  | SPCC
MO002211-003-02-01 | JG122407041821 | JG1224070418 | 04003 | 最终平整 |  | 30210015 | 光亮卷 | 0.1-SPCC | 3100 | 0.1 | 1680 | 710 |  | 待判定 | D叠带(2170米操10CM叠带) | D叠带(2170米操10CM叠带) | 返工 | 鞠承 | 2024-08-14 17:39:53 | 徐小军 | 2024-08-15 13:28:30 |  |  |  | SPCC
MO001989-003-01-02 | JG122407041112 | JG1224070411 | 04003 | 最终平整 |  | 30210015 | 光亮卷 | 0.1-SPCC | 6400 | 0.1 | 3390 | 710 |  | 待判定 | D叠带(1950米操15CM内),K孔洞(3116米传9CM0.07) | D叠带(1950米操15CM内),K孔洞(3116米传9CM0.07) | 返工 |  |  | 徐小军 | 2024-08-15 13:28:20 |  |  |  | SPCC
MO002265-001-02-01 | DL002407006521 | DL0024070065 | 04003 | 最终平整 |  | 31010010 | 小品种钢卷 | 0.15-SPCC | 4350 | 0.15 | 2965 | 610 |  | 待判定 | A暗线印(来料多条暗线印，操边3CM线印),Z振纹(来料振纹，横条印，白斑),Z折印(操边折印1CM，操边轻微起筋),H黑斑(内100米操边黑斑3CM左右，内200米白斑多发黄) | A暗线印(来料多条暗线印，操边3CM线印),Z振纹(来料振纹，横条印，白斑),Z折印(操边折印1CM，操边轻微起筋),H黑斑(内100米操边黑斑3CM左右，内200米白斑多发黄) | 返工 | 丁振 | 2024-08-15 04:02:45 | 徐小军 | 2024-08-15 13:19:56 |  |  |  | SPCC
MO002472-003 | DL0024080046 | DL0024080046 | 04003 | 最终平整 |  | 31010025 | 小品种钢卷 | 0.25-SPCC | 6140 | 0.25 | 7520 | 630 |  | 待判定 | A暗线印(来料多条暗线印),Z振纹(来料振纹，横条印，白斑),Z折印(内300米传边折印4-25CM) | A暗线印(来料多条暗线印),Z振纹(来料振纹，横条印，白斑),Z折印(内300米传边折印4-25CM) | 让步接收 |  |  | 徐小军 | 2024-08-15 11:35:55 |  |  |  | SPCC
MO001989-005-01 | JG12240703771 | JG1224070377 | 04003 | 最终平整 |  | 30210015 | 光亮卷 | 0.1-SPCC | 12450 | 0.1 | 6650 | 710 |  | 待判定 | S碎边(内4800米传0.2CM粘钢碎边),K孔洞(739米传20CM0.07/11122米传13CM0.07) | S碎边(内4800米传0.2CM粘钢碎边),K孔洞(739米传20CM0.07/11122米传13CM0.07) | 让步接收 |  |  | 吕冬 | 2024-08-14 21:21:35 |  |  |  | SPCC
MO002268-005-02 | JG12240707132 | JG1224070713 | 04003 | 最终平整 |  | 30210015 | 光亮卷 | 0.1-SPCC | 10240 | 0.1 | 5475 | 710 |  | 待判定 | K孔洞(6082米传边68CM孔洞0.05) | K孔洞(6082米传边68CM孔洞0.05) | 让步接收 |  |  | 吴波 | 2024-08-14 10:19:35 |  |  |  | SPCC
MO002314-001 | DL0024080001 | DL0024080001 | 04003 | 最终平整 |  | 31010064 | 小品种钢卷 | 0.63-SPCC | 1580 | 0.63 | 4680 | 610 |  | 待判定 | A暗线印(来料多条暗线印),Z振纹(来料振纹重，横条印),H厚薄公差(0.632-0.637同板差0.014) | 多条暗线印，振纹重，横条印，厚薄公差(0.632-0.637同板差0.014)，传边2cm线印明显 | 让步接收 |  |  | 吴波 | 2024-08-14 10:06:14 |  |  |  | SPCC
MO002472-001 | DL0024080045 | DL0024080045 | 04003 | 最终平整 |  | 31010025 | 小品种钢卷 | 0.25-SPCC | 4170 | 0.25 | 5150 | 630 |  | 待判定 | A暗线印(来料多条暗线印，版型差),Z振纹(来料振纹，白条印，细划伤),H横辊印(来料横条印，搓伤) | 多条暗线印，版型差，振纹，白条印，细划伤，搓伤 | 让步接收 |  |  | 吴波 | 2024-08-14 10:00:49 |  |  |  | SPCC
MO001989-010-02-03 | JG122407041423 | JG1224070414 | 04003 | 最终平整 |  | 30210015 | 光亮卷 | 0.1-SPCC | 1720 | 0.1 | 890 | 710 |  | 待判定 |  | 短带 | 协议品 | 陈俊华 | 2024-08-13 22:50:09 | 吕冬 | 2024-08-14 08:06:16
MO001989-006-02-02 | JG122407037822 | JG1224070378 | 04003 | 最终平整 |  | 30210015 | 光亮卷 | 0.1-SPCC | 1720 | 0.1 | 930 | 710 |  | 待判定 |  | 短带 | 协议品 | 陈俊华 | 2024-08-14 00:43:40 | 吕冬 | 2024-08-14 08:05:49
MO001832-009-02 | JG12240703732 | JG1224070373 | 04003 | 最终平整 |  | 30210015 | 光亮卷 | 0.1-SPCC | 12620 | 0.1 | 6680 | 710 |  | 待判定 | K孔洞(437-463米传边61CM5个孔洞0.14-0.64),C挫伤(12000米板面搓伤来料松包) | K孔洞(437-463米传边61CM5个孔洞0.14-0.64),C挫伤(12000米板面搓伤来料松包) | 让步接收 |  |  | 吕冬 | 2024-08-14 06:57:07 |  |  |  | SPCC
MO001989-016-01-02 | JG122407037012 | JG1224070370 | 04003 | 最终平整 |  | 30210015 | 光亮卷 | 0.1-SPCC | 8260 | 0.1 | 4380 | 710 |  | 待判定 | K孔洞(3290米传边29CM两个孔洞0.27,0.55,8000米传边1CM孔洞1.37) | K孔洞(3290米传边29CM两个孔洞0.27,0.55,8000米传边1CM孔洞1.37) | 让步接收 | 丁振 | 2024-08-14 01:59:01 | 吕冬 | 2024-08-14 06:56:42
MO001989-015-02 | JG12240703692 | JG1224070369 | 04003 | 最终平整 |  | 30210015 | 光亮卷 | 0.1-SPCC | 12460 | 0.1 | 6750 | 710 |  | 待判定 | K孔洞(42-55米传13-27CM3个0.07-0.14/11000-11030米来料松包挫伤重8个针孔0.07-0.79) | K孔洞(42-55米传13-27CM3个0.07-0.14/11000-11030米来料松包挫伤重8个针孔0.07-0.79) | 让步接收 |  |  | 吕冬 | 2024-08-13 22:19:51 |  |  |  | SPCC
MO001989-007-01-02 | JG122407037512 | JG1224070375 | 04003 | 最终平整 |  | 30210015 | 光亮卷 | 0.1-SPCC | 6280 | 0.1 | 3370 | 710 |  | 待判定 | H黄斑(来料两端面发黄重板面不发黄) | H黄斑(来料两端面发黄重板面不发黄) | 让步接收 | 鞠承 | 2024-08-13 17:43:50 | 吕冬 | 2024-08-13 22:19:22
MO001989-007-01-01 | JG122407037511 | JG1224070375 | 04003 | 最终平整 |  | 30210015 | 光亮卷 | 0.1-SPCC | 6300 | 0.1 | 3370 | 710 |  | 待判定 | H黄斑(来料两端面发黄重板面不发黄) | H黄斑(来料两端面发黄重板面不发黄) | 让步接收 | 鞠承 | 2024-08-13 17:43:50 | 吕冬 | 2024-08-13 22:19:04
MO001989-010-01-02 | JG122407041412 | JG1224070414 | 04003 | 最终平整 |  | 30210015 | 光亮卷 | 0.1-SPCC | 6520 | 0.1 | 3485 | 710 |  | 待判定 | H黄斑(来料端面发黄平后板面不发黄) | H黄斑(来料端面发黄平后板面不发黄) | 让步接收 | 鞠承 | 2024-08-13 18:24:57 | 吕冬 | 2024-08-13 22:18:34
MO001989-010-01-01 | JG122407041411 | JG1224070414 | 04003 | 最终平整 |  | 30210015 | 光亮卷 | 0.1-SPCC | 6500 | 0.1 | 3490 | 710 |  | 待判定 | H黄斑(来料两端面发黄板面两侧0.3CM发黄) | H黄斑(来料两端面发黄板面两侧0.3CM发黄) | 让步接收 | 鞠承 | 2024-08-13 18:24:57 | 吕冬 | 2024-08-13 22:17:44
MO002268-006-02-02 | JG122407071422 | JG1224070714 | 04003 | 最终平整 |  | 30210015 | 光亮卷 | 0.1-SPCC | 6500 | 0.1 | 3510 | 710 |  | 待判定 | K孔洞(6186米传47CM0.58),N粘钢折印(尾500米操5CM) | K孔洞(6186米传47CM0.58),N粘钢折印(尾500米操5CM) | 让步接收 | 鞠承 | 2024-08-13 19:14:13 | 吕冬 | 2024-08-13 22:17:13
MO002268-006-02-01 | JG122407071421 | JG1224070714 | 04003 | 最终平整 |  | 30210015 | 光亮卷 | 0.1-SPCC | 4200 | 0.1 | 2280 | 710 |  | 待判定 | K孔洞(342米传48CM0.14) | K孔洞(342米传48CM0.14) | 让步接收 | 鞠承 | 2024-08-13 19:14:13 | 吕冬 | 2024-08-13 22:16:36
MO001989-015-01-02 | JG122407036912 | JG1224070369 | 04003 | 最终平整 |  | 30210015 | 光亮卷 | 0.1-SPCC | 920 | 0.1 | 510 | 710 |  | 待判定 |  | 短带 | 协议品 | 鞠承 | 2024-08-13 13:39:26 | 吴波 | 2024-08-13 17:39:11 |  |  |  | SPCC
MO001989-015-01-01 | JG122407036911 | JG1224070369 | 04003 | 最终平整 |  | 30210015 | 光亮卷 | 0.1-SPCC | 11630 | 0.1 | 6310 | 710 |  | 待判定 | K孔洞(8385米传18CM2.17) | K孔洞(8385米传18CM2.17) | 让步接收 | 鞠承 | 2024-08-13 13:39:26 | 吴波 | 2024-08-13 17:36:58
MO001991-022-02 | JG12240703152 | JG1224070315 | 04003 | 最终平整 |  | 30210015 | 光亮卷 | 0.1-SPCC | 10090 | 0.1 | 5820 | 760 |  | 待判定 | S色差条印(板面色差条印),Z振纹(板面),X线条印(来料表面重) | S色差条印(板面色差条印),Z振纹(板面),X线条印(来料表面重) | 让步接收 |  |  | 吴波 | 2024-08-13 17:35:23 |  |  |  | SPCC
MO002212-003-02-02 | JG122407038622 | JG1224070386 | 04003 | 最终平整 |  | 30210015 | 光亮卷 | 0.1-SPCC | 3100 | 0.1 | 1670 | 710 |  | 待判定 | D叠带(来料2750米操10CM处2个叠带) | 2750米操10CM处2个叠带 | 返工 | 鞠承 | 2024-08-13 14:56:23 | 吴波 | 2024-08-13 17:34:34 |  |  |  | SPCC
MO001991-009-02 | JG12240703212 | JG1224070321 | 04003 | 最终平整 |  | 30210015 | 光亮卷 | 0.1-SPCC | 10240 | 0.1 | 5850 | 760 |  | 待判定 | K孔洞(5689米传21CM 0.217),R乳化斑() | 5689米传21cm孔洞（ 0.217mm2），乳化斑，两侧10-25cm花辊印 | 返工 |  |  | 吴波 | 2024-08-13 17:34:02 |  |  |  | SPCC
MO002212-003-01 | JG12240703861 | JG1224070386 | 04003 | 最终平整 |  | 30210015 | 光亮卷 | 0.1-SPCC | 13970 | 0.1 | 7500 | 710 |  | 待判定 | S色差条印(板面),K孔洞(18米传31CM0.14/1548米传68CM14.01/5967米处67CM4个0.07-0.72) | 板面色差条印，18米传31cm孔洞（0.14mm2），1548米传68cm孔洞（14.01mm2），5967米处67cm4个孔洞（0.07-0.72mm2） | 返工 |  |  | 吴波 | 2024-08-13 17:33:53 |  |  |  | SPCC
MO001989-008-01-02-02 | JG1224070376122 | JG1224070376 | 04003 | 最终平整 |  | 30210015 | 光亮卷 | 0.1-SPCC | 5800 | 0.1 | 3080 | 710 |  | 待判定 | H花辊印(来料整卷操30CM内轻微)K孔洞(3399米传61CM0.072) | 整卷操30CM内轻微花辊印，3399米传61cm孔洞（0.072mm2） | 返工 | 鞠承 | 2024-08-11 13:16:52 | 吴波 | 2024-08-13 17:33:37 |  |  |  | SPCC
MO001989-008-01-01-02 | JG1224070376112 | JG1224070376 | 04003 | 最终平整 |  | 30210015 | 光亮卷 | 0.1-SPCC | 4560 | 0.1 | 2440 | 710 |  | 待判定 | H花辊印(来料操30CM内花辊印【已剪样板给质检】),Q缺口(3334-3344米传1CM内5个)K孔洞(3213米传11CM0.07/3213米传33CM0.07) | 操30CM内花辊印，3334-3344米传1CM内5个缺口，3213米传11CM孔洞(0.07mm2)，3213米传33cm孔洞（0.07mm2） | 返工 | 鞠承 | 2024-08-11 11:15:41 | 吴波 | 2024-08-13 17:33:26
MO001989-008-01-01-01 | JG1224070376111 | JG1224070376 | 04003 | 最终平整 |  | 30210015 | 光亮卷 | 0.1-SPCC | 4640 | 0.1 | 2470 | 710 |  | 待判定 | Z振纹(板面),H花辊印(来料操30CM内花辊印【已剪样板给质检】) | 板面振纹，操30CM内花辊印 | 返工 | 鞠承 | 2024-08-11 11:15:41 | 吴波 | 2024-08-13 17:33:16 |  |  |  | SPCC
MO001991-009-01 | JG12240703211 | JG1224070321 | 04003 | 最终平整 |  | 30210015 | 光亮卷 | 0.1-SPCC | 13070 | 0.1 | 7520 | 760 |  | 待判定 | S色差条印(板面),Z振纹(板面),H花辊印(来料整卷表面两侧15-25CM内花辊印【已剪样板给质检】) | 板面振纹，整卷表面两侧15-25CM内花辊印 | 返工 |  |  | 吴波 | 2024-08-13 17:32:51 |  |  |  | SPCC
MO001989-013-01 | JG12240703711 | JG1224070371 | 04003 | 最终平整 |  | 30210015 | 光亮卷 | 0.1-SPCC | 12600 | 0.1 | 6830 | 710 |  | 待判定 | Z振纹(板面/ 8500-9700米表面中间来料垃圾斑),K孔洞(5446米传17CM2.09) | 板面振纹，8500-9700米表面中间来料垃圾斑，5446米传17CM孔洞（2.09mm2） | 让步接收 |  |  | 吴波 | 2024-08-13 17:30:40 |  |  |  | SPCC
MO001991-012-01-01 | JG122407032511 | JG1224070325 | 04003 | 最终平整 |  | 30210015 | 光亮卷 | 0.1-SPCC | 10740 | 0.1 | 6170 | 760 |  | 待判定 | R乳化斑(板面来料),Y油斑(7760-7790米下表面油斑条印) | 板面乳化斑，7760-7790米下表面油斑条印 | 让步接收 |  |  | 吴波 | 2024-08-13 13:44:19 |  |  |  | SPCC
MO002152-001-01-02 | DL122407008212 | DL1224070082 | 04003 | 最终平整 |  | 31010069 | 小品种钢卷 | 0.69-SPCC | 640 | 0.69 | 2120 | 610 |  | 待判定 | N粘钢折印(300米后传20-60CM) | N粘钢折印(300米后传20-60CM)，未取样测性能 | 成品退库 | 鞠承 | 2024-08-09 01:12:29 | 徐小军 | 2024-08-13 13:43:56
MO001952-002-02 | DL12240700722 | DL1224070072 | 04003 | 最终平整 |  | 31010091 | 小品种钢卷 | 0.675-SPCC | 930 | 0.675 | 2760 | 565 |  | 待判定 | Y氧化边(两边重),N粘钢折印(730米后板面中间20-56CM) | 两边氧化边，730米后板面中间20-56CM粘钢折印 | 成品退库 | 鞠承 | 2024-08-11 19:52:38 | 徐小军 | 2024-08-13 13:43:35 |  |  |  | SPCC
MO001951-002-02 | DL12240700632 | DL1224070063 | 04003 | 最终平整 |  | 31010052 | 小品种钢卷 | 0.51-SPCC | 980 | 0.51 | 2070 | 533 |  | 待判定 | B白斑(边部小白斑点，平后淡),Y氧化边(两边发黄),X线条印(上下板面，平后淡),H横辊印(轻微),Z折印(来料拱板，尾320米整板面) | 边部小白斑点平后淡，两边氧化边发黄，上下板面线条印平后淡，轻微横辊印，尾部20米整板面拱板折印 | 成品退库 | 陈俊华 | 2024-08-13 06:11:09 | 徐小军 | 2024-08-13 13:43:25 |  |  |  | SPCC
MO001952-003-02 | DL12240700732 | DL1224070073 | 04003 | 最终平整 |  | 31010091 | 小品种钢卷 | 0.675-SPCC | 930 | 0.675 | 2810 | 565 |  | 待判定 | Y氧化边(两边发黄),H横辊印(轻微),Z折印(来料拱板，600米后整板面) | 两边氧化边发黄，轻微横辊印，600米后整板面拱板折印 | 成品退库 | 陈俊华 | 2024-08-13 05:13:39 | 徐小军 | 2024-08-13 13:42:56 |  |  |  | SPCC
MO002187-002-02 | DL00240700612 | DL0024070061 | 04003 | 最终平整 |  | 31010056 | 小品种钢卷 | 0.54-SPCC | 1120 | 0.54 | 2620 | 565 |  | 待判定 | Z折印(来料拱板，800米后整板面),X线条印(下板面传12CM处，平后淡),B白斑(操2CM小白点) | 800米后整板面拱板，下板面传12CM处线条印平后淡，操2CM小白点 | 成品退库 | 陈俊华 | 2024-08-12 07:28:52 | 徐小军 | 2024-08-13 13:41:42 |  |  |  | SPCC
MO002187-002-01 | DL00240700611 | DL0024070061 | 04003 | 最终平整 |  | 31010056 | 小品种钢卷 | 0.54-SPCC | 1100 | 0.54 | 2800 | 565 |  | 待判定 | H黑斑(内310米处板面中间1个大的),X线条印(上板面，平后强光下能见；下板面传·12CM处，平后淡),X细划伤(内1000米上板面，平后明显) | 内310米处板面中间1个大的黑斑，上板面线条印平后强光下能见，下板面传·12CM处线条印平后淡，内1000米上板面细划伤平后明显 | 成品退库 | 陈俊华 | 2024-08-12 07:28:52 | 徐小军 | 2024-08-13 13:41:28 |  |  |  | SPCC
MO002187-004-02 | DL00240700632 | DL0024070063 | 04003 | 最终平整 |  | 31010056 | 小品种钢卷 | 0.54-SPCC | 1120 | 0.54 | 2610 | 565 |  | 待判定 | H横辊印(轻微),Z折印(来料拱板，750米后整板面) | 轻微横辊印，750米后整板面拱板 | 成品退库 | 陈俊华 | 2024-08-12 07:54:17 | 徐小军 | 2024-08-13 13:41:16 |  |  |  | SPCC
MO002263-001-02 | DL00240700662 | DL0024070066 | 04003 | 最终平整 |  | 31010010 | 小品种钢卷 | 0.15-SPCC | 8340 | 0.15 | 5975 | 610 |  | 待判定 | A暗线印(来料多条暗线印),Z振纹(来料振纹，横条印，针尖印),Z折印(6000米后传边折印1-12CM，尾部100米不规律折印) | A暗线印(来料多条暗线印),Z振纹(来料振纹，横条印，针尖印),Z折印(6000米后传边折印1-12CM，尾部100米不规律折印) | 返工 |  |  | 徐小军 | 2024-08-13 13:40:58 |  |  |  | SPCC
MO001951-001-02 | DL12240700602 | DL1224070060 | 04003 | 最终平整 |  | 31010052 | 小品种钢卷 | 0.51-SPCC | 960 | 0.51 | 2030 | 533 |  | 待判定 | Y氧化边(两边重),B白斑(板面),Z振纹(板面) | Y氧化边(两边重),B白斑(板面),Z振纹(板面) | 让步接收 | 鞠承 | 2024-08-13 11:11:30 | 吴波 | 2024-08-13 13:32:34
MO001951-001-01 | DL12240700601 | DL1224070060 | 04003 | 最终平整 |  | 31010052 | 小品种钢卷 | 0.51-SPCC | 1000 | 0.51 | 2125 | 533 |  | 待判定 | X细划伤(来料操边偶有擦划伤平后淡),Z振纹(板面),Y氧化边(两边重) | X细划伤(来料操边偶有擦划伤平后淡),Z振纹(板面),Y氧化边(两边重) | 让步接收 | 鞠承 | 2024-08-13 11:11:30 | 吴波 | 2024-08-13 13:32:20
MO001710-001-01 | DL00240700251 | DL0024070025 | 04003 | 最终平整 |  | 20600016 | 镍钝化卷半成品 | 0.15-SPCC | 8300 | 0.15 | 5780 | 610 |  | 待判定 | X细划伤(来料下表面 处2CM多条平后淡),A暗线印(来料 板面多处暗),Z振纹(板面),L亮点(来料表面小亮点平后淡),C挫伤(7370-7375米来料表面水印挫伤重),Y氧化边(两边) | 下表面处2CM多条细划伤平后淡，板面多处暗线印，板面振纹，表面小亮点平后淡，7370-7375米表面水印挫伤重，两边氧化边， | 让步接收 |  |  | 徐小军 | 2024-08-13 11:21:43 |  |  |  | SPCC
MO002036-001-02-02 | DL122407008122 | DL1224070081 | 04003 | 最终平整 |  | 31010082 | 小品种钢卷 | 0.67-SPCC | 970 | 0.67 | 3150 | 610 |  | 待判定 | X细划伤(板面中间细划伤平后淡),N粘钢折印(尾170米表面中间粘钢印重) | 板面中间细划伤平后淡，尾部170米表面中间粘钢印重 | 返工 | 鞠承 | 2024-08-11 15:58:00 | 徐小军 | 2024-08-13 10:49:58 |  |  |  | SPCC
MO002036-002-02-02 | DL122407008022 | DL1224070080 | 04003 | 最终平整 |  | 31010082 | 小品种钢卷 | 0.67-SPCC | 810 | 0.67 | 2630 | 610 |  | 待判定 | N粘钢折印(650米后板面中间30-60CM粘钢印重) | 650米后板面中间30-60CM粘钢印重 | 返工 | 鞠承 | 2024-08-11 15:00:26 | 徐小军 | 2024-08-13 10:49:46
MO002268-006-01 | JG12240707141 | JG1224070714 | 04003 | 最终平整 |  | 30210015 | 光亮卷 | 0.1-SPCC | 13790 | 0.1 | 7400 | 710 |  | 待判定 | K孔洞(2772-2785米传边45CM3个孔洞0.09-0.32,6178米传边11CM孔洞0.23) | K孔洞(2772-2785米传边45CM3个孔洞0.09-0.32,6178米传边11CM孔洞0.23) | 让步接收 |  |  | 吴波 | 2024-08-13 10:16:00 |  |  |  | SPCC
MO001989-004-01 | JG12240704121 | JG1224070412 | 04003 | 最终平整 |  | 30210015 | 光亮卷 | 0.1-SPCC | 12460 | 0.1 | 6650 | 710 |  | 待判定 | X锈斑(来料整卷水锈斑),K孔洞(498米传边69CM孔洞0.09,502米传边69CM孔洞0.18) | X锈斑(来料整卷水锈斑),K孔洞(498米传边69CM孔洞0.09,502米传边69CM孔洞0.18) | 让步接收 |  |  | 吕冬 | 2024-08-13 05:14:20 |  |  |  | SPCC
MO001946-002-02 | DL12240700692 | DL1224070069 | 04003 | 最终平整 |  | 31010046 | 小品种钢卷 | 0.45-SPCC | 1170 | 0.45 | 2150 | 533 |  | 待判定 | Y氧化边(两边发黄),H横辊印(轻微),X细划伤(600米后下板面中间间断性划伤脱皮) | Y氧化边(两边发黄),H横辊印(轻微),X细划伤(600米后下板面中间间断性划伤脱皮)未取样 | 成品退库 | 陈俊华 | 2024-08-13 02:03:09 | 吕冬 | 2024-08-13 04:21:25
MO001991-012-02 | JG12240703252 | JG1224070325 | 04003 | 最终平整 |  | 30210015 | 光亮卷 | 0.1-SPCC | 5260 | 0.1 | 3000 | 760 |  | 待判定 | S松花印(来料操10CM，重，平后偶有叠带) | 操10CM松花印重，平后偶有叠带 | 返工 |  |  | 徐小军 | 2024-08-13 02:04:36 |  |  |  | SPCC
MO002263-001-01 | DL00240700661 | DL0024070066 | 04003 | 最终平整 |  | 31010010 | 小品种钢卷 | 0.15-SPCC | 8360 | 0.15 | 6020 | 610 |  | 待判定 | A暗线印(来料多条暗线印),Z振纹(来料振纹，横条印，针尖印),Z折印(5000米后传边折印1-5CM,尾部80米不规律折印),T停机斑(内50米脱脂停机斑) | A暗线印(来料多条暗线印),Z振纹(来料振纹，横条印，针尖印),Z折印(5000米后传边折印1-5CM,尾部80米不规律折印),T停机斑(内50米脱脂停机斑) | 让步接收 |  |  | 徐小军 | 2024-08-12 16:46:55 |  |  |  | SPCC
MO001952-002-01 | DL12240700721 | DL1224070072 | 04003 | 最终平整 |  | 31010091 | 小品种钢卷 | 0.675-SPCC | 900 | 0.675 | 2680 | 565 |  | 待判定 | Z振纹(板面),C虫斑(内50米操10CM2个虫斑),B白斑(板面),Y氧化边(两边重) | 板面振纹，内50米操10CM2个虫斑，板面白斑，两边氧化边重 | 让步接收 | 鞠承 | 2024-08-11 19:52:38 | 吴波 | 2024-08-12 13:56:05
MO002318-001-02 | DL12240800012 | DL1224080001 | 04003 | 最终平整 |  | 31010073 | 小品种钢卷 | 0.762-SPCC | 1590 | 0.762 | 6120 | 650 |  | 待判定 | A暗线印(来料多条暗线印，版型差),Z振纹(来料振纹，横条印),X锈斑(来料整卷间断性锈斑) | A暗线印(来料多条暗线印，版型差),Z振纹(来料振纹，横条印),X锈斑(来料整卷间断性锈斑) | 让步接收 |  |  | 蒋小波 | 2024-08-12 10:28:58 |  |  |  | SPCC
MO002318-001-01 | DL12240800011 | DL1224080001 | 04003 | 最终平整 |  | 31010073 | 小品种钢卷 | 0.762-SPCC | 1570 | 0.762 | 6090 | 650 |  | 待判定 | A暗线印(来料多条暗线印),Z振纹(来料振纹，细划伤，搓伤),H横辊印(来料横条印，版型差) | A暗线印(来料多条暗线印),Z振纹(来料振纹，细划伤，搓伤),H横辊印(来料横条印，版型差) | 让步接收 |  |  | 蒋小波 | 2024-08-12 10:28:05 |  |  |  | SPCC
MO001952-001 | DL1224070071 | DL1224070071 | 04003 | 最终平整 |  | 31010091 | 小品种钢卷 | 0.675-SPCC | 1860 | 0.675 | 5580 | 565 |  | 待判定 | Z折印(1200m后整板面，来料拱板),Y氧化边(两边，重，平后发白),S水锈斑(来料传，5CM有小黄点，操3CM小黄点，平后明显) | Z折印(1200m后整板面，来料拱板),Y氧化边(两边，重，平后发白),S水锈斑(来料传，5CM有小黄点，操3CM小黄点，平后明显) | 成品退库 |  |  | 吕冬 | 2024-08-12 06:41:13 |  |  |  | SPCC
MO002187-003-02 | DL00240700622 | DL0024070062 | 04003 | 最终平整 |  | 31010056 | 小品种钢卷 | 0.54-SPCC | 1140 | 0.54 | 2670 | 565 |  | 待判定 | (),G拱板(),Z折印()Z折皱(750米后，整板面),G拱板(来料750米后),H横辊印(轻微)H横辊印(轻微) | 来料拱板，750米后整板面折印。H横辊印(轻微)H横辊印(轻微)，未取样 | 成品退库 | 陈俊华 | 2024-08-12 01:58:39 | 吕冬 | 2024-08-12 06:40:47
MO001952-004-02 | DL12240700742 | DL1224070074 | 04003 | 最终平整 |  | 31010091 | 小品种钢卷 | 0.675-SPCC | 880 | 0.675 | 2640 | 565 |  | 待判定 | Y氧化边(两边发黄),N粘钢折印(620米后板面中间20-56CM重) | Y氧化边(两边发黄),N粘钢折印(620米后板面中间20-56CM重)，未取样 | 成品退库 | 鞠承 | 2024-08-11 19:20:45 | 吕冬 | 2024-08-11 21:59:01
MO001952-004-01 | DL12240700741 | DL1224070074 | 04003 | 最终平整 |  | 31010091 | 小品种钢卷 | 0.675-SPCC | 900 | 0.675 | 2710 | 565 |  | 待判定 | Z振纹(板面),S砂轮印(板面),H横辊印(板面轻微),C挫伤(内40米表面轻微),Y氧化边(来料两边发黄3CM平后淡) | Z振纹(板面),S砂轮印(板面),H横辊印(板面轻微),C挫伤(内40米表面轻微),Y氧化边(来料两边发黄3CM) | 让步接收 | 鞠承 | 2024-08-11 19:20:45 | 吕冬 | 2024-08-11 21:57:05
MO001989-008-01-02-03 | JG1224070376123 | JG1224070376 | 04003 | 最终平整 |  | 30210015 | 光亮卷 | 0.1-SPCC | 2860 | 0.1 | 1510 | 710 |  | 待判定 | H花辊印(来整卷操30CM内轻微) | 整卷操30CM内轻微花辊印，短带 | 协议品 | 鞠承 | 2024-08-11 13:16:52 | 吴波 | 2024-08-11 17:11:02 |  |  |  | SPCC
MO001989-008-01-02-01 | JG1224070376121 | JG1224070376 | 04003 | 最终平整 |  | 30210015 | 光亮卷 | 0.1-SPCC | 1650 | 0.1 | 860 | 710 |  | 待判定 | H花辊印(来料整卷操30CM内轻微) | 整卷操30CM内轻微花辊印，短带 | 协议品 | 鞠承 | 2024-08-11 13:16:52 | 吴波 | 2024-08-11 17:10:42 |  |  |  | SPCC
MO002036-001-02-01 | DL122407008121 | DL1224070081 | 04003 | 最终平整 |  | 31010082 | 小品种钢卷 | 0.67-SPCC | 950 | 0.67 | 3080 | 610 |  | 待判定 | S色差条印(板面),C虫斑(760米板面中间1个虫斑),Z振纹(板面),X细划伤(板面中间细划伤平后淡) | S色差条印板面),C虫斑(760米板面中间1个虫斑),Z振纹(板面),X细划伤(板面中间细划伤平后淡) | 让步接收 | 鞠承 | 2024-08-11 15:58:00 | 吴波 | 2024-08-11 16:21:29
MO002191-002-02 | DL00240700582 | DL0024070058 | 04003 | 最终平整 |  | 31010050 | 小品种钢卷 | 0.49-SPCC | 1280 | 0.49 | 2720 | 565 |  | 待判定 | H横辊印(轻微),Y氧化边(轻微),Z折印(尾280米整板面) | H横辊印(轻微),Y氧化边(轻微),Z折印(尾280米整板面) | 成品退库 | 陈俊华 | 2024-08-10 13:56:27 | 徐小军 | 2024-08-11 16:01:50
MO002191-001-02 | DL00240700572 | DL0024070057 | 04003 | 最终平整 |  | 31010050 | 小品种钢卷 | 0.49-SPCC | 1200 | 0.49 | 2690 | 565 |  | 待判定 | X细划伤(内120米处，下板面，平后明显),Z折印(来料拱板尾280,米传5CM拉伸折印) | X细划伤(内120米处，下板面，平后明显),Z折印(来料拱板尾280,米传5CM拉伸折印)未取样，测性能 | 成品退库 | 陈俊华 | 2024-08-10 12:33:23 | 徐小军 | 2024-08-11 16:01:38
MO002036-002-02-01 | DL122407008021 | DL1224070080 | 04003 | 最终平整 |  | 31010082 | 小品种钢卷 | 0.67-SPCC | 900 | 0.67 | 2930 | 610 |  | 待判定 | X细划伤(来料操4CM传细划伤平后),Z振纹(板面) | 操4CM传细划伤平后强光明显，板面振纹 | 让步接收 | 鞠承 | 2024-08-11 15:00:26 | 吴波 | 2024-08-11 15:26:06
MO001991-009-02 | JG12240703212 | JG1224070321 | 04003 | 最终平整 |  | 30210015 | 光亮卷 | 0.1-SPCC | 10240 | 0.1 | 5850 | 760 |  | 待判定 | K孔洞(5689米传21CM 0.217),R乳化斑() | 5689米传21cm孔洞（ 0.217mm2），乳化斑 | 让步接收 |  |  | 吴波 | 2024-08-11 14:16:41 |  |  |  | SPCC
MO001991-018-02 | JG12240703172 | JG1224070317 | 04003 | 最终平整 |  | 30210015 | 光亮卷 | 0.1-SPCC | 11100 | 0.1 | 6340 | 760 |  | 待判定 | H厚薄公差(5570-5575米，公差跳0.107-0.110),H黑斑(5560米处传5CM) | 厚薄公差(5570-5575米，公差跳0.107-0.110)，5560米处传黑斑 | 让步接收 |  |  | 吴波 | 2024-08-11 09:59:34 |  |  |  | SPCC
MO002313-001 | DL0024070064 | DL0024070064 | 04003 | 最终平整 |  | 31010046 | 小品种钢卷 | 0.45-SPCC | 2790 | 0.45 | 5450 | 565 |  | 待判定 | A暗线印(来料多条暗线印),Z振纹(来料振纹重，横条印，白斑),Z折印(2300米左右后传边折印2-15CM),H厚薄公差(0.449-0.455同板差0.011),X细划伤(尾部80米整板面划伤重) | 多条暗线印，振纹重，横条印，白斑，2300米左右后传边2-15CM折印，厚薄公差0.449-0.455同板差（0.011mm）,尾部80米整板面划伤重 | 返工 |  |  | 徐小军 | 2024-08-11 09:08:32 |  |  |  | SPCC
MO001949-002 | DL1224070076 | DL1224070076 | 04003 | 最终平整 |  | 31010053 | 小品种钢卷 | 0.52-SPCC | 2250 | 0.52 | 5170 | 565 |  | 待判定 | Z振纹(板面),S砂轮印(板面),B白斑(来料表面),Y氧化边(两边),H厚薄公差(来料传0.519操0.524平后传0.512操0.52量0.512/内300米跳动0.511-0.515/300米后0.513-0.516),N粘钢折印(2170米后板面多处粘钢印) | 板面振纹，板面砂轮印，表面白斑，两边氧化边，厚薄公差传0.519操0.524平后传0.512操0.52量0.512/内300米跳动0.511-0.515/300米后0.513-0.516mm，2170米后板面多处粘钢印 | 返工 |  |  | 徐小军 | 2024-08-11 09:08:23 |  |  |  | SPCC
MO001991-018-01-02 | JG122407031712 | JG1224070317 | 04003 | 最终平整 |  | 30210015 | 光亮卷 | 0.1-SPCC | 1030 | 0.1 | 570 | 760 |  | 待判定 |  | 短带 | 协议品 | 陈俊华 | 2024-08-11 02:24:34 | 吕冬 | 2024-08-11 06:41:51 |  |  |  | SPCC
MO001710-001-02 | DL00240700252 | DL0024070025 | 04003 | 最终平整 |  | 20600016 | 镍钝化卷半成品 | 0.15-SPCC | 8320 | 0.15 | 5715 | 610 |  | 待判定 | Y氧化边(两边),B白斑(板面),Z振纹(板面),A暗线印(来料表面暗多) | Y氧化边(两边),B白斑(板面),Z振纹(板面),A暗线印(来料表面暗多) | 让步接收 |  |  | 吴波 | 2024-08-11 01:57:32 |  |  |  | SPCC
MO002193-006 | DL1224070030 | DL1224070030 | 04003 | 最终平整 |  | 31010073 | 小品种钢卷 | 0.762-SPCC | 1700 | 0.762 | 5685 | 570 |  | 待判定 | A暗线印(来料多条暗线印，搓伤),Z振纹(来料振纹，细划伤),X锈点(端面锈斑),H横辊印(来料横条印) | A暗线印(来料多条暗线印，搓伤),Z振纹(来料振纹，细划伤),X锈点(端面锈斑),H横辊印(来料横条印) | 让步接收 |  |  | 徐小军 | 2024-08-10 20:47:43 |  |  |  | SPCC
MO002193-003 | DL1224070023 | DL1224070023 | 04003 | 最终平整 |  | 31010073 | 小品种钢卷 | 0.762-SPCC | 1680 | 0.762 | 5675 | 570 |  | 待判定 | A暗线印(来料多条暗线印),Z振纹(来料振纹，细划伤，搓伤),H横辊印(来料横条印，板型差 ) | 多条暗线印，振纹，细划伤，搓伤，横辊印，板型差 | 让步接收 |  |  | 吴波 | 2024-08-10 19:53:04 |  |  |  | SPCC
MO002177-002-01-02 | DL002407005212 | DL0024070052 | 04003 | 最终平整 |  | 31010045 | 小品种钢卷 | 0.44-SPCC | 1140 | 0.44 | 2370 | 610 |  | 待判定 | Z振纹(来料振纹，横条印，白斑),A暗线印(来料多条暗线印，下表面操边4CM线印明显) | 振纹，横条印，白斑，多条暗线印，下表面操边4CM线印明显 | 让步接收 | 丁振 | 2024-08-10 17:29:48 | 吴波 | 2024-08-10 19:27:46
MO002177-002-01-01 | DL002407005211 | DL0024070052 | 04003 | 最终平整 |  | 31010045 | 小品种钢卷 | 0.44-SPCC | 1150 | 0.44 | 2415 | 610 |  | 待判定 | A暗线印(来料多条暗线印，下表面操边4CM线印明显),Z振纹(来料振纹，横条印，白斑) | 多条暗线印，下表面操边4CM线印明显，振纹，横条印，白斑 | 让步接收 | 丁振 | 2024-08-10 17:29:48 | 吴波 | 2024-08-10 19:26:50
MO002177-002-02-02 | DL002407005222 | DL0024070052 | 04003 | 最终平整 |  | 31010045 | 小品种钢卷 | 0.44-SPCC | 1400 | 0.44 | 2935 | 610 |  | 待判定 | Z振纹(来料振纹，横条印，白斑),A暗线印(来料多条暗线印，下表面操边4CM线印明显，上表面1CM线印) | 振纹，横条印，白斑，多条暗线印，下表面操边4CM线印明显，上表面1CM线印 | 让步接收 | 丁振 | 2024-08-10 14:19:37 | 吴波 | 2024-08-10 19:26:12
MO002177-002-02-01 | DL002407005221 | DL0024070052 | 04003 | 最终平整 |  | 31010045 | 小品种钢卷 | 0.44-SPCC | 1350 | 0.44 | 2825 | 610 |  | 待判定 | A暗线印(来料多条暗线印，下表面操边4CM线印明显，上表面1CM线印),Z振纹(来料振纹，横条印，白斑) | 多条暗线印，下表面操边4CM线印明显，上表面1CM线印，振纹，横条印，白斑 | 让步接收 | 丁振 | 2024-08-10 14:19:37 | 吴波 | 2024-08-10 19:25:50
MO002177-001-01-02 | DL002407005112 | DL0024070051 | 04003 | 最终平整 |  | 31010045 | 小品种钢卷 | 0.44-SPCC | 1180 | 0.44 | 2465 | 610 |  | 待判定 | Z振纹(来料振纹，横条印，白斑),A暗线印(来料多条暗线印，下表面操边4CM线印明显，上表面操边1CM线印) | 振纹，横条印，白斑，多条暗线印，下表面操边4CM线印明显，上表面操边1CM线印 | 让步接收 | 丁振 | 2024-08-10 15:19:47 | 吴波 | 2024-08-10 19:24:54
MO002177-001-01-01 | DL002407005111 | DL0024070051 | 04003 | 最终平整 |  | 31010045 | 小品种钢卷 | 0.44-SPCC | 1150 | 0.44 | 2415 | 610 |  | 待判定 | A暗线印(来料多条暗线印，下表面操边4CM线印明显),Z振纹(来料振纹，横条印，白斑)A暗线印(上表面操边1CM线印) | 多条暗线印，下表面操边4CM线印明显，振纹，横条印，白斑上表面操边暗线印 | 让步接收 | 丁振 | 2024-08-10 15:19:47 | 吴波 | 2024-08-10 19:24:20
MO002154-001-01-02 | DL002407004812 | DL0024070048 | 04003 | 最终平整 |  | 31010034 | 小品种钢卷 | 0.33-SPCC | 1860 | 0.33 | 3020 | 630 |  | 待判定 | H横辊印(来料横条印),A暗线印(来料暗线印，操边2CM线印明显),Z振纹(来料振纹，氧化边) | 横条印，暗线印，操边2CM线印明显，振纹，氧化边 | 让步接收 | 丁振 | 2024-08-10 13:26:47 | 吴波 | 2024-08-10 19:23:03
MO002154-001-01-01 | DL002407004811 | DL0024070048 | 04003 | 最终平整 |  | 31010034 | 小品种钢卷 | 0.33-SPCC | 1900 | 0.33 | 3095 | 630 |  | 待判定 | A暗线印(来料多条暗线印，操边2CM线印明显),Z振纹(来料振纹，氧化边),H横辊印(来料横条印) | 多条暗线印，操边2CM线印明显，振纹，氧化边，横辊印 | 让步接收 | 丁振 | 2024-08-10 13:26:47 | 吴波 | 2024-08-10 19:22:05
MO002193-005 | DL1224070029 | DL1224070029 | 04003 | 最终平整 |  | 31010073 | 小品种钢卷 | 0.762-SPCC | 1670 | 0.762 | 5575 | 570 |  | 待判定 | A暗线印(来料多条暗线印),Z振纹(来料振纹，白斑，搓伤，针尖印，版型差),H横辊印(来料横条印，细划伤) | A暗线印(来料多条暗线印),Z振纹(来料振纹，白斑，搓伤，针尖印，版型差),H横辊印(来料横条印，细划伤) | 让步接收 |  |  | 吕冬 | 2024-08-10 13:13:10 |  |  |  | SPCC
MO002218-001-01 | JG122407033921 | JG12240703392 | 04003 | 最终平整 |  | 30210015 | 光亮卷 | 0.1-SPCC | 1910 | 0.1 | 1080 | 760 |  | 待判定 | K孔洞(317-345米传17CM5个0.07-0.36/) | K孔洞(317-345米传17CM5个0.07-0.36/) | 返工 |  |  | 徐小军 | 2024-08-10 10:54:08
MO002039-001-01-01 | DL122407007911 | DL1224070079 | 04003 | 最终平整 |  | 31010072 | 小品种钢卷 | 0.75-SPCC | 750 | 0.75 | 2660 | 610 |  | 待判定 | A暗线印(来料暗线印),Z振纹(来料振纹),Y油斑(内100米处大块油斑，亮斑),H横辊印(来料横条印明显)H黑斑(300米处操边大块黑斑3CM左右) | A暗线印(来料暗线印),Z振纹(来料振纹),Y油斑(内100米处大块油斑，亮斑),H横辊印(来料横条印明显)H黑斑(300米处操边大块黑斑3CM左右) | 返工 | 丁振 | 2024-08-08 12:18:24 | 徐小军 | 2024-08-10 10:48:19
MO002155-002-02-01 | DL002407002821 | DL0024070028 | 04003 | 最终平整 |  | 31010081 | 小品种钢卷 | 0.57-SPCC | 1100 | 0.57 | 3020 | 610 |  | 待判定 | A暗线印(来料表面亲亲我暗),Z振纹(板面),S水锈斑(内80米来料表面水锈斑重) | 表面暗线印，板面振纹，内80米表面水锈斑重 | 返工 | 鞠承 | 2024-08-10 03:31:57 | 徐小军 | 2024-08-10 10:22:17
MO002001-001-02-02 | DL002407004022 | DL0024070040 | 04003 | 最终平整 |  | 31010056 | 小品种钢卷 | 0.54-SPCC | 1150 | 0.54 | 3050 | 630 |  | 待判定 | Y氧化边(两边),Z振纹(板面),A暗线印(来料表面轻微暗) | Y氧化边(两边),Z振纹(板面),A暗线印(来料表面轻微暗) | 让步接收 | 鞠承 | 2024-08-10 02:08:38 | 吕冬 | 2024-08-10 10:17:36
MO002155-001-01-01 | DL002407002711 | DL0024070027 | 04003 | 最终平整 |  | 31010081 | 小品种钢卷 | 0.57-SPCC | 1100 | 0.57 | 3000 | 610 |  | 待判定 | S砂轮印(板面),Y氧化边(两边),Z振纹(板面),A暗线印(来料表面暗) | S砂轮印(板面),Y氧化边(两边),Z振纹(板面),A暗线印(来料表面暗) | 让步接收 | 鞠承 | 2024-08-10 05:02:09 | 吕冬 | 2024-08-10 09:33:10
MO002155-002-01-01 | DL002407002811 | DL0024070028 | 04003 | 最终平整 |  | 31010081 | 小品种钢卷 | 0.57-SPCC | 1100 | 0.57 | 3020 | 610 |  | 待判定 | S砂轮印(板面),Z振纹(板面),A暗线印(板面来料暗轻微) | S砂轮印(板面),Z振纹(板面),A暗线印(板面来料暗轻微) | 让步接收 | 鞠承 | 2024-08-10 05:45:18 | 吕冬 | 2024-08-10 09:32:33
MO002155-001-01-02 | DL002407002712 | DL0024070027 | 04003 | 最终平整 |  | 31010081 | 小品种钢卷 | 0.57-SPCC | 1070 | 0.57 | 2940 | 610 |  | 待判定 | N粘钢折印(700米1后传10-40CM粘钢印重) | N粘钢折印(700米1后传10-40CM粘钢印重) | 成品退库 | 鞠承 | 2024-08-10 05:02:09 | 吕冬 | 2024-08-10 09:29:41
MO002155-002-01-02 | DL002407002812 | DL0024070028 | 04003 | 最终平整 |  | 31010081 | 小品种钢卷 | 0.57-SPCC | 1050 | 0.57 | 2880 | 610 |  | 待判定 | N粘钢折印(900米后传10-60CM粘钢印重) | N粘钢折印(900米后传10-60CM粘钢印重)未取样测性能 | 成品退库 | 鞠承 | 2024-08-10 05:45:18 | 吕冬 | 2024-08-10 09:29:26
MO002152-001-01-02 | DL122407008212 | DL1224070082 | 04003 | 最终平整 |  | 31010069 | 小品种钢卷 | 0.69-SPCC | 640 | 0.69 | 2120 | 610 |  | 待判定 | N粘钢折印(300米后传20-60CM) | N粘钢折印(300米后传20-60CM)，未取样测性能 | 成品退库 | 鞠承 | 2024-08-09 01:12:29 | 吕冬 | 2024-08-10 09:28:16 |  |  |  | SPCC
MO002001-001-02-02 | DL002407004022 | DL0024070040 | 04003 | 最终平整 |  | 31010056 | 小品种钢卷 | 0.54-SPCC | 1150 | 0.54 | 3050 | 630 |  | 待判定 | Y氧化边(两边),Z振纹(板面),A暗线印(来料表面轻微暗) | 两边氧化边，板面振纹，表面轻微暗线印，硬度偏高109(要求85-105） | 让步接收 |  |  | 徐小军 | 2024-08-10 08:56:20 |  |  |  | SPCC
MO002155-002-02-02 | DL002407002822 | DL0024070028 | 04003 | 最终平整 |  | 31010081 | 小品种钢卷 | 0.57-SPCC | 1030 | 0.57 | 2830 | 610 |  | 待判定 | L拉伸折印(尾230米表面中间30-60CM拉伸折印重) | L拉伸折印(尾230米表面中间30-60CM拉伸折印重) | 协议品 | 鞠承 | 2024-08-10 03:31:57 | 吴波 | 2024-08-10 05:48:28 |  |  |  | SPCC
MO002001-001-02-01 | DL002407004021 | DL0024070040 | 04003 | 最终平整 |  | 31010056 | 小品种钢卷 | 0.54-SPCC | 1100 | 0.54 | 2960 | 630 |  | 待判定 | A暗线印(来料表面),Z振纹(表面),Y氧化边(两边),T停机斑(50米处轻微) | A暗线印(来料表面),Z振纹(表面),Y氧化边(两边),T停机斑(50米处轻微) | 让步接收 | 鞠承 | 2024-08-10 02:08:38 | 吴波 | 2024-08-10 03:21:12
MO002153-001-02-02 | DL002407004622 | DL0024070046 | 04003 | 最终平整 |  | 31010044 | 小品种钢卷 | 0.43-SPCC | 1400 | 0.43 | 3000 | 630 |  | 待判定 | Y氧化边(两边),B白斑(板面),Z振纹(板面),A暗线印(来料表面轻微暗) | 两边氧化边，板面白斑，板面振纹，表面轻微暗线印 | 让步接收 |  |  | 吴波 | 2024-08-10 03:04:04
MO002153-001-02-02 | DL002407004622 | DL0024070046 | 04003 | 最终平整 |  | 31010044 | 小品种钢卷 | 0.43-SPCC | 1400 | 0.43 | 3000 | 630 |  | 待判定 | Y氧化边(两边),B白斑(板面),Z振纹(板面),A暗线印(来料表面轻微暗) | Y氧化边(两边),B白斑(板面),Z振纹(板面),A暗线印(来料表面轻微暗) | 让步接收 | 鞠承 | 2024-08-10 01:00:58 | 吴波 | 2024-08-10 02:52:57
MO002153-001-02-01 | DL002407004621 | DL0024070046 | 04003 | 最终平整 |  | 31010044 | 小品种钢卷 | 0.43-SPCC | 1400 | 0.43 | 3000 | 630 |  | 待判定 | A暗线印(来料表面暗),Z振纹(板面),T停机斑(50米处轻微发白),Y氧化边(两边) | A暗线印(来料表面暗),Z振纹(板面),T停机斑(50米处轻微发白),Y氧化边(两边) | 让步接收 | 鞠承 | 2024-08-10 01:00:58 | 吴波 | 2024-08-10 02:15:38
MO002153-001-01-02 | DL002407004612 | DL0024070046 | 04003 | 最终平整 |  | 31010044 | 小品种钢卷 | 0.43-SPCC | 1300 | 0.43 | 2800 | 630 |  | 待判定 | B白斑(板面),Y氧化边(两边),Z振纹(板面),S色差条印(来料传1.5CM),A暗线印(来料表面轻微暗) | B白斑(板面),Y氧化边(两边),Z振纹(板面),S色差条印(来料传1.5CM),A暗线印(来料表面轻微暗) | 让步接收 | 鞠承 | 2024-08-10 00:12:16 | 吴波 | 2024-08-10 02:14:58
MO002153-001-01-01 | DL002407004611 | DL0024070046 | 04003 | 最终平整 |  | 31010044 | 小品种钢卷 | 0.43-SPCC | 1450 | 0.43 | 3140 | 630 |  | 待判定 | S色差条印(来料传1.5CM处),Z振纹(表面),Y氧化边(两边),B白斑(板面) | S色差条印(来料传1.5CM处),Z振纹(表面),Y氧化边(两边),B白斑(板面) | 让步接收 | 鞠承 | 2024-08-10 00:12:16 | 吴波 | 2024-08-10 02:14:43
MO002317-001-02 | DL12240800022 | DL1224080002 | 04003 | 最终平整 |  | 31010073 | 小品种钢卷 | 0.762-SPCC | 1580 | 0.762 | 5260 | 570 |  | 待判定 | A暗线印(来料多条暗线印),Z振纹(来料振纹，版型差),H横辊印(来料横条印，白斑，针尖印) | 多条暗线印，振纹，版型差，横条印，白斑，针尖印 | 让步接收 |  |  | 吴波 | 2024-08-09 21:45:57 |  |  |  | SPCC
MO002193-002 | DL1224070022 | DL1224070022 | 04003 | 最终平整 |  | 31010073 | 小品种钢卷 | 0.762-SPCC | 1560 | 0.762 | 5230 | 570 |  | 待判定 | A暗线印(来料多条暗线印),Z振纹(来料振纹，白斑，针尖印),H横辊印(来料横条印，版型差) | 多条暗线印，振纹，白斑，针尖印，横条印，版型差 | 让步接收 |  |  | 吴波 | 2024-08-09 21:45:13 |  |  |  | SPCC
MO002317-001-01 | DL12240800021 | DL1224080002 | 04003 | 最终平整 |  | 31010073 | 小品种钢卷 | 0.762-SPCC | 1610 | 0.762 | 5375 | 570 |  | 待判定 | A暗线印(来料暗线印),Z振纹(来料振纹，搓伤),Z针尖印(来料针尖印，白斑),H横辊印(来料横条印】) | A暗线印(来料暗线印),Z振纹(来料振纹，搓伤),Z针尖印(来料针尖印，白斑),H横辊印(来料横条印】) | 让步接收 |  |  | 吕冬 | 2024-08-09 16:59:35 |  |  |  | SPCC
MO002193-001 | DL1224070021 | DL1224070021 | 04003 | 最终平整 |  | 31010073 | 小品种钢卷 | 0.762-SPCC | 1600 | 0.762 | 5365 | 570 |  | 待判定 | A暗线印(来料多条暗线印),Z振纹(来料振纹，白斑，针尖印),H横辊印(来料横条印，版型差),C挫伤(来料整卷搓伤小点) | A暗线印(来料多条暗线印),Z振纹(来料振纹，白斑，针尖印),H横辊印(来料横条印，版型差),C挫伤(来料整卷搓伤小点) | 让步接收 |  |  | 吕冬 | 2024-08-09 16:57:56 |  |  |  | SPCC
MO002154-001-02-02 | DL002407004822 | DL0024070048 | 04003 | 最终平整 |  | 31010034 | 小品种钢卷 | 0.33-SPCC | 1880 | 0.33 | 3000 | 630 |  | 待判定 | H横辊印(来料横条印),A暗线印(来料暗线印，操边1CM线印明显),Z振纹(来料振纹，白斑) | H横辊印(来料横条印),A暗线印(来料暗线印，操边1CM线印明显),Z振纹(来料振纹，白斑) | 让步接收 | 丁振 | 2024-08-09 11:57:04 | 吕冬 | 2024-08-09 13:08:28
MO002154-001-02-01 | DL002407004821 | DL0024070048 | 04003 | 最终平整 |  | 31010034 | 小品种钢卷 | 0.33-SPCC | 1850 | 0.33 | 2980 | 630 |  | 待判定 | A暗线印(来料暗线印，操边1CM线印明显),Z振纹(来料振纹，白斑),H横辊印(来料横条印) | A暗线印(来料暗线印，操边1CM线印明显),Z振纹(来料振纹，白斑),H横辊印(来料横条印) | 让步接收 | 丁振 | 2024-08-09 11:57:04 | 吕冬 | 2024-08-09 13:08:05
MO001991-020-01 | JG12240703161 | JG1224070316 | 04003 | 最终平整 |  | 30210015 | 光亮卷 | 0.1-SPCC | 13170 | 0.1 | 7570 | 760 |  | 待判定 | S松花印(夹纸内100米传粘钢印重平后松花印【退平整】】) | S松花印(夹纸内100米传粘钢印重平后松花印【退平整】】) | 让步接收 |  |  | 吕冬 | 2024-08-09 09:41:20 |  |  |  | SPCC
MO001991-026-02 | JG12240703132 | JG1224070313 | 04003 | 最终平整 |  | 30210015 | 光亮卷 | 0.1-SPCC | 1930 | 0.1 | 1135 | 760 |  | 待判定 | S松花印(来料操15CM内) | S松花印(来料操15CM内) | 协议品 |  |  | 吕冬 | 2024-08-09 09:39:20 |  |  |  | SPCC
MO001783-001-01 | DL00240700391 | DL0024070039 | 04003 | 最终平整 |  | 20600001 | 镍钝化卷半成品 | 0.203-SPCC | 6200 | 0.203 | 5710 | 590 |  | 待判定 | B白斑(板面),H横辊印(板面轻微),Z振纹(板面),X细划伤(来料处下表面2CM处平后强光明显),S色差条印(),A暗线印(来料表面暗线条印多) | B白斑(板面),H横辊印(板面轻微),Z振纹(板面),X细划伤(来料处下表面2CM处平后强光明显),S色差条印(),A暗线印(来料表面暗线条印多) | 让步接收 |  |  | 吕冬 | 2024-08-09 09:35:31 |  |  |  | SPCC
MO001666-002-02 | DL00240700192 | DL0024070019 | 04003 | 最终平整 |  | 20600001 | 镍钝化卷半成品 | 0.203-SPCC | 6100 | 0.203 | 5630 | 590 |  | 待判定 | Z重划伤(尾400米左右操3.5CM划伤重),A暗线印(来料表面),Z振纹(表面),Y氧化边(两边),B白斑(板面) | Z重划伤(尾400米左右操3.5CM划伤重),A暗线印(来料表面),Z振纹(表面),Y氧化边(两边),B白斑(板面) | 返工 |  |  | 吕冬 | 2024-08-09 09:33:13 |  |  |  | SPCC
MO002039-001-01-02 | DL122407007912 | DL1224070079 | 04003 | 最终平整 |  | 31010072 | 小品种钢卷 | 0.75-SPCC | 810 | 0.75 | 2870 | 610 |  | 待判定 | Z振纹(来料振纹，暗线印),Z折印(520米后板面折印重),H横辊印(来料横条印明显) | Z振纹(来料振纹，暗线印),Z折印(520米后板面折印重),H横辊印(来料横条印明显)未取样 | 成品退库 | 丁振 | 2024-08-08 12:18:24 | 吕冬 | 2024-08-08 13:53:57
MO002039-001-02-02 | DL122407007922 | DL1224070079 | 04003 | 最终平整 |  | 31010072 | 小品种钢卷 | 0.75-SPCC | 850 | 0.75 | 3090 | 610 |  | 待判定 | H横辊印(来料横条印明显),Z折印(550米后板面折印重),A暗线印(来料暗线印),Z振纹(来料振纹) | H横辊印(来料横条印明显),Z折印(550米后板面折印重),A暗线印(来料暗线印),Z振纹(来料振纹)，未取样 | 成品退库 | 丁振 | 2024-08-08 12:29:05 | 吕冬 | 2024-08-08 13:52:52
MO002039-001-02-01 | DL122407007921 | DL1224070079 | 04003 | 最终平整 |  | 31010072 | 小品种钢卷 | 0.75-SPCC | 800 | 0.75 | 2870 | 610 |  | 待判定 | Z振纹(来料振纹),A暗线印(来料暗线印),H横辊印(来料横条印明显) | Z振纹(来料振纹),A暗线印(来料暗线印),H横辊印(来料横条印明显) | 让步接收 | 丁振 | 2024-08-08 12:29:05 | 吕冬 | 2024-08-08 13:48:12
MO001672-003-01-02 | JG122407034112 | JG1224070341 | 04003 | 最终平整 |  | 30210004 | 光亮卷 | 0.125-SPCC | 2110 | 0.1 | 1260 | 760 |  | 待判定 | H厚薄公差(夹纸内450米公差0.107-0115【退平整】) | 夹纸内450米公差0.107-0.115【剪下退平整】) | 让步接收 |  |  | 徐小军 | 2024-08-08 11:10:29
MO001991-010-02 | JG12240703232 | JG1224070323 | 04003 | 最终平整 |  | 30210015 | 光亮卷 | 0.1-SPCC | 9060 | 0.1 | 5120 | 760 |  | 待判定 | K孔洞(1753米传51CM0.72/8340-8551米传23CM5个0.07-0.29),S松花印(8400米板面中间打皱印【1米长】) | K孔洞(1753米传51CM0.72/8340-8551米传23CM5个0.07-0.29),S松花印(8400米板面中间打皱印【1米长】) | 返工 |  |  | 徐小军 | 2024-08-08 11:09:50 |  |  |  | SPCC
MO001991-016-01 | JG12240703271 | JG1224070327 | 04003 | 最终平整 |  | 30210015 | 光亮卷 | 0.1-SPCC | 13360 | 0.1 | 7640 | 760 |  | 待判定 | K孔洞(8723米传2个针孔8.19-1.01) | K孔洞(8723米传2个针孔8.19-1.01) | 返工 |  |  | 徐小军 | 2024-08-08 11:09:39 |  |  |  | SPCC
MO002000-001-02-02 | DL002407003822 | DL0024070038 | 04003 | 最终平整 |  | 31010023 | 小品种钢卷 | 0.24-SPCC | 2420 | 0.24 | 2950 | 630 |  | 待判定 | Y氧化边(两边),B白斑(板面),C挫伤(1592-1600米传30CM内松包挫伤重),Z振纹(板面),A暗线印(来料表面轻微暗),N粘钢折印(尾50米表面多处) | 两边氧化边，板面白斑，1592-1600米传30CM内松包挫伤重，板面振纹，表面轻微暗线印，尾部50米表面多处粘钢折印 | 成品退库 | 鞠承 | 2024-08-08 00:26:37 | 徐小军 | 2024-08-08 11:04:57 |  |  |  | SPCC
MO001998-001-01-01 | DL002407001711 | DL0024070017 | 04003 | 最终平整 |  | 31010039 | 小品种钢卷 | 0.38-SPCC | 1600 | 0.38 | 3040 | 630 |  | 待判定 | A暗线印(来料表面轻微暗),Z振纹(板面),T停机斑(50米处轻微),H黑斑(内60米传偶有1-2CM黑斑),Y氧化边(两边) | 表面轻微暗线印，板面振纹，50米处轻微停机斑，内60米传偶有1-2CM黑斑，两边氧化边 | 让步接收 | 鞠承 | 2024-08-08 03:40:34 | 徐小军 | 2024-08-08 11:04:35 |  |  |  | SPCC
MO001674-002-01 | DL00240700341 | DL0024070034 | 04003 | 最终平整 |  | 20600023 | 镍钝化卷半成品 | 0.12-SPCC | 11100 | 0.12 | 6000 | 610 |  | 待判定 | Y氧化边(两边),X线条印(上下板面，平后淡),Z折皱(10000米处，板面中间，轻微) | 两边氧化边，上下板面线条印平后淡，10000米处板面中间轻微折皱 | 让步接收 |  |  | 徐小军 | 2024-08-08 10:43:03 |  |  |  | SPCC
MO002152-001-02-02 | DL122407008222 | DL1224070082 | 04003 | 最终平整 |  | 31010069 | 小品种钢卷 | 0.69-SPCC | 910 | 0.69 | 3060 | 610 |  | 待判定 | N粘钢折印(700米后板面拱板折印30-60CM重),Y氧化边(两边),S砂轮印(板面),Y氧化边(两边) | N粘钢折印(700米后板面拱板折印30-60CM重),Y氧化边(两边),S砂轮印(板面),Y氧化边(两边) | 成品退库 | 鞠承 | 2024-08-08 07:07:05 | 吕冬 | 2024-08-08 08:39:49 |  |  |  | SPCC
MO002152-001-02-01 | DL122407008221 | DL1224070082 | 04003 | 最终平整 |  | 31010069 | 小品种钢卷 | 0.69-SPCC | 950 | 0.69 | 3160 | 610 |  | 待判定 | X细划伤(板面偶有),A暗线印(来料表面轻微),Z振纹(板面),T停机斑(50米80米处),H横辊印(板面轻微),Y氧化边(两边),S砂轮印(板面),H厚薄公差(0.681-0.694) | X细划伤(板面偶有),A暗线印(来料表面轻微),Z振纹(板面),T停机斑(50米80米处),H横辊印(板面轻微),Y氧化边(两边),S砂轮印(板面),H厚薄公差(0.681-0.694) | 让步接收 | 鞠承 | 2024-08-08 07:07:05 | 吴波 | 2024-08-08 08:08:54
MO002000-001-01-02 | DL002407003812 | DL0024070038 | 04003 | 最终平整 |  | 31010023 | 小品种钢卷 | 0.24-SPCC | 2360 | 0.24 | 2860 | 630 |  | 待判定 | Y氧化边(两边),B白斑(板面),H厚薄公差(0.248-0.251),Z振纹(板面) | 两边氧化边，板面白斑，厚薄公差(0.248-0.251mm)，板面振纹 | 让步接收 | 鞠承 | 2024-08-08 01:51:03 | 吴波 | 2024-08-08 07:04:02
MO002000-001-01-01 | DL002407003811 | DL0024070038 | 04003 | 最终平整 |  | 31010023 | 小品种钢卷 | 0.24-SPCC | 2500 | 0.24 | 3020 | 630 |  | 待判定 | Z振纹(板面),H厚薄公差(0.248-0.251),Y氧化边(两边) | 板面振纹，厚薄公差(0.248-0.251mm)，两边氧化边 | 让步接收 | 鞠承 | 2024-08-08 01:51:03 | 吴波 | 2024-08-08 07:02:49 |  |  |  | SPCC
MO001998-001-01-02 | DL002407001712 | DL0024070017 | 04003 | 最终平整 |  | 31010039 | 小品种钢卷 | 0.38-SPCC | 1590 | 0.38 | 3020 | 630 |  | 待判定 | Y氧化边(两边),B白斑(板面) | 两边氧化边，板面白斑 | 让步接收 | 鞠承 | 2024-08-08 03:40:34 | 吴波 | 2024-08-08 05:19:48
MO001832-015-01 | JG12240703911 | JG1224070391 | 04003 | 最终平整 |  | 30210015 | 光亮卷 | 0.1-SPCC | 12660 | 0.1 | 6735 | 710 |  | 待判定 | S松花印(来料整卷操25CM松花印平后明显/有记录),T停机斑(50米尾30米处) | 整卷操25CM松花印平后明显/有记录，50米尾30米处停机斑，12615-12617米传0.6mm两个孔洞（0.07-3.54mm2） | 返工 |  |  | 徐小军 | 2024-08-07 15:18:59 |  |  |  | SPCC
MO000947-011-01 | JG12240602631 | JG1224060263 | 04003 | 最终平整 |  | 30210015 | 光亮卷 | 0.1-SPCC | 13070 | 0.1 | 7430 | 760 |  | 待判定 | K孔洞(8550米传348.3MM0.29；8693.6米传310.7MM0.43MM2) | 8550米传348.3MM孔洞0.29平方毫米，8693.6米传310.7MM孔洞0.43平方毫米，7300米处操边1个大碎边 | 返工 |  |  | 超级管理员 | 2024-08-07 14:28:51
MO001991-005-02-02 | JG122407033522 | JG1224070335 | 04003 | 最终平整 |  | 30210015 | 光亮卷 | 0.1-SPCC | 5520 | 0.1 | 3170 | 760 |  | 待判定 | K孔洞(2987.1米传581MM2.6MM2),N粘钢折印(尾1500米操5CM，重，平后有松花印),D叠带(内80米处，传10CM，以夹纸) | K孔洞(2987.1米传581MM2.6MM2),N粘钢折印(尾1500米操5CM，重，平后有松花印),D叠带(内80米处，传10CM，以夹纸) | 返工 | 陈俊华 | 2024-08-06 15:14:26 | 徐小军 | 2024-08-07 13:27:31
MO000956-001-01 | JG12240551471 | JG1224055147 | 04003 | 最终平整 |  | 30210015 | 光亮卷 | 0.1-SPCC | 13160 | 0.1 | 7530 | 760 |  | 待判定 | K孔洞(12130米处处40CM4个大孔洞23-212.47) | K孔洞(12130米处处40CM4个大孔洞23-212.47) | 返工 |  |  | 徐小军 | 2024-08-07 13:19:32
MO001219-003-02-01 | DL002407000621 | DL0024070006 | 04003 | 最终平整 |  | 30210007 | 光亮卷 | 0.13-SPCC | 3000 | 0.13 | 2140 | 710 |  | 待判定 | Z振纹(板面),S水锈斑(传3CM轻微水锈斑平后淡),K孔洞(内100米3个60CM3个0.07-4.74) | Z振纹(板面),S水锈斑(传3CM轻微水锈斑平后淡),K孔洞(内100米3个60CM3个0.07-4.74) 分切银轮 | 让步接收 | 鞠承 | 2024-07-15 10:34:21 | 吕冬 | 2024-08-07 12:43:55
MO002151-001 | DL1224060003 | DL1224060003 | 04003 | 最终平整 |  | 31010040 | 小品种钢卷 | 0.39-SPCC | 3060 | 0.39 | 5240 | 565 |  | 待判定 | X锈点(来料整卷锈点，振纹，横条印) | X锈点(来料整卷锈点，振纹，横条印) | 成品退库 |  |  | 徐小军 | 2024-08-07 10:57:08 |  |  |  | SPCC
MO001991-016-02 | JG12240703272 | JG1224070327 | 04003 | 最终平整 |  | 30210015 | 光亮卷 | 0.1-SPCC | 10040 | 0.1 | 5750 | 760 |  | 待判定 | K孔洞(1311米传33CM0.07) | K孔洞(1311米传33CM0.07) | 让步接收 |  |  | 吕冬 | 2024-08-07 09:41:35 |  |  |  | SPCC
MO001606-004-01-01 | JG122407036211 | JG1224070362 | 04003 | 最终平整 |  | 30210004 | 光亮卷 | 0.125-SPCC | 4670 | 0.1 | 2660 | 760 |  | 待判定 | K孔洞(2475米传44CM0.07) | K孔洞(2475米传44CM0.07) | 让步接收 |  |  | 吕冬 | 2024-08-07 09:39:47 |  |  |  | SPCC
MO001783-001-02 | DL00240700392 | DL0024070039 | 04003 | 最终平整 |  | 20600001 | 镍钝化卷半成品 | 0.203-SPCC | 6180 | 0.203 | 5700 | 590 |  | 待判定 | Z重划伤(5680米处传15CM处划伤脱皮重，约1.5米长),H黑斑(内50米传3CM，以夹纸),H横辊印(轻微),X线条印(下板面，平后淡；上板面，平后强光能见),Z振纹(轻微) | Z重划伤(5680米处传15CM处划伤脱皮重，约1.5米长),H黑斑(内50米传3CM，以夹纸),H横辊印(轻微),X线条印(下板面，平后淡；上板面，平后强光能见),Z振纹(轻微) | 返工 |  |  | 徐小军 | 2024-08-07 09:34:43 |  |  |  | SPCC
MO002218-001-03 | JG122407033923 | JG12240703392 | 04003 | 最终平整 |  | 30210015 | 光亮卷 | 0.1-SPCC | 2190 | 0.1 | 1250 | 760 |  | 待判定 | 缩芯折印(),D叠带(夹纸内380米传10CM内多处【退平整】) | 缩芯折印，夹纸内380米传10CM内多处叠带【剪下退平整】短带 | 协议品 | 鞠承 | 2024-08-07 01:05:47 | 吴波 | 2024-08-07 05:15:53
MO002218-001-01 | JG122407033921 | JG12240703392 | 04003 | 最终平整 |  | 30210015 | 光亮卷 | 0.1-SPCC | 1910 | 0.1 | 1080 | 760 |  | 待判定 | K孔洞(317-345米传17CM5个0.07-0.36/) | 317-345米传17CM5个孔洞（0.07-0.36mm2）短带 | 协议品 | 鞠承 | 2024-08-07 01:05:47 | 吴波 | 2024-08-07 05:13:53 |  |  |  | SPCC
MO001672-003-01-02 | JG122407034112 | JG1224070341 | 04003 | 最终平整 |  | 30210015 | 光亮卷 | 0.125-SPCC | 2110 | 0.1 | 1260 | 760 |  | 待判定 | H厚薄公差(夹纸内450米公差0.107-0115【退平整】) | 夹纸内450米公差0.107-0.115【剪下退平整】短带 | 协议品 | 鞠承 | 2024-08-07 02:01:42 | 吴波 | 2024-08-07 05:10:27 |  |  |  | SPCC
MO002218-001-02 | JG122407033922 | JG12240703392 | 04003 | 最终平整 |  | 30210015 | 光亮卷 | 0.1-SPCC | 10180 | 0.1 | 5800 | 760 |  | 待判定 | Z重划伤(传下表面2CM传) | Z重划伤(传下表面2CM传) | 让步接收 | 鞠承 | 2024-08-07 01:05:47 | 吴波 | 2024-08-07 04:55:31
MO001672-003-01-01 | JG122407034111 | JG1224070341 | 04003 | 最终平整 |  | 30210004 | 光亮卷 | 0.125-SPCC | 6000 | 0.1 | 3490 | 760 |  | 待判定 | S松花印(夹纸内300米传10CM【退平整】) | 夹纸内300米传10cm松花印【剪下退平整】 | 让步接收 | 鞠承 | 2024-08-07 02:01:42 | 吴波 | 2024-08-07 04:51:33
MO001991-005-02-01 | JG122407033521 | JG1224070335 | 04003 | 最终平整 |  | 30210015 | 光亮卷 | 0.1-SPCC | 4230 | 0.1 | 2350 | 760 |  | 待判定 | K孔洞(1656.6米传644.4MM0.22；2547.6米传458.7MM2.67MM2) | K孔洞(1656.6米传644.4MM0.22；2547.6米传458.7MM2.67MM2) | 让步接收 | 陈俊华 | 2024-08-06 15:14:26 | 吕冬 | 2024-08-06 16:10:43
MO002156-001-02 | DL122407000832 | DL12240700083 | 04003 | 最终平整 |  | 31010018 | 小品种钢卷 | 0.1-SPCC | 1670 | 0.1 | 750 | 610 |  | 待判定 | S双边浪(来料版型差),A暗线印(来料暗线印),Z振纹(来料振纹，横条印) | S双边浪(来料版型差),A暗线印(来料暗线印),Z振纹(来料振纹，横条印) | 让步接收 |  |  | 吕冬 | 2024-08-06 14:51:23 |  |  |  | SPCC
MO001674-001-02 | DL00240700332 | DL0024070033 | 04003 | 最终平整 |  | 20600023 | 镍钝化卷半成品 | 0.12-SPCC | 10720 | 0.12 | 5900 | 610 |  | 待判定 | X细划伤(下板面操20CM处，平后强光下能见),S水锈斑(160-170米操5CM),K孔洞(10333米传574.7MM0.22MM2),X线条印(下板面传18CM处，平后强光下能见) | X细划伤(下板面操20CM处，平后强光下能见),S水锈斑(160-170米操5CM),K孔洞(10333米传574.7MM0.22MM2),X线条印(下板面传18CM处，平后强光下能见) | 让步接收 |  |  | 吕冬 | 2024-08-06 13:57:24 |  |  |  | SPCC
MO001804-007-02 | JG12240704062 | JG1224070406 | 04003 | 最终平整 |  | 30210015 | 光亮卷 | 0.1-SPCC | 12310 | 0.1 | 6550 | 710 |  | 待判定 | R乳化斑(整卷乳化斑重),L烂边(10660米操边烂边0.3CM) | R乳化斑(整卷乳化斑重),L烂边(10660米操边烂边0.3CM) | 让步接收 |  |  | 吕冬 | 2024-08-06 13:16:20 |  |  |  | SPCC
MO001801-001-01 | JG12240704151 | JG1224070415 | 04003 | 最终平整 |  | 30210015 | 光亮卷 | 0.1-SPCC | 13280 | 0.1 | 7030 | 710 |  | 待判定 | Z振纹(板面),Q起筋(操轻微1CM),K孔洞(11米传50CM0.14/10177米传4-5CM4个0.72-10.83) | 振纹板面，操侧轻微1CM起筋，11米传50cm孔洞（0.14mm2），10177米传4-5cm4个孔洞（0.72-10.83mm2） | 返工 |  |  | 徐小军 | 2024-08-06 11:15:43 |  |  |  | SPCC
MO001691-001-01 | DL00240700181 | DL0024070018 | 04003 | 最终平整 |  | 20600001 | 镍钝化卷半成品 | 0.203-SPCC | 6250 | 0.203 | 5730 | 590 |  | 待判定 | C挫伤(5330-5340米，重),X线条印(下板面，重，平后强光下能见，上板面，平后淡),Y氧化边(两边) | 5330-5340米挫伤重，下板面线条印重平后强光下能见，上板面平后淡，两边氧化边 | 返工 |  |  | 徐小军 | 2024-08-06 11:15:20 |  |  |  | SPCC
MO001831-015-02 | JG12240704022 | JG1224070402 | 04003 | 最终平整 |  | 30210015 | 光亮卷 | 0.1-SPCC | 2950 | 0.1 | 1560 | 710 |  | 待判定 | S松花印(2460-2500米操边15CM内松花印叠带) | 2460-2500米操边15CM内松花印叠带,短带 | 返工 |  |  | 徐小军 | 2024-08-06 11:14:48 |  |  |  | SPCC
MO001829-001 | DL00240700101 | DL00240700101 | 04003 | 最终平整 |  | 30210015 | 光亮卷 | 0.1-SPCC | 12790 | 0.1 | 5680 | 590 |  | 待判定 | Q缺口(2904米处传边部),K孔洞(124米传355.1MM7.44MM2) | Q缺口(2904米处传边部),K孔洞(124米传355.1MM7.44MM2) | 返工 |  |  | 徐小军 | 2024-08-06 11:14:35 |  |  |  | SPCC
MO002072-001 | JG11231002641 | JG11231002641 | 04003 | 最终平整 |  | 30210015 | 光亮卷 | 0.1-SPCC | 12370 | 0.1 | 5820 | 620 |  | 待判定 | K孔洞(6217.3-6271.6m传58.5MM4个2.96-5.99MM2),X线条印(传20CM，重) | K孔洞(6217.3-6271.6m传58.5MM4个2.96-5.99MM2),X线条印(传20CM，重) | 返工 |  |  | 徐小军 | 2024-08-06 11:13:49 |  |  |  | SPCC
MO001831-015-01-02 | JG122407040212 | JG1224070402 | 04003 | 最终平整 |  | 30210015 | 光亮卷 | 0.1-SPCC | 8740 | 0.1 | 4600 | 710 |  | 待判定 | S松花印(传边25CM内松花印重),K孔洞(3735米传边52CM孔洞0.14,3744米传边52CM孔洞0.18) | S松花印(传边25CM内松花印重),K孔洞(3735米传边52CM孔洞0.14,3744米传边52CM孔洞0.18) | 返工 |  |  | 徐小军 | 2024-08-06 11:13:38 |  |  |  | SPCC
MO001803-001-01-02 | JG122407041912 | JG1224070419 | 04003 | 最终平整 |  | 30210015 | 光亮卷 | 0.1-SPCC | 3400 | 0.1 | 1830 | 710 |  | 待判定 | H花辊印(操10CM，轻微) | H花辊印(操10CM，轻微) | 返工 |  |  | 徐小军 | 2024-08-06 11:13:22
MO000945-012-02-02 | JG122406014322 | JG1224060143 | 04003 | 最终平整 |  | 30210015 | 光亮卷 | 0.1-SPCC | 5780 | 0.1 | 2950 | 680 |  | 待判定 | K孔洞(4073.6米传316.2MM0.14MM2),H花辊印(传5CM，轻微) | K孔洞(4073.6米传316.2MM0.14MM2),H花辊印(传5CM，轻微) | 返工 |  |  | 徐小军 | 2024-08-06 11:13:04 |  |  |  | SPCC
MO000945-012-02-01 | JG122406014321 | JG1224060143 | 04003 | 最终平整 |  | 30210015 | 光亮卷 | 0.1-SPCC | 5890 | 0.1 | 3000 | 680 |  | 待判定 | K孔洞(1581.1米传509.2MM0.07MM2),H花辊印(传5CM，轻微) | K孔洞(1581.1米传509.2MM0.07MM2),H花辊印(传5CM，轻微) | 返工 |  |  | 徐小军 | 2024-08-06 11:12:51 |  |  |  | SPCC
MO001801-001-02 | JG12240704152 | JG1224070415 | 04003 | 最终平整 |  | 30210015 | 光亮卷 | 0.1-SPCC | 10690 | 0.1 | 5670 | 710 |  | 待判定 | K孔洞(夹纸内110米15个孔洞【退平整】/1361-1384米传65CM7个0.65-1.23) | K孔洞(夹纸内110米15个孔洞【剪下退平整】/1361-1384米传65CM7个0.65-1.23) | 让步接收 |  |  | 吴波 | 2024-08-06 05:30:49 |  |  |  | SPCC
MO001177-001-01 | JG12240601471 | JG1224060147 | 04003 | 最终平整 |  | 30210015 | 光亮卷 | 0.1-SPCC | 10920 | 0.1 | 5830 | 710 |  | 待判定 | Z振纹(板面),Q起筋(操轻微),K孔洞(214米传36CM1.73/9248米传27CM0.07),R乳化斑(来料表面),T停机斑(50米尾30米处) | Z振纹(板面),Q起筋(操轻微),K孔洞(214米传36CM1.73/9248米传27CM0.07),R乳化斑(来料表面),T停机斑(50米尾30米处) | 让步接收 |  |  | 吴波 | 2024-08-06 05:27:06 |  |  |  | SPCC
MO001831-009-01 | JG12240703991 | JG1224070399 | 04003 | 最终平整 |  | 30210015 | 光亮卷 | 0.1-SPCC | 12460 | 0.1 | 6685 | 710 |  | 待判定 | K孔洞(夹纸内100米28个孔洞【退平整】/937-967米传35CM4个0.14-0.43/5524-5529米传40CM2个0.07-0.51),R乳化斑(来料表面),T停机斑(50米尾30米处),Z振纹(来料表面) | 夹纸内100米28个孔洞（剪下退平整）/937-967米传35CM4个孔洞（0.14-0.43mm2）5524-5529米传40CM2个孔洞（0.07-0.51mm2），表面乳化斑，50米尾部30米处停机斑，表面振纹 | 让步接收 |  |  | 吴波 | 2024-08-06 05:17:58 |  |  |  | SPCC
MO001666-001-01 | DL00240700151 | DL0024070015 | 04003 | 最终平整 |  | 20600001 | 镍钝化卷半成品 | 0.203-SPCC | 6150 | 0.203 | 5730 | 590 |  | 待判定 | K孔洞(3679.2-3696.6米传7.3MM0.87,0.36,1.59,1.73MM2【4个】),X线条印(下板面，平后淡) | 3679.2-3696.6米传7.3mm4个孔洞（0.87,0.36,1.59,1.73mm2）孔洞处分包，下板面线条印平后淡 | 让步接收 |  |  | 吴波 | 2024-08-06 00:37:43 |  |  |  | SPCC
MO001832-007-01 | JG12240703841 | JG1224070384 | 04003 | 最终平整 |  | 30210015 | 光亮卷 | 0.1-SPCC | 5210 | 0.1 | 2765 | 710 |  | 待判定 | K孔洞(3150米传边38CM孔洞0.18) | 3150米传边38CM孔洞0.18) | 让步接收 |  |  | 吴波 | 2024-08-05 21:32:39 |  |  |  | SPCC
MO001831-013-01-01 | JG122407040111 | JG1224070401 | 04003 | 最终平整 |  | 30210015 | 光亮卷 | 0.1-SPCC | 10950 | 0.1 | 5890 | 710 |  | 待判定 | H花辊印(来料操30CM内轻微花辊印) | 操30CM内轻微花辊印 | 返工 | 鞠承 | 2024-08-02 10:54:35 | 徐小军 | 2024-08-05 17:24:12
MO002093-001-02 | DL00240700222 | DL0024070022 | 04003 | 最终平整 |  | 20600019 | 镍钝化卷半成品 | 0.25-SPCC | 5000 | 0.25 | 5880 | 610 |  | 待判定 | Z重划伤(3905-3907米表面中间划伤脱皮重),A暗线印(来料表面轻微),Z振纹(板面),Y氧化边(两边),T停机斑(50米处),C挫伤(3910米来料松包挫伤重/4410-4420米两边5CM松包挫伤重),B白斑(板面) | 3905-3907米表面中间划伤脱皮重，来料表面轻微暗线印，板面振纹，两边氧化边，50米处停机斑，3910米松包挫伤重，4410-4420米两边5CM松包挫伤重，板面白斑 | 返工 |  |  | 徐小军 | 2024-08-05 17:22:39 |  |  |  | SPCC
MO001789-002-02 | DL00240700212 | DL0024070021 | 04003 | 最终平整 |  | 20600019 | 镍钝化卷半成品 | 0.25-SPCC | 4980 | 0.25 | 5760 | 610 |  | 待判定 | Y氧化边(两边),B白斑(来料表面),C挫伤(4540米表面来料挫伤重),H厚薄公差(夹纸内60米公差高),T停机斑(50米尾30米处),Z振纹(板面) | 两边氧化边，表面白斑，4540米表面挫伤重，夹纸内60米公差高，50米尾部30米处停机斑，板面振纹 | 返工 |  |  | 徐小军 | 2024-08-05 17:22:30 |  |  |  | SPCC
MO001363-009 | JL1224030184 | JL1224030184 | 04003 | 最终平整 |  | 31010041 | 小品种钢卷 | 0.3-SPCC | 3520 | 0.3 | 5310 | 650 |  | 待判定 | Y氧化边(重，发黄),X线条印(下板面，平后淡),N粘钢折印(尾30,米),K孔洞(2917.4-2927.1米传358.2-358.5MM3个1.08-1.52MM2) | 氧化边重发黄，下板面线条印平后淡，尾部30米粘钢折印，2917.4-2927.1米传358.2-358.5mm3个孔洞1.08-1.52mm2 | 返工 |  |  | 徐小军 | 2024-08-05 17:22:19 |  |  |  | SPCC
MO001831-011-02 | JG12240704002 | JG1224070400 | 04003 | 最终平整 |  | 30210015 | 光亮卷 | 0.1-SPCC | 11890 | 0.1 | 6270 | 710 |  | 待判定 | S松花印(来料410,770米传边25CM松花印重),D顶伤(内900米垃圾顶伤) | 410,770米传边25CM松花印重，内900米垃圾顶伤 | 返工 |  |  | 徐小军 | 2024-08-05 17:22:05 |  |  |  | SPCC
MO001763-010-03 | JG122407036723 | JG12240703672 | 04003 | 最终平整 |  | 30210015 | 光亮卷 | 0.1-SPCC | 4270 | 0.1 | 2420 | 760 |  | 待判定 | H花辊印(传20CM。，轻微) | H花辊印(传20CM。，轻微) | 返工 |  |  | 徐小军 | 2024-08-05 17:21:53
MO001763-010-02 | JG122407036722 | JG12240703672 | 04003 | 最终平整 |  | 30210015 | 光亮卷 | 0.1-SPCC | 4620 | 0.1 | 2610 | 760 |  | 待判定 | H花辊印(传20CM，轻微) | H花辊印(传20CM，轻微) | 返工 |  |  | 徐小军 | 2024-08-05 17:21:48
MO001763-010-01 | JG122407036721 | JG12240703672 | 04003 | 最终平整 |  | 30210015 | 光亮卷 | 0.1-SPCC | 5380 | 0.1 | 3040 | 760 |  | 待判定 | H花辊印(传20CM，轻微) | H花辊印(传20CM，轻微) | 返工 |  |  | 徐小军 | 2024-08-05 17:21:42
MO001832-007-02-01-01 | JG1224070384211 | JG1224070384 | 04003 | 最终平整 |  | 30210015 | 光亮卷 | 0.1-SPCC | 10450 | 0.1 | 5620 | 710 |  | 待判定 | K孔洞(5730.6米传51.5MM9.69MM2) | 5730.6米传51.5mm孔洞（9.69mm2） | 返工 | 陈俊华 | 2024-08-03 21:49:57 | 徐小军 | 2024-08-05 17:21:27
MO001989-001-01 | JG12240703791 | JG1224070379 | 04003 | 最终平整 |  | 30210015 | 光亮卷 | 0.1-SPCC | 13450 | 0.1 | 7180 | 710 |  | 待判定 | T停机斑(50米处),R乳化斑(来料表面),B白条纹(来料操边2条),K孔洞(13129-13252米传20-67CM16个0.14-0.94) | T停机斑(50米处),R乳化斑(来料表面),B白条纹(来料操边2条),K孔洞(13129-13252米传20-67CM16个0.14-0.94) | 返工 |  |  | 徐小军 | 2024-08-05 17:21:03 |  |  |  | SPCC
MO001831-009-02 | JG12240703992 | JG1224070399 | 04003 | 最终平整 |  | 30210015 | 光亮卷 | 0.1-SPCC | 12800 | 0.1 | 6880 | 710 |  | 待判定 | R乳化斑(),K孔洞(11713米传7.8-8.2CM2个0.22-8.88 12705-12729米传6.76CM2个014-0.65),Z振纹() | R乳化斑(),K孔洞(11713米传7.8-8.2CM2个0.22-8.88 12705-12729米传6.76CM2个014-0.65),Z振纹() | 让步接收 |  |  | 徐小军 | 2024-08-05 17:20:01 |  |  |  | SPCC
MO001831-003-02-02 | JG122407039622 | JG1224070396 | 04003 | 最终平整 |  | 30210015 | 光亮卷 | 0.1-SPCC | 1720 | 0.1 | 910 | 710 |  | 待判定 |  |  | 协议品 | 陈俊华 | 2024-08-03 02:00:04 | 徐小军 | 2024-08-05 17:18:59
MO001804-001-02 | JG12240704032 | JG1224070403 | 04003 | 最终平整 |  | 30210015 | 光亮卷 | 0.1-SPCC | 11950 | 0.1 | 6440 | 710 |  | 待判定 | S色差条印(操边10CM处),K孔洞(631-736米传22CM处23个1.08-3.46/2219米传35CM0.36) | S色差条印(操边10CM处),K孔洞(631-736米传22CM处23个1.08-3.46/2219米传35CM0.36) | 返工 |  |  | 徐小军 | 2024-08-05 17:18:24 |  |  |  | SPCC
MO001831-015-01-01 | JG122407040211 | JG1224070402 | 04003 | 最终平整 |  | 30210015 | 光亮卷 | 0.1-SPCC | 12820 | 0.1 | 6830 | 710 |  | 待判定 | S水锈斑(尾1000米),K孔洞(2916.9米传623.7MM0.07；3086.6米传411.9MM0.36MM2),S松花印(内500米，以夹纸) | S水锈斑(尾1000米),K孔洞(2916.9米传623.7MM0.07；3086.6米传411.9MM0.36MM2),S松花印(内500米，以夹纸) | 返工 |  |  | 徐小军 | 2024-08-05 17:18:11 |  |  |  | SPCC
MO001832-013-01 | JG12240703831 | JG1224070383 | 04003 | 最终平整 |  | 30210015 | 光亮卷 | 0.1-SPCC | 12750 | 0.1 | 6800 | 710 |  | 待判定 | K孔洞(1383米传3cm0.07/3106米传36CM0.43/11372米4个孔洞8.30-17.4)H厚薄公差(整卷公差0.103-0.106) | 1383米传3cm孔洞（0.07mm2)，3106米传36cm孔洞（0.43mm2），11372米4个孔洞8.30-17.4mm2，整卷公差（0.103-0.106) | 返工 |  |  | 徐小军 | 2024-08-05 17:17:28 |  |  |  | SPCC
MO001989-002-01 | JG12240703801 | JG1224070380 | 04003 | 最终平整 |  | 30210015 | 光亮卷 | 0.1-SPCC | 13680 | 0.1 | 7550 | 710 |  | 待判定 | S色差条印(来料传边，操边8cm色差条印重),H花辊印(来料操边25 CM花辊印) | 传边，操边8cm色差条印重，操边25 CM花辊印 | 返工 |  |  | 徐小军 | 2024-08-05 17:14:38 |  |  |  | SPCC
MO001989-002-02 | JG12240703802 | JG1224070380 | 04003 | 最终平整 |  | 30210015 | 光亮卷 | 0.1-SPCC | 10460 | 0.1 | 5770 | 710 |  | 待判定 | H花辊印(操20CM，轻微) | 操侧20CM轻微花辊印 | 返工 |  |  | 徐小军 | 2024-08-05 17:14:13 |  |  |  | SPCC
MO001608-003-02-02 | DL002407003122 | DL0024070031 | 04003 | 最终平整 |  | 31010010 | 小品种钢卷 | 0.15-SPCC | 4380 | 0.15 | 2985 | 610 |  | 待判定 | X细划伤(来料偶有细划伤，不明显),S色差条印(),Z振纹(来料轻振纹，横辊印),Z针尖印(来料板面偶有针尖印),C挫伤(),S色差(),N粘钢折印(3700米后传边粘钢折印1-10cm，3900米后板面不规律顶伤粘钢印) | 偶有细划伤不明显，轻振纹，横辊印，板面偶有针尖印，挫伤，3700米后传边粘钢折印1-10cm，3900米后板面不规律顶伤粘钢印，硬度偏高120（要求90-110） | 成品退库 | 龚政 | 2024-08-02 14:40:15 | 徐小军 | 2024-08-05 17:13:41
MO001831-013-02 | JG12240704012 | JG1224070401 | 04003 | 最终平整 |  | 30210015 | 光亮卷 | 0.1-SPCC | 12630 | 0.1 | 6760 | 710 |  | 待判定 | K孔洞(92.5米传145.6MM0.22MM2),H花辊印(操25CM，轻微) | 92.5米传145.6mm孔洞0.22mm2，操25CM轻微花辊印 | 返工 |  |  | 徐小军 | 2024-08-05 17:12:18 |  |  |  | SPCC
MO002093-001-01 | DL00240700221 | DL0024070022 | 04003 | 最终平整 |  | 20600019 | 镍钝化卷半成品 | 0.25-SPCC | 5070 | 0.25 | 5920 | 610 |  | 待判定 | Z振纹(板面),X细划伤(板面雄鹰细划伤),T停机斑(50米处),B白斑(板面多),Y氧化边(两边)H横辊印(板面轻微) | 板面振纹，板面雄鹰细划伤，50米处停机斑，板面多白斑，两边氧化边，板面轻微横辊印，870米板面划伤重 | 让步接收 |  |  | 徐小军 | 2024-08-05 16:30:45 |  |  |  | SPCC
MO001801-003-01-02 | JG122407041612 | JG1224070416 | 04003 | 最终平整 |  | 30210015 | 光亮卷 | 0.1-SPCC | 10930 | 0.1 | 5825 | 710 |  | 待判定 | K孔洞(9409米传边23CM孔洞0.18,9412米传边23CM孔洞0.27) | K孔洞(9409米传边23CM孔洞0.18,9412米传边23CM孔洞0.27) | 让步接收 | 丁振 | 2024-08-05 13:58:11 | 吕冬 | 2024-08-05 14:32:21
MO001801-003-01-01 | JG122407041611 | JG1224070416 | 04003 | 最终平整 |  | 30210015 | 光亮卷 | 0.1-SPCC | 1080 | 0.1 | 560 | 710 |  | 待判定 |  | 短带 | 协议品 | 丁振 | 2024-08-05 13:58:11 | 吕冬 | 2024-08-05 14:31:36
MO001832-013-02 | JG12240703832 | JG1224070383 | 04003 | 最终平整 |  | 30210015 | 光亮卷 | 0.1-SPCC | 12310 | 0.1 | 6510 | 710 |  | 待判定 | K孔洞(1046米传边60CM两个孔洞0.09,0.36,3955米传边7CM孔洞0.68) | K孔洞(1046米传边60CM两个孔洞0.09,0.36,3955米传边7CM孔洞0.68) | 让步接收 |  |  | 吕冬 | 2024-08-05 14:28:38 |  |  |  | SPCC
MO001168-001-01 | DL12240700111 | DL1224070011 | 04003 | 最终平整 |  | 20200047 | 小品种钢半成品 | 0.45-SPCC | 1250 | 0.45 | 2390 | 565 |  | 待判定 | Z重划伤(内300米表面中间划伤重平后明显/),X锈斑(760米表面中间3个虫斑锈斑) | Z重划伤(内300米表面中间划伤重平后明显/),X锈斑(760米表面中间3个虫斑锈斑) | 合格品 | 鞠承 | 2024-07-16 12:38:48 | 吕冬 | 2024-08-05 12:49:46
MO001831-001-01 | JG12240703951 | JG1224070395 | 04003 | 最终平整 |  | 30210015 | 光亮卷 | 0.1-SPCC | 12980 | 0.1 | 6870 | 710 |  | 待判定 | K孔洞(1096-1134米传边13CM9个孔洞0.14-0.82) | K孔洞(1096-1134米传边13CM9个孔洞0.14-0.82) | 让步接收 |  |  | 吕冬 | 2024-08-05 12:46:18 |  |  |  | SPCC
MO001672-001-01 | JG12240703391 | JG1224070339 | 04003 | 最终平整 |  | 30210004 | 光亮卷 | 0.125-SPCC | 7020 | 0.125 | 4850 | 760 |  | 待判定 | K孔洞(72-78米传47CM3个0.14-0.22),R乳化斑() | K孔洞(72-78米传47CM3个0.14-0.22),R乳化斑() | 让步接收 |  |  | 吕冬 | 2024-08-05 08:41:05 |  |  |  | SPCC
MO001789-001-01 | DL00240700261 | DL0024070026 | 04003 | 最终平整 |  | 20600019 | 镍钝化卷半成品 | 0.25-SPCC | 5030 | 0.25 | 5790 | 610 |  | 待判定 | Z振纹(板面),X细划伤(板面轻微细划伤),Y氧化边(两边),T停机斑(50米80米处),H横辊印(表面轻微),A暗线印(来料表面轻微暗) | Z振纹(板面),X细划伤(板面轻微细划伤),Y氧化边(两边),T停机斑(50米80米处),H横辊印(表面轻微),A暗线印(来料表面轻微暗) | 让步接收 |  |  | 吕冬 | 2024-08-05 08:39:20 |  |  |  | SPCC
MO002207-001-01 | DL00240700241 | DL0024070024 | 04003 | 最终平整 |  | 20600019 | 镍钝化卷半成品 | 0.25-SPCC | 5080 | 0.25 | 5880 | 610 |  | 待判定 | A暗线印(品牌板面暗平后淡),Z振纹(板面),Y氧化边(两边),X细划伤(来料下表面传10CM处细划伤平后淡),B白斑(板面) | 板面暗线印平后淡),Z振纹(板面),Y氧化边(两边),X细划伤(来料下表面传10CM处细划伤平后淡),B白斑(板面) | 让步接收 |  |  | 吴波 | 2024-08-05 05:33:09 |  |  |  | SPCC
MO001177-001-02 | JG12240601472 | JG1224060147 | 04003 | 最终平整 |  | 30210015 | 光亮卷 | 0.1-SPCC | 12320 | 0.1 | 6495 | 710 |  | 待判定 | K孔洞(11879米传边32CM孔洞0.09),T停机斑(内40米停机斑重已夹纸) | K孔洞(11879米传边32CM孔洞0.09),T停机斑(内40米停机斑重已夹纸) | 让步接收 |  |  | 吴波 | 2024-08-04 21:37:07 |  |  |  | SPCC
MO002246-001 | FW240717005 | FW240717005 | 04003 | 最终平整 |  | 31010093 | 小品种钢卷 | 0.73-DC04 | 950 | 0.73 | 3000 | 567 |  | 待判定 | X锈斑(偶有锈点),H厚薄公差(0.726-0.735同板差0.01),H横辊印(振纹，横条印，白斑，白条印),K宽度公差(实宽565) | X锈斑(偶有锈点),H厚薄公差(0.726-0.735同板差0.01),H横辊印(振纹，横条印，白斑，白条印),K宽度公差(实宽565) | 让步接收 |  |  | 吕冬 | 2024-08-04 17:39:44 |  |  |  | DC04
MO002302-001-02 | DL1224070057212 | DL122407005721 | 04003 | 最终平整 |  | 31010062 | 小品种钢卷 | 0.5-SPCC | 900 | 0.5 | 2000 | 565 |  | 待判定 | Y氧化边(重，发黄),H厚薄公差(0.497-0.501) | Y氧化边(重，发黄),H厚薄公差(0.497-0.501),未平 | 余料退库 | 陈俊华 | 2024-08-04 14:47:32 | 吕冬 | 2024-08-04 15:52:14
MO002302-001-01 | DL1224070057211 | DL122407005721 | 04003 | 最终平整 |  | 31010062 | 小品种钢卷 | 0.5-SPCC | 240 | 0.5 | 530 | 565 |  | 待判定 | H厚薄公差(平前操0.496传0.504平后操0.490传0.498，跳0.497-0.501),Y氧化边(重) | H厚薄公差(平前操0.496传0.504平后操0.490传0.498，跳0.497-0.501),Y氧化边(重) | 让步接收 | 陈俊华 | 2024-08-04 14:47:32 | 吕冬 | 2024-08-04 15:50:34
MO000947-010-02-01 | JG122406026521 | JG1224060265 | 04003 | 最终平整 |  | 30210015 | 光亮卷 | 0.1-SPCC | 2300 | 0.1 | 1310 | 760 |  | 待判定 | K孔洞(933.9米传298.3MM1.23MM2) | K孔洞(933.9米传298.3MM1.23MM2)，短带 | 协议品 |  |  | 吕冬 | 2024-08-04 14:00:21
MO002247-001 | PY230810076 | PY230810076 | 04003 | 最终平整 |  | 31010022 | 小品种钢卷 | 0.23-SPCC | 1500 | 0.23 | 1075 | 420 |  | 待判定 | X锈斑(振纹，横条印，偶有锈点),S双边浪(双边浪) | X锈斑(振纹，横条印，偶有锈点),S双边浪(双边浪) | 让步接收 |  |  | 吕冬 | 2024-08-04 13:42:47 |  |  |  | SPCC
MO002246-001 | FW240717005 | FW240717005 | 04003 | 最终平整 |  | 31010093 | 小品种钢卷 | 0.73-DC04 | 950 | 0.75 | 3000 | 567 |  | 待判定 | Z振纹(振纹，横条印，白斑),X锈斑(偶有锈点),K宽度公差(实宽565),H厚薄公差(0.726-0.735同板差0.01) | Z振纹(振纹，横条印，白斑),X锈斑(偶有锈点),K宽度公差(实宽565),H厚薄公差(0.726-0.735同板差0.01) | 让步接收 |  |  | 吕冬 | 2024-08-04 13:42:21 |  |  |  | DC04
MO001608-003-02-01 | DL002407003121 | DL0024070031 | 04003 | 最终平整 |  | 31010010 | 小品种钢卷 | 0.15-SPCC | 4200 | 0.15 | 2845 | 610 |  | 待判定 | X细划伤(偶有细划伤，不明显),S色差条印(),Z振纹(来料轻振纹，横辊印),Z针尖印(来料板面针尖印),Q起筋(传边1cm起筋),S色差(),C挫伤(偶有轻搓伤) | 偶有细划伤不明显，色差，条印，轻振纹，横辊印，板面针尖印，传边1cm起筋，偶有轻搓伤，硬度偏高115（要求90-110） | 让步接收 | 龚政 | 2024-08-02 14:40:15 | 吕冬 | 2024-08-04 13:40:43
MO001989-011-01-01 | JG122407038111 | JG1224070381 | 04003 | 最终平整 |  | 30210015 | 光亮卷 | 0.1-SPCC | 1980 | 0.1 | 1040 | 710 |  | 待判定 |  | 短带 | 协议品 | 丁振 | 2024-08-04 10:13:10 | 吕冬 | 2024-08-04 13:34:19
MO001989-011-01-02 | JG122407038112 | JG1224070381 | 04003 | 最终平整 |  | 30210015 | 光亮卷 | 0.1-SPCC | 10410 | 0.1 | 5510 | 710 |  | 待判定 | K孔洞(9904米传边1CM孔洞0.18,9928米传边5CM孔洞0.36,10115米传边20CM孔洞0.23) | K孔洞(9904米传边1CM孔洞0.18,9928米传边5CM孔洞0.36,10115米传边20CM孔洞0.23) | 让步接收 | 丁振 | 2024-08-04 10:13:10 | 吕冬 | 2024-08-04 13:32:50
MO001832-005-01-01 | JG122407037411 | JG1224070374 | 04003 | 最终平整 |  | 30210015 | 光亮卷 | 0.1-SPCC | 6930 | 0.1 | 3670 | 710 |  | 待判定 | K孔洞(5553米传边50CM两个孔洞0.96,1.28),X锈斑(5100米操边大块锈斑) | K孔洞(5553米传边50CM两个孔洞0.96,1.28),X锈斑(5100米操边大块锈斑) | 让步接收 |  |  | 吕冬 | 2024-08-04 13:30:18 |  |  |  | SPCC
MO001989-014-01-02 | JG122407037212 | JG1224070372 | 04003 | 最终平整 |  | 30210015 | 光亮卷 | 0.1-SPCC | 2150 | 0.1 | 1140 | 710 |  | 待判定 | R乳化斑(重) | 短带 | 协议品 | 陈俊华 | 2024-08-03 22:51:26 | 吴波 | 2024-08-04 01:18:33
MO001989-014-02 | JG12240703722 | JG1224070372 | 04003 | 最终平整 |  | 30210015 | 光亮卷 | 0.1-SPCC | 13170 | 0.1 | 6930 | 710 |  | 待判定 | K孔洞(614米传边41CM孔洞1.46,918米传边40CM孔洞0.87,0.68,12492米传边60CM孔洞0.32,12494米传边60CM孔洞0.46) | K孔洞(614米传边41CM孔洞1.46,918米传边40CM孔洞0.87,0.68,12492米传边60CM孔洞0.32,12494米传边60CM孔洞0.46) | 让步接收 |  |  | 吴波 | 2024-08-03 18:42:34 |  |  |  | SPCC
MO001989-011-02 | JG12240703812 | JG1224070381 | 04003 | 最终平整 |  | 30210015 | 光亮卷 | 0.1-SPCC | 12600 | 0.1 | 6675 | 710 |  | 待判定 | K孔洞(554-562米传边1CM两个孔洞0.09,0.14,696-726米传边19CM5个孔洞0.64-0.82) | K孔洞(554-562米传边1CM两个孔洞0.09,0.14,696-726米传边19CM5个孔洞0.64-0.82) | 让步接收 |  |  | 吴波 | 2024-08-03 18:41:44 |  |  |  | SPCC
MO001831-011-01 | JG12240704001 | JG1224070400 | 04003 | 最终平整 |  | 30210015 | 光亮卷 | 0.1-SPCC | 12550 | 0.1 | 6700 | 710 |  | 待判定 | Z振纹(),R乳化斑(),K孔洞(10430米传24CM1.88) | Z振纹(),R乳化斑(),K孔洞(10430米传24CM1.88) | 让步接收 |  |  | 吴波 | 2024-08-03 18:04:08 |  |  |  | SPCC
MO001804-007-01 | JG12240704061 | JG1224070406 | 04003 | 最终平整 |  | 30210015 | 光亮卷 | 0.1-SPCC | 12270 | 0.1 | 6690 | 710 |  | 待判定 | R乳化斑(来料乳化斑条印重平后明显),K孔洞(11962米传66CM0.29) | R乳化斑(来料乳化斑条印重平后明显),K孔洞(11962米传66CM0.29) | 让步接收 |  |  | 吴波 | 2024-08-03 17:57:48 |  |  |  | SPCC
MO001831-003-01 | JG12240703961 | JG1224070396 | 04003 | 最终平整 |  | 30210015 | 光亮卷 | 0.1-SPCC | 12360 | 0.1 | 6620 | 710 |  | 待判定 | S色差条印(操边10CM色差条印重),R乳化斑() | S色差条印(操边10CM色差条印重),R乳化斑() | 让步接收 |  |  | 吴波 | 2024-08-03 17:57:13 |  |  |  | SPCC
MO001804-005-01 | JG12240704051 | JG1224070405 | 04003 | 最终平整 |  | 30210015 | 光亮卷 | 0.1-SPCC | 12550 | 0.1 | 6740 | 710 |  | 待判定 | R乳化斑(),K孔洞(1455-1492米传70cm2个0.36-0.58) | R乳化斑(),K孔洞(1455-1492米传70cm2个0.36-0.58) | 让步接收 |  |  | 吴波 | 2024-08-03 17:56:28 |  |  |  | SPCC
MO001363-005 | JL1224030180 | JL1224030180 | 04003 | 最终平整 |  | 31010041 | 小品种钢卷 | 0.3-SPCC | 3500 | 0.3 | 5280 | 650 |  | 待判定 | Z振纹(来料表面),T停机斑(50米80米处),H黑斑(60米传2CM),N粘钢折印(尾50米表面多处),Y氧化边(两边),A暗线印(来料表面暗平后强光明显) | 表面振纹，50米80米处停机斑，60米传2cm黑斑，尾部50米表面多处粘钢折印，两边氧化边，表面暗线印平后强光明显 | 让步接收 |  |  | 吴波 | 2024-08-03 13:21:59 |  |  |  | SPCC
MO001363-004 | JL1224030179 | JL1224030179 | 04003 | 最终平整 |  | 31010041 | 小品种钢卷 | 0.3-SPCC | 3650 | 0.3 | 5465 | 650 |  | 待判定 | M麻点线印(来料传下表面1CM平后淡),Z振纹(板面),Y氧化边(来料两边重),T停机斑(50米80米传尾30米处重),N粘钢折印(尾180米表面多处/尾80米传10-50CM) | 传下表面1cm麻点线印平后淡，板面振纹，两边氧化边重，50米80米传尾30米处停机斑重，尾部180米表面多处粘钢折印，尾部80米传10-50cm粘钢折印 | 让步接收 |  |  | 吴波 | 2024-08-03 13:16:56 |  |  |  | SPCC
MO001832-001-02 | JG12240703922 | JG1224070392 | 04003 | 最终平整 |  | 30210015 | 光亮卷 | 0.1-SPCC | 11390 | 0.1 | 6040 | 710 |  | 待判定 | K孔洞(9981米传50CM0.51) | 9981米传50CM孔洞（0.51mm2) | 让步接收 |  |  | 吴波 | 2024-08-03 10:47:53 |  |  |  | SPCC
MO001989-012-02 | JG12240703822 | JG1224070382 | 04003 | 最终平整 |  | 30210015 | 光亮卷 | 0.1-SPCC | 13150 | 0.1 | 6980 | 710 |  | 待判定 | K孔洞(74-79米传8.1CM2个0.14-0.22),D叠带(夹纸内230米传粘钢印重平后叠带【退平整】) | 74-79米传8.1cm2个孔洞（0.14-0.22mm2)，夹纸内230米传粘钢印重平后叠带【剪下退平整】 | 让步接收 |  |  | 吴波 | 2024-08-02 17:02:01 |  |  |  | SPCC
MO001176-001-01 | JG12240601221 | JG1224060122 | 04003 | 最终平整 |  | 30210015 | 光亮卷 | 0.1-SPCC | 6250 | 0.1 | 3300 | 710 |  | 待判定 | 缩芯折印(尾500米传边缩芯折印10-30cm) | 尾部500米传边缩芯折印10-30cm) | 让步接收 |  |  | 顾本俊 | 2024-08-02 14:37:53 |  |  |  | SPCC
MO001831-013-01-02 | JG122407040112 | JG1224070401 | 04003 | 最终平整 |  | 30210015 | 光亮卷 | 0.1-SPCC | 1570 | 0.1 | 800 | 710 |  | 待判定 |  |  | 协议品 | 鞠承 | 2024-08-02 10:54:35 | 吴波 | 2024-08-02 13:56:53 |  |  |  | SPCC
MO001803-001-02 | JG12240704192 | JG1224070419 | 04003 | 最终平整 |  | 30210015 | 光亮卷 | 0.1-SPCC | 10100 | 0.1 | 5440 | 710 |  | 待判定 | X线条印(来料传边30cm线条印重) | 传边30cm线条印重 | 让步接收 |  |  | 吴波 | 2024-08-02 13:33:45 |  |  |  | SPCC
MO001176-003-02 | JG12240601212 | JG1224060121 | 04003 | 最终平整 |  | 30210015 | 光亮卷 | 0.1-SPCC | 5750 | 0.1 | 3080 | 710 |  | 待判定 | D叠带(2080米传5CM叠带) | 2080米传5CM叠带 | 协议品 |  |  | 吴波 | 2024-08-02 13:30:13 |  |  |  | SPCC
MO001803-003-01 | JG12240704201 | JG1224070420 | 04003 | 最终平整 |  | 30210015 | 光亮卷 | 0.1-SPCC | 12470 | 0.1 | 6650 | 710 |  | 待判定 | K孔洞(3284米传19cm0.07) | 3284米传19cm孔洞0.07mm2 | 让步接收 |  |  | 吴波 | 2024-08-02 13:28:37 |  |  |  | SPCC
MO001250-008-02-02 | JG122407010822 | JG1224070108 | 04003 | 最终平整 |  | 30210015 | 光亮卷 | 0.1-SPCC | 6420 | 0.1 | 3670 | 760 |  | 待判定 | 缩芯折印(内1200米操10-30CM),K孔洞(内100米传508.2-508.8MM6个0.22-0.58MM2),N粘钢折印(尾800米传3CM) | 内1200米操10-30CM缩芯折印，内100米传508.2-508.8mm6个孔洞0.22-0.58mm2，尾800米传3CM粘钢折印 | 让步接收 |  |  | 徐小军 | 2024-08-02 13:22:06
MO001250-008-02-01 | JG122407010821 | JG1224070108 | 04003 | 最终平整 |  | 30210015 | 光亮卷 | 0.1-SPCC | 3250 | 0.1 | 1860 | 760 |  | 待判定 | 缩芯折印(尾1000米操10-30CM) | 缩芯折印(尾1000米操10-30CM) | 让步接收 |  |  | 徐小军 | 2024-08-02 13:21:30
MO001608-001-02-02 | DL002407003022 | DL0024070030 | 04003 | 最终平整 |  | 31010010 | 小品种钢卷 | 0.15-SPCC | 4260 | 0.15 | 2890 | 610 |  | 待判定 | S色差(),X细划伤(),S色差条印(),X线辊印(),K孔洞(3000米后来料多处顶伤粘钢，不规律，有沙眼),N粘钢折印(3800米后操边1-3cm粘钢折印) | S色差(),X细划伤(),S色差条印(),X线辊印(),K孔洞(3000米后来料多处顶伤粘钢，不规律，有沙眼),N粘钢折印(3800米后操边1-3cm粘钢折印) | 成品退库 | 龚政 | 2024-08-01 16:46:18 | 徐小军 | 2024-08-02 13:20:12
MO001608-001-02-01 | DL002407003021 | DL0024070030 | 04003 | 最终平整 |  | 31010010 | 小品种钢卷 | 0.15-SPCC | 4200 | 0.15 | 2850 | 610 |  | 待判定 | X细划伤(来料偶有细划伤),Z振纹(来料振纹),X线辊印(),K孔洞(3000-3100米操边20cm左右处来料顶伤粘钢重，有孔洞),H横辊印(),C挫伤(),S色差() | X细划伤(来料偶有细划伤),Z振纹(来料振纹),X线辊印(),K孔洞(3000-3100米操边20cm左右处来料顶伤粘钢重，有孔洞),H横辊印(),C挫伤(),S色差() | 成品退库 | 龚政 | 2024-08-01 16:46:18 | 徐小军 | 2024-08-02 13:19:58
MO001606-001-01 | JG12240703591 | JG1224070359 | 04003 | 最终平整 |  | 30210004 | 光亮卷 | 0.125-SPCC | 6890 | 0.125 | 4800 | 760 |  | 待判定 | S水锈斑(边部),K孔洞(5858.5米传267.5MM1.59MM2),S松花印(来料传30CM内，平后明显) | 边部水锈斑，K5858.5米传267.5mm孔洞1.59mm2，传30CM内，松花印平后明显 | 让步接收 |  |  | 吴波 | 2024-08-02 09:18:30 |  |  |  | SPCC
MO001704-001-01 | DL00240700351 | DL0024070035 | 04003 | 最终平整 |  | 31010009 | 小品种钢卷 | 0.14-SPCC | 8990 | 0.14 | 5970 | 610 |  | 待判定 | A暗线印(来料多条暗线印，下表面线印明显),Z振纹(来料振纹，横条印重),Z折印(8000米后传边折印1-10CM，尾部150米不规律折印) | 多条暗线印，下表面线印明显，振纹，横条印重，8000米后传边折印1-10CM，尾部150米不规律折印 | 让步接收 |  |  | 徐小军 | 2024-08-01 09:10:41 |  |  |  | SPCC
MO001704-001-02 | DL00240700352 | DL0024070035 | 04003 | 最终平整 |  | 31010009 | 小品种钢卷 | 0.14-SPCC | 8890 | 0.14 | 5925 | 610 |  | 待判定 | A暗线印(来料多条暗线印),Z振纹(来料振纹，横条印，针尖印，细划伤),Z折印(8000米后操边折印1-3CM，尾部170米不规律折印) | 多条暗线印，振纹，横条印，针尖印，细划伤，8000米后操边折印1-3CM，尾部170米不规律折印 | 让步接收 |  |  | 徐小军 | 2024-08-01 09:10:33 |  |  |  | SPCC
MO001608-001-01-01 | DL002407003011 | DL0024070030 | 04003 | 最终平整 |  | 31010010 | 小品种钢卷 | 0.15-SPCC | 4250 | 0.15 | 2900 | 610 |  | 待判定 | A暗线印(来料多条暗线印),Z振纹(来料振纹，横条印，白斑),Z折印(操边折印1.5CM),Q起筋(操边起筋) | 来料多条暗线印，来料振纹，横条印，白斑，操边1.5cm折印，操边起筋 | 让步接收 | 丁振 | 2024-07-30 06:12:28 | 吴波 | 2024-07-31 19:02:32
MO001607-001-01 | DL00240700291 | DL0024070029 | 04003 | 最终平整 |  | 31010009 | 小品种钢卷 | 0.14-SPCC | 8920 | 0.14 | 5960 | 610 |  | 待判定 | A暗线印(来料多条暗线印),Z振纹(来料振纹，横条印，白斑),Z折印(7500米后传边折印1-25CM，尾部150米不规律折印，操边折印1CM) | A暗线印(来料多条暗线印),Z振纹(来料振纹，横条印，白斑),Z折印(7500米后传边折印1-25CM，尾部150米不规律折印，操边折印1CM) | 让步接收 |  |  | 吴波 | 2024-07-31 17:14:27 |  |  |  | SPCC
MO001607-001-02 | DL00240700292 | DL0024070029 | 04003 | 最终平整 |  | 31010009 | 小品种钢卷 | 0.14-SPCC | 8850 | 0.14 | 5910 | 610 |  | 待判定 | A暗线印(来料多条暗线印，下表面多条划伤线印),Z折印(7800米后传边折印1-7CM，尾部100米不规律折印),Z振纹(来料振纹，横条印，白斑) | 来料多条暗线印，下表面多条划伤线印,7800米后传边折印1-7CM，尾部100米不规律折印,来料振纹，横条印，白斑 | 让步接收 |  |  | 吴波 | 2024-07-31 17:13:44 |  |  |  | SPCC
MO001608-003-01-01 | DL002407003111 | DL0024070031 | 04003 | 最终平整 |  | 31010010 | 小品种钢卷 | 0.15-SPCC | 4250 | 0.15 | 2890 | 610 |  | 待判定 | X细划伤(来料下表面偶有细划伤，不明显),S色差条印(),Z振纹(来料轻振纹，横辊印),Z针尖印(680-720米操边10cm左右内针尖印短划伤),Q起筋(操边轻起筋),B白斑(),S色差(),B白条纹(来料上表面带中处白条印),C挫伤(3000米后来料跑卷，偶有搓伤明显) | 下表面偶有细划伤，不明显，色差 条印，轻振纹，横辊印，680-720米操边10cm左右内针尖印短划伤，操边轻起筋，白斑，上表面带中处白条印，3000米后跑卷，偶有明显挫伤 | 成品退库 | 龚政 | 2024-07-30 14:21:21 | 徐小军 | 2024-07-31 16:38:49
MO001608-003-01-02 | DL002407003112 | DL0024070031 | 04003 | 最终平整 |  | 31010010 | 小品种钢卷 | 0.15-SPCC | 4400 | 0.15 | 3000 | 610 |  | 待判定 |  | 2800米后多处不规律顶伤粘钢印，下表面传侧10cm线印明显发白，4100带中处长脱皮，3800米后线边3cm粘钢折印，来料色差线印 | 成品退库 | 龚政 | 2024-07-30 14:21:21 | 徐小军 | 2024-07-31 16:38:40
MO001706-001-01-02 | DL002407003612 | DL0024070036 | 04003 | 最终平整 |  | 31010010 | 小品种钢卷 | 0.15-SPCC | 4240 | 0.15 | 3000 | 610 |  | 待判定 | Z振纹(来料振纹，横条印，白斑，传边起筋),Z折印(3500米后传边折印1CM，尾部140米不规律折印),X锈斑(3620米后传边大块水锈斑) | 来料振纹，横条印，白斑，传边起筋，3500米后传1cm边折印，尾部140米不规律折印，3620米后传边大块水锈斑 | 返工 | 丁振 | 2024-07-30 07:59:44 | 徐小军 | 2024-07-31 16:38:26
MO001608-001-01-02 | DL002407003012 | DL0024070030 | 04003 | 最终平整 |  | 31010010 | 小品种钢卷 | 0.15-SPCC | 4450 | 0.15 | 3030 | 610 |  | 待判定 | Q起筋(操边起筋),Z折印(操边折印1-5CM，尾部250米不规律折印),Z振纹(来料振纹，横条印，白斑),A暗线印(来料多条暗线印) | 操边起筋，操边1-5CM折印，尾部250米不规律折印，来料振纹，横条印，白斑，来料多条暗线印 | 返工 | 丁振 | 2024-07-30 06:12:28 | 徐小军 | 2024-07-31 16:38:15
MO001706-001-01-01 | DL002407003611 | DL0024070036 | 04003 | 最终平整 |  | 31010010 | 小品种钢卷 | 0.15-SPCC | 4150 | 0.15 | 2950 | 610 |  | 待判定 | A暗线印(来料多条暗线印),Z振纹(来料振纹，横条印，白斑),Z撞伤折印(内140米操边3CM打皱印)Q起筋(传边起筋) | 来料多条暗线印，来料振纹，横条印，白斑，内140米操边3CM打皱印，传边起筋 | 返工 | 丁振 | 2024-07-30 07:59:44 | 徐小军 | 2024-07-31 16:38:03
MO001803-003-02 | JG12240704202 | JG1224070420 | 04003 | 最终平整 |  | 30210015 | 光亮卷 | 0.1-SPCC | 12800 | 0.1 | 6770 | 710 |  | 待判定 | D叠带(内2290-2300米操10CM，以夹纸) | 内2290-2300米操10CM叠带已夹纸 | 返工 |  |  | 顾本俊 | 2024-07-31 12:31:36 |  |  |  | SPCC
MO001675-001-01-02 | JG122407034512 | JG1224070345 | 04003 | 最终平整 |  | 30910003 | 光亮卷协议品 | 0.1-SPCC | 830 | 0.1 | 490 | 760 |  | 待判定 |  |  | 协议品 | 陈俊华 | 2024-07-31 02:00:52 | 吕海 | 2024-07-31 05:34:57 |  |  |  | SPCC
MO001625-001-02-01 | DL002407003221 | DL0024070032 | 04003 | 最终平整 |  | 31010009 | 小品种钢卷 | 0.14-SPCC | 4500 | 0.14 | 2960 | 610 |  | 待判定 |  |  | 合格品 | 龚政 | 2024-07-30 17:34:47 | 吕海 | 2024-07-30 21:13:30
MO001465-001-01-02 | DL002406001712 | DL0024060017 | 04003 | 最终平整 |  | 31010016 | 小品种钢卷 | 0.19-SPCC | 3200 | 0.19 | 2850 | 610 |  | 待判定 | H厚薄公差(公差极限0.19-0.195同板差0.005),Z折印(1800米后操边折印1-4CM,尾部100米不规律折印),Z振纹(来料振纹，横条印明显，白斑),A暗线印(来料多条暗线印) | H厚薄公差(公差极限0.19-0.195同板差0.005),Z折印(1800米后操边折印1-4CM,尾部100米不规律折印),Z振纹(来料振纹，横条印明显，白斑),A暗线印(来料多条暗线印) | 返工 | 丁振 | 2024-07-30 03:43:02 | 徐小军 | 2024-07-30 20:37:56 |  |  |  | SPCC
MO001465-001-02-02 | DL002406001722 | DL0024060017 | 04003 | 最终平整 |  | 31010016 | 小品种钢卷 | 0.19-SPCC | 3310 | 0.19 | 2970 | 610 |  | 待判定 | A暗线印(来料多条暗线印),X细划伤(来料细划伤，操边21CM，传边3CM内划伤线印),Z振纹(来料振纹，横条印),Z折印(操边折印1-5CM尾部130米不规律折印),B白斑(1750米操边15CM大块白斑),C挫伤(3110-3120米板面搓伤重) | A暗线印(来料多条暗线印),X细划伤(来料细划伤，操边21CM，传边3CM内划伤线印),Z振纹(来料振纹，横条印),Z折印(操边折印1-5CM尾部130米不规律折印),B白斑(1750米操边15CM大块白斑),C挫伤(3110-3120米板面搓伤重) | 返工 | 丁振 | 2024-07-30 02:06:29 | 徐小军 | 2024-07-30 20:37:41
MO001625-001-01-03 | DL002407003213 | DL0024070032 | 04003 | 最终平整 |  | 31010009 | 小品种钢卷 | 0.14-SPCC | 2180 | 0.14 | 1450 | 610 |  | 待判定 |  | 板面漆状白斑，来料上表面操边10cm左右、下表面传边10cm左右处亮线印，轻振纹，横辊印，细划伤多，传边粘钢折印4-15cm左右，1900米后不规律长折印 | 成品退库 | 龚政 | 2024-07-29 17:32:23 | 徐小军 | 2024-07-30 20:37:21 |  |  |  | SPCC
MO001625-001-01-01 | DL002407003211 | DL0024070032 | 04003 | 最终平整 |  | 31010009 | 小品种钢卷 | 0.14-SPCC | 2250 | 0.14 | 1485 | 610 |  | 待判定 | S收卷不齐(),L拉伸折印(操边偶有2cm左右拉伸折印),B白斑(板面漆状白斑多) | 收卷不齐,操边偶有2cm左右拉伸折印,板面漆状白斑多,内1000米操侧20cm内偶有大片挫伤，上表面操侧5cm左右亮线印，硬度偏高127 （要求100-120） | 成品退库 | 龚政 | 2024-07-29 17:32:23 | 徐小军 | 2024-07-30 20:37:04
MO000938-006-01 | JG12240601331 | JG1224060133 | 04003 | 最终平整 |  | 30210015 | 光亮卷 | 0.1-SPCC | 11800 | 0.1 | 6730 | 760 |  | 待判定 | K孔洞(56-94米传8-9CM25个0.22-1.16),C挫伤(9900-9910米来料松包挫伤重) | K孔洞(56-94米传8-9CM25个0.22-1.16),C挫伤(9900-9910米来料松包挫伤重) | 让步接收 |  |  | 徐小军 | 2024-07-30 20:36:06 |  |  |  | SPCC
MO002080-008 | DL1224070042 | DL1224070042 | 04003 | 最终平整 |  | 31010007 | 小品种钢卷 | 0.13-SPCC | 8320 | 0.13 | 4390 | 533 |  | 待判定 | Z振纹(来料表面),R乳化斑(来料表面),Y氧化边(两边),B白斑(板面),Y油斑(来料表面油斑印) | Z振纹(来料表面),R乳化斑(来料表面),Y氧化边(两边),B白斑(板面),Y油斑(来料表面油斑印) | 让步接收 |  |  | 吴波 | 2024-07-30 18:32:21 |  |  |  | SPCC
MO002080-010 | DL1224070039 | DL1224070039 | 04003 | 最终平整 |  | 31010007 | 小品种钢卷 | 0.13-SPCC | 8150 | 0.13 | 4320 | 533 |  | 待判定 | Z振纹(板面),R乳化斑(来料表面),L亮斑(来料表面偶有亮斑),Y氧化边(两边),N粘钢折印(尾600米操10-25CM缩芯粘钢印重),X细划伤(来料下表面操20CM处细划伤平后淡) | Z振纹(板面),R乳化斑(来料表面),L亮斑(来料表面偶有亮斑),Y氧化边(两边),N粘钢折印(尾600米操10-25CM缩芯粘钢印重),X细划伤(来料下表面操20CM处细划伤平后淡) | 让步接收 |  |  | 吴波 | 2024-07-30 18:32:06 |  |  |  | SPCC
MO001983-001 | 112447583-022 | 112447583-022 | 04003 | 最终平整 |  | 31310014 | 镍钝化卷 | 0.25-BDCK | 2340 | 0.25 | 4140 | 903 |  | 待判定 | 上表面内100米，210米处虫斑，340米处来料顶伤印平后淡，内500米来料横辊印平后不太明显 | 上表面内100米，210米处虫斑，340米处来料顶伤印平后淡，内500米来料横辊印平后不太明显 | 让步接收 |  |  | 吴波 | 2024-07-30 17:44:34 |  |  |  | BDCK
MO002080-002 | DL1224070051 | DL1224070051 | 04003 | 最终平整 |  | 31010007 | 小品种钢卷 | 0.13-SPCC | 8080 | 0.13 | 4260 | 533 |  | 待判定 | 缩芯折印(尾400米操来料缩芯折印10-15CM),X细划伤(来料表面偶有细划伤),Z振纹(板面),Y油斑(来料表面偶有油斑),Y氧化边(两边),B白斑(来料表面白斑) | 尾部400米操10-15CM缩芯折印，表面偶有细划伤，板面振纹，表面偶有油斑，表面白斑 | 让步接收 |  |  | 吴波 | 2024-07-30 15:58:17 |  |  |  | SPCC
MO002080-007 | DL1224070043 | DL1224070043 | 04003 | 最终平整 |  | 31010007 | 小品种钢卷 | 0.13-SPCC | 8220 | 0.13 | 4340 | 533 |  | 待判定 | 缩芯折印(尾500米传5-15CM),X细划伤(上下板面，偶有),L亮点(偶有),X线条印(上下板面，平后淡) | 缩芯折印(尾500米传5-15CM),X细划伤(上下板面，偶有),L亮点(偶有),X线条印(上下板面，平后淡) | 让步接收 |  |  | 吴波 | 2024-07-30 13:26:57 |  |  |  | SPCC
MO002080-011 | DL1224070037 | DL1224070037 | 04003 | 最终平整 |  | 31010007 | 小品种钢卷 | 0.13-SPCC | 8000 | 0.13 | 4220 | 533 |  | 待判定 | X细划伤(上下板面，平后淡),Y氧化边(两边；下板面中间色差印，平后淡),L亮斑(偶有),缩芯折印(尾400米传10-40CM) | 上下板面细划伤(平后淡)，双边氧化边，下板面中间色差印(平后淡)，偶有亮斑，尾400米传10-40CM缩芯折印 | 让步接收 |  |  | 吴波 | 2024-07-30 13:25:49 |  |  |  | SPCC
MO002080-004 | DL1224070048 | DL1224070048 | 04003 | 最终平整 |  | 31010007 | 小品种钢卷 | 0.13-SPCC | 8230 | 0.13 | 4340 | 533 |  | 待判定 | Z重划伤(来料操6CM内偶有擦划伤),Z振纹(板面),Y氧化边(看两边),C挫伤(6740米来料松包挫伤重),B白斑(来料表面) | 来料操6CM内偶有擦划伤，振纹，双边氧化边，6740米来料松包挫伤重，白斑 | 让步接收 |  |  | 吴波 | 2024-07-30 13:25:04 |  |  |  | SPCC
MO001465-001-01-01 | DL002406001711 | DL0024060017 | 04003 | 最终平整 |  | 31010016 | 小品种钢卷 | 0.19-SPCC | 3150 | 0.19 | 2830 | 610 |  | 待判定 | Z振纹(来料振纹，横条印，白斑),A暗线印(来料锁头暗线印),H厚薄公差(公差极限，0.19-0.195同板差0.005)H横辊印(来来来横条印明显) | Z振纹(来料振纹，横条印，白斑),A暗线印(来料锁头暗线印),H厚薄公差(公差极限，0.19-0.195同板差0.005)H横辊印(来来来横条印明显) | 让步接收 | 丁振 | 2024-07-30 03:43:02 | 吴波 | 2024-07-30 13:22:00 |  |  |  | SPCC
MO001465-001-02-01 | DL002406001721 | DL0024060017 | 04003 | 最终平整 |  | 31010016 | 小品种钢卷 | 0.19-SPCC | 3250 | 0.19 | 2910 | 610 |  | 待判定 | X细划伤(来料细划伤，操边21CM传边3CM内多条划伤线印),A暗线印(来料多条暗线印),Z振纹(来料振纹),B白斑(830米操边10CM大块白斑),Z折印(2000米后操边折印1CM) | X细划伤(来料细划伤，操边21CM传边3CM内多条划伤线印),A暗线印(来料多条暗线印),Z振纹(来料振纹),B白斑(830米操边10CM大块白斑),Z折印(2000米后操边折印1CM) | 让步接收 | 丁振 | 2024-07-30 02:06:29 | 吴波 | 2024-07-30 13:19:43 |  |  |  | SPCC
MO001625-001-01-02 | DL002407003212 | DL0024070032 | 04003 | 最终平整 |  | 31010009 | 小品种钢卷 | 0.14-SPCC | 4500 | 0.14 | 2990 | 610 |  | 待判定 | B白斑(板面漆状白斑),S色差条印(来料上表面操边10cm左右，下表面传边10cm左右处亮线印),Z振纹(来料轻振纹，横辊印),S色差() | B白斑(板面漆状白斑),S色差条印(来料上表面操边10cm左右，下表面传边10cm左右处亮线印),Z振纹(来料轻振纹，横辊印),S色差() | 让步接收 | 龚政 | 2024-07-29 17:32:23 | 吴波 | 2024-07-30 13:17:48 |  |  |  | SPCC
MO002080-003 | DL1224070049 | DL1224070049 | 04003 | 最终平整 |  | 31010007 | 小品种钢卷 | 0.13-SPCC | 8160 | 0.13 | 4280 | 533 |  | 待判定 | X细划伤(偶有),缩芯折印(尾300米传5-15CM),Z振纹(重),Y氧化边(两边) | 偶有细划伤，尾部300米传5-15CM缩芯折印，振纹重 | 让步接收 |  |  | 吴波 | 2024-07-30 12:50:04 |  |  |  | SPCC
MO001384-002-01-01 | DL002405510611 | DL0024055106 | 04003 | 最终平整 |  | 31010056 | 小品种钢卷 | 0.54-SPCC | 1100 | 0.54 | 2960 | 630 |  | 待判定 | T停机斑(80米传轻微来料),C虫斑(90米处来料1个) | T停机斑(80米传轻微来料),C虫斑(90米处来料1个) | 让步接收 | 鞠承 | 2024-07-18 13:29:30 | 徐小军 | 2024-07-30 12:08:43
MO001384-001-02-01 | DL002405510421 | DL0024055104 | 04003 | 最终平整 |  | 31010056 | 小品种钢卷 | 0.54-SPCC | 1150 | 0.54 | 3100 | 630 |  | 待判定 | C虫斑(60米处80米处各1个虫斑) | C虫斑(60米处80米处各1个虫斑) | 让步接收 | 鞠承 | 2024-07-18 12:16:01 | 徐小军 | 2024-07-30 12:08:11
MO001781-001-01-01 | DL122407001411 | DL1224070014 | 04003 | 最终平整 |  | 31010082 | 小品种钢卷 | 0.67-SPCC | 900 | 0.67 | 2920 | 610 |  | 待判定 | Z振纹(板面 ),T停机斑(50米处轻微),Y氧化边(两边),L拉伸折印(尾200米传轻微拉伸折印平后不明显) | Z振纹(板面 ),T停机斑(50米处轻微),Y氧化边(两边),L拉伸折印(尾200米传轻微拉伸折印平后不明显) | 让步接收 | 鞠承 | 2024-07-27 18:38:59 | 吕海 | 2024-07-30 09:09:19
MO002080-001 | DL1224070054 | DL1224070054 | 04003 | 最终平整 |  | 31010007 | 小品种钢卷 | 0.13-SPCC | 8150 | 0.13 | 4300 | 533 |  | 待判定 | L亮斑(来料操15CM内偶有亮斑),Y氧化边(两边),B白斑(板面),Z振纹(来料表面),N粘钢折印(尾50米操10CM) | L亮斑(来料操15CM内偶有亮斑),Y氧化边(两边),B白斑(板面),Z振纹(来料表面),N粘钢折印(尾50米操10CM) | 让步接收 |  |  | 吕海 | 2024-07-29 21:34:45 |  |  |  | SPCC
MO001675-002-02 | JG12240703462 | JG1224070346 | 04003 | 最终平整 |  | 30210015 | 光亮卷 | 0.1-SPCC | 11200 | 0.1 | 6350 | 760 |  | 待判定 | K孔洞(2885-2929米传26CM8个0.578-0.722) | 2885-2929米传26CM8个0.578-0.722mm2 | 让步接收 |  |  | 吴波 | 2024-07-29 16:15:54 |  |  |  | SPCC
MO001804-005-02 | JG12240704052 | JG1224070405 | 04003 | 最终平整 |  | 30210015 | 光亮卷 | 0.1-SPCC | 12860 | 0.1 | 6880 | 710 |  | 待判定 | K孔洞(夹纸内80米表面12个孔洞【退平整】/5797米传40CM0.94/10270米传68CM0.07) | 夹纸内80米表面12个孔洞【剪下退平整】/5797米传40CM0.94/10270米传68CM0.07) | 让步接收 |  |  | 吴波 | 2024-07-29 16:15:08 |  |  |  | SPCC
MO001712-001 | DU65240700052 | DU65240700052 | 04003 | 最终平整 |  | 31110032 | 优钢卷 | 1.06-SK85 | 260 | 1.06 | 1245 | 625 |  | 待判定 | Z重划伤(),Z振纹(),X锈斑(),Q缺口(),H横辊印(),B白条纹(),C挫伤(),S色差() | Z重划伤(),Z振纹(),X锈斑(),Q缺口(),H横辊印(),B白条纹(),C挫伤(),S色差() | 让步接收 |  |  | 吴波 | 2024-07-29 13:12:37 |  |  |  | SK85
MO001290-003 | DU6524070006 | DU6524070006 | 04003 | 最终平整 |  | 31110015 | 优钢卷 | 0.73-SK85 | 2170 | 0.73 | 7700 | 625 |  | 待判定 | D点辊印(传边21CM麻点线印),X细划伤(来料细划伤，搓伤),Z振纹(来料振纹，氧化边，碎边),H厚薄公差(0.73-0.739同板差0.013),H横辊印(来料横条印，版型差),H黑斑(整卷间断性黑斑) | 传边21CM麻点线印，细划伤，挫伤，振纹，氧化边，碎边，厚薄公差(0.73-0.739同板差0.013设高点)，横条印，版型差，整卷间断性黑斑 | 让步接收 |  |  | 徐小军 | 2024-07-29 12:27:24 |  |  |  | SK85
MO001290-001-01 | DU65240700051 | DU6524070005 | 04003 | 最终平整 |  | 31110015 | 优钢卷 | 0.73-SK85 | 1620 | 0.73 | 5730 | 625 |  | 待判定 | X细划伤(来料洗护师，搓伤，氧化边),Z振纹(来料振纹，横条印),Z折印(内200米传边粘钢折印),H厚薄公差(0.733-0.742同板差0.02),H横辊印(来料横条印，双边折印1CM左右),B白斑(整卷白斑重) | 细划伤，挫伤，氧化边，振纹，横条印，内200米传边粘钢折印，厚薄公差(纵向跳动0.733-0.742同板差0.02设高点)，双边折印1CM左右，整卷白斑重 | 让步接收 |  |  | 徐小军 | 2024-07-29 12:23:50 |  |  |  | SK85
MO001283-001 | DU6524070001 | DU6524070001 | 04003 | 最终平整 |  | 31110018 | 优钢卷 | 0.825-SK85 | 2020 | 0.825 | 8090 | 625 |  | 待判定 | X细划伤(来料细划伤，搓伤，碎边),Z振纹(来料振纹，氧化边),Z折印(内1000米操边粘钢折印),H厚薄公差(0.824-0.83同板差0.018),H横辊印(来料横条印),H黑斑(来料整卷操边6CM左右内黑斑，锈斑) | 细划伤，挫伤，碎边，振纹，氧化边，内1000米操边粘钢折印，厚薄公差(0.824-0.83同板差0.018设高点)，横条印，来料整卷操边6CM左右内黑斑、锈斑 | 让步接收 |  |  | 徐小军 | 2024-07-29 11:35:44 |  |  |  | SK85
MO001711-001 | DU6524070008 | DU6524070008 | 04003 | 最终平整 |  | 31110018 | 优钢卷 | 0.825-SK85 | 1640 | 0.825 | 6560 | 625 |  | 待判定 | X细划伤(来料细划伤，搓伤，氧化边，碎边),Z振纹(来料振纹，白斑),M麻点线印(传边20CM麻点线印),H厚薄公差(0.823-0.833同板差0.01),H横辊印(来料横条印，版型差) | X细划伤(来料细划伤，搓伤，氧化边，碎边),Z振纹(来料振纹，白斑),M麻点线印(传边20CM麻点线印),H厚薄公差(0.823-0.833同板差0.01),H横辊印(来料横条印，版型差) | 让步接收 |  |  | 吴波 | 2024-07-29 10:05:31 |  |  |  | SK85
MO001283-005 | DU6524070003 | DU6524070003 | 04003 | 最终平整 |  | 31110018 | 优钢卷 | 0.825-SK85 | 1620 | 0.825 | 6460 | 625 |  | 待判定 | M麻点线印(传边20CM麻点线印),X细划伤(来料细划伤，搓伤，下表面多条划伤),Z振纹(来料振纹，雪花纹),H厚薄公差(0.821-0.83同板差0.022),H横辊印(来料横条印) | M麻点线印(传边20CM麻点线印),X细划伤(来料细划伤，搓伤，下表面多条划伤),Z振纹(来料振纹，雪花纹),H厚薄公差(0.821-0.83同板差0.022),H横辊印(来料横条印) | 让步接收 |  |  | 吴波 | 2024-07-29 10:00:40 |  |  |  | SK85
MO001288-001 | DU6524070007 | DU6524070007 | 04003 | 最终平整 |  | 31110021 | 优钢卷 | 0.88-SK85 | 1500 | 0.88 | 6360 | 625 |  | 待判定 | X细划伤(来料细划伤，雪花纹，搓伤),Z振纹(来料振纹，氧化边),H厚薄公差(0.876-0.885同板差0.019),H横辊印(来料横条印),H黑斑(内350米传边20CM内黑斑) | X细划伤(来料细划伤，雪花纹，搓伤),Z振纹(来料振纹，氧化边),H厚薄公差(0.876-0.885同板差0.019),H横辊印(来料横条印),H黑斑(内350米传边20CM内黑斑) | 让步接收 |  |  | 吴波 | 2024-07-29 10:00:10 |  |  |  | SK85
MO001767-006 | DL1224070026 | DL1224070026 | 04003 | 最终平整 |  | 31010073 | 小品种钢卷 | 0.762-SPCC | 1590 | 0.762 | 6130 | 650 |  | 待判定 | A暗线印(来料多条暗线印),X细划伤(来料细划伤),Z振纹(来料振纹，横条印，搓伤),T脱皮(内80米操边5CM内间断性脱皮) | 多条暗线印,细划伤,振纹，横条印，搓伤,内80米操边5CM内间断性脱皮 | 让步接收 |  |  | 程鑫 | 2024-07-28 22:10:24
MO001283-003 | DU6524070002 | DU6524070002 | 04003 | 最终平整 |  | 31110018 | 优钢卷 | 0.825-SK85 | 2020 | 0.825 | 8090 | 625 |  | 待判定 | X细划伤(),Z振纹(),Y氧化边(),X线辊印(),S碎边(),C挫伤(),D单边浪(),S色差() | X细划伤(),Z振纹(),Y氧化边(),X线辊印(),S碎边(),C挫伤(),D单边浪(),S色差() | 让步接收 |  |  | 吕海 | 2024-07-28 21:42:42 |  |  |  | SK85
MO001767-008-02 | DL12240700322 | DL1224070032 | 04003 | 最终平整 |  | 31010073 | 小品种钢卷 | 0.762-SPCC | 1540 | 0.762 | 5970 | 650 |  | 待判定 |  |  | 让步接收 |  |  | 吴波 | 2024-07-28 17:43:31 |  |  |  | SPCC
MO001250-004-01 | JG12240701041 | JG1224070104 | 04003 | 最终平整 |  | 30210015 | 光亮卷 | 0.1-SPCC | 12640 | 0.1 | 7330 | 760 |  | 待判定 | K孔洞(22-26米传3cm2个0.07-0.59) | K孔洞(22-26米传3cm2个0.07-0.59) | 让步接收 |  |  | 吴波 | 2024-07-28 17:41:59 |  |  |  | SPCC
MO001763-011-01 | JG122407036821 | JG12240703682 | 04003 | 最终平整 |  | 30210015 | 光亮卷 | 0.1-SPCC | 13680 | 0.1 | 7810 | 760 |  | 待判定 | K孔洞(59m传24cm0.07) | K孔洞(59m传24cm0.07) | 让步接收 | 鞠承 | 2024-07-28 12:19:59 | 吴波 | 2024-07-28 16:34:10
MO001763-011-02 | JG122407036822 | JG12240703682 | 04003 | 最终平整 |  | 30210015 | 光亮卷 | 0.1-SPCC | 1210 | 0.1 | 680 | 760 |  | 待判定 |  |  | 协议品 | 鞠承 | 2024-07-28 12:19:59 | 吴波 | 2024-07-28 16:33:38
MO001763-003 | JG12240703502 | JG12240703502 | 04003 | 最终平整 |  | 30210015 | 光亮卷 | 0.1-SPCC | 14760 | 0.1 | 8480 | 760 |  | 待判定 | K孔洞(14657m传18.1cm0.07),H花辊印(来料操边10cm花辊印) | K孔洞(14657m传18.1cm0.07),H花辊印(来料操边10cm花辊印) | 让步接收 |  |  | 吴波 | 2024-07-28 16:32:23 |  |  |  | SPCC
MO001675-001-02 | JG12240703452 | JG1224070345 | 04003 | 最终平整 |  | 30210015 | 光亮卷 | 0.1-SPCC | 9850 | 0.1 | 5640 | 760 |  | 待判定 | K孔洞(594-602米传51CM2个0.22-0.14),N粘钢折印(尾500米操5CM) | K孔洞(594-602米传51CM2个0.22-0.14),N粘钢折印(尾500米操5CM) | 让步接收 |  |  | 吴波 | 2024-07-28 16:32:12 |  |  |  | SPCC
MO001250-007-02 | JG12240701072 | JG1224070107 | 04003 | 最终平整 |  | 30210015 | 光亮卷 | 0.1-SPCC | 9740 | 0.1 | 5710 | 760 |  | 待判定 | H厚薄公差(整卷0.104-0.106) | H厚薄公差(整卷0.104-0.106) | 让步接收 |  |  | 吴波 | 2024-07-28 16:31:58 |  |  |  | SPCC
MO001283-007 | DU6524070004 | DU6524070004 | 04003 | 最终平整 |  | 31110018 | 优钢卷 | 0.825-SK85 | 1860 | 0.825 | 7445 | 625 |  | 待判定 | S色差条印(),Z振纹(),Z针尖印(),Y油泥斑(),Q缺口(传边碎边缺口0.5-1.5cm左右),H横辊印(),D单边浪(来料传边大边浪),S色差(),C挫伤(搓伤，搓伤小点多) | S色差条印(),Z振纹(),Z针尖印(),Y油泥斑(),Q缺口(传边碎边缺口0.5-1.5cm左右),H横辊印(),D单边浪(来料传边大边浪),S色差(),C挫伤(搓伤，搓伤小点多) | 让步接收 |  |  | 吴波 | 2024-07-28 16:31:15 |  |  |  | SK85
MO001537-001-02 | JG122407010122 | JG12240701012 | 04003 | 最终平整 |  | 30210015 | 光亮卷 | 0.1-SPCC | 1290 | 0.1 | 720 | 760 |  | 待判定 |  | 短带 （协议品） | 协议品 | 鞠承 | 2024-07-28 09:36:58 | 吴波 | 2024-07-28 12:53:28
MO001884-001 | JG12240703472 | JG12240703472 | 04003 | 最终平整 |  | 30210015 | 光亮卷 | 0.1-SPCC | 14880 | 0.1 | 8430 | 760 |  | 待判定 | T停机斑(50米停机斑重) | T停机斑(50米停机斑重) | 让步接收 |  |  | 吴波 | 2024-07-28 12:49:50
MO001537-002 | JG12240701022 | JG12240701022 | 04003 | 最终平整 |  | 30210015 | 光亮卷 | 0.1-SPCC | 14460 | 0.1 | 8160 | 760 |  | 待判定 | K孔洞(13381米传24cm0.58),X线辊印(下表面中间线辊印重) | K孔洞(13381米传24cm0.58),X线辊印(下表面中间线辊印重) | 让步接收 |  |  | 吴波 | 2024-07-28 12:49:36
MO001768-001-02 | DL12240700312 | DL1224070031 | 04003 | 最终平整 |  | 31010073 | 小品种钢卷 | 0.762-SPCC | 1600 | 0.762 | 5465 | 570 |  | 待判定 | C挫伤(),Z振纹(),S色差条印(),S水锈斑(),D单边浪(),H横辊印(),S色差(),B白条纹(),B白斑() | C挫伤(),Z振纹(),S色差条印(),S水锈斑(),D单边浪(),H横辊印(),S色差(),B白条纹(),B白斑() | 让步接收 |  |  | 吴波 | 2024-07-28 12:39:19 |  |  |  | SPCC
MO001768-001-01 | DL12240700311 | DL1224070031 | 04003 | 最终平整 |  | 31010073 | 小品种钢卷 | 0.762-SPCC | 1580 | 0.762 | 5310 | 570 |  | 待判定 | S色差条印(),Z振纹(),S水锈斑(来料水锈斑发白),H横辊印(),C挫伤(来料搓伤，搓伤小点多),S色差() | S色差条印(),Z振纹(),S水锈斑(来料水锈斑发白),H横辊印(),C挫伤(来料搓伤，搓伤小点多),S色差() | 让步接收 |  |  | 吴波 | 2024-07-28 12:39:04
MO001713-002-01-01 | DL002407002011 | DL0024070020 | 04003 | 最终平整 |  | 31010081 | 小品种钢卷 | 0.57-SPCC | 1080 | 0.57 | 3070 | 630 |  | 待判定 | H黑斑(内40米传1CM小黑斑) | 内40米传1CM小黑斑,硬度偏高107 （要求：85-105） | 让步接收 |  |  | 吴波 | 2024-07-28 10:34:57
MO001767-001 | DL1224070017 | DL1224070017 | 04003 | 最终平整 |  | 31010073 | 小品种钢卷 | 0.762-SPCC | 1670 | 0.762 | 6400 | 650 |  | 待判定 | X细划伤(来料细划伤，内150米下表面划伤重),Z振纹(来料振纹，白条印),H横辊印(来料横条印，版型差),C挫伤(来料搓伤，多条暗线印) | X细划伤(来料细划伤，内150米下表面划伤重),Z振纹(来料振纹，白条印),H横辊印(来料横条印，版型差),C挫伤(来料搓伤，多条暗线印) | 让步接收 |  |  | 徐小军 | 2024-07-28 10:16:51
MO001763-002 | JG12240703492 | JG12240703492 | 04003 | 最终平整 |  | 30210015 | 光亮卷 | 0.1-SPCC | 14260 | 0.1 | 8240 | 760 |  | 待判定 | R乳化斑(来料表面),K孔洞(4483-4531米传57CM12个0.072-1.23) | 乳化斑，4483-4531米传57CM12个孔洞0.072-1.23平方毫米 | 返工 |  |  | 徐小军 | 2024-07-28 10:14:32
MO001763-004-01 | JG122407035121 | JG12240703512 | 04003 | 最终平整 |  | 30210015 | 光亮卷 | 0.1-SPCC | 3100 | 0.1 | 1770 | 760 |  | 待判定 | T停机斑(50米处重),R乳化斑(来料表面),S松花印(800-2400米传来料垫铁粘钢印重平后1-3CM松花印) | 50米处停机斑(重)，乳化斑，800-2400米传来料垫铁粘钢印重(平后1-3CM松花印) | 返工 | 鞠承 | 2024-07-27 22:48:17 | 徐小军 | 2024-07-28 10:14:16
MO001781-001-01-02 | DL122407001412 | DL1224070014 | 04003 | 最终平整 |  | 31010082 | 小品种钢卷 | 0.67-SPCC | 850 | 0.67 | 2740 | 610 |  | 待判定 | L拉伸折印(400米后传拉伸折印10CM/500米后操拉伸折印10CM),N粘钢折印(尾200米传10-60CM粘钢印重) | L拉伸折印(400米后传拉伸折印10CM/500米后操拉伸折印10CM),N粘钢折印(尾200米传10-60CM粘钢印重) | 成品退库 | 鞠承 | 2024-07-27 18:38:59 | 徐小军 | 2024-07-28 10:14:02
MO001997-001-02 | JL12240500082 | JL1224050008 | 04003 | 最终平整 |  | 31010018 | 小品种钢卷 | 0.1-SPCC | 2170 | 0.1 | 1000 | 610 |  | 待判定 | Z振纹(来料振纹，横条印),X锈斑(来料整卷锈斑),Z重划伤(来料版型差，内100米搓伤重，有顶伤) | 整卷锈斑,内100米搓伤重，板型差，有顶伤，振纹，横条印 | 成品退库 | 曹祎 | 2024-07-26 15:24:55 | 徐小军 | 2024-07-28 10:13:12
MO001713-001-01-02 | DL002407000912 | DL0024070009 | 04003 | 最终平整 |  | 31010081 | 小品种钢卷 | 0.57-SPCC | 1030 | 0.57 | 2955 | 630 |  | 待判定 | Z重划伤(尾230米传10CM划伤重平后明显),L拉伸折印(700米后操拱板拉伸折印2-20CM) | Z重划伤(尾230米传10CM划伤重平后明显),L拉伸折印(700米后操拱板拉伸折印2-20CM) | 成品退库 | 鞠承 | 2024-07-27 17:30:05 | 徐小军 | 2024-07-28 10:11:54
MO001713-001-02-02 | DL002407000922 | DL0024070009 | 04003 | 最终平整 |  | 31010081 | 小品种钢卷 | 0.57-SPCC | 1050 | 0.57 | 2930 | 630 |  | 待判定 | Z折印(拱板，600米后整板面折印重，平后明显) | Z折印(拱板，600米后整板面折印重，平后明显) | 成品退库 | 陈俊华 | 2024-07-27 16:01:55 | 徐小军 | 2024-07-28 10:11:36
MO001713-002-01-02 | DL002407002012 | DL0024070020 | 04003 | 最终平整 |  | 31010081 | 小品种钢卷 | 0.57-SPCC | 1060 | 0.57 | 2960 | 630 |  | 待判定 | Z折印(拱板，600米后整板面，重，平后明显) | Z折印(拱板，600米后整板面，重，平后明显) | 成品退库 | 陈俊华 | 2024-07-27 16:04:49 | 徐小军 | 2024-07-28 10:11:28
MO001767-002 | DL1224070018 | DL1224070018 | 04003 | 最终平整 |  | 31010073 | 小品种钢卷 | 0.762-SPCC | 1670 | 0.762 | 6420 | 650 |  | 待判定 | H厚薄公差(0.764-0.782同板差0.016),X细划伤(来料细划伤，搓伤，版型差),Z振纹(来料振纹，横条印) | H厚薄公差(0.764-0.782同板差0.016),X细划伤(来料细划伤，搓伤，版型差),Z振纹(来料振纹，横条印) | 让步接收 |  |  | 吴波 | 2024-07-28 09:38:44
MO001767-004 | DL1224070020 | DL1224070020 | 04003 | 最终平整 |  | 31010073 | 小品种钢卷 | 0.762-SPCC | 1500 | 0.762 | 5770 | 650 |  | 待判定 | X细划伤(来料细划伤，搓伤，暗线印),Z振纹(来料振纹，尾部横条印明显),C擦伤(来料版型差，头尾搓伤) | X细划伤(来料细划伤，搓伤，暗线印),Z振纹(来料振纹，尾部横条印明显),C擦伤(来料版型差，头尾搓伤) | 让步接收 |  |  | 吴波 | 2024-07-28 09:38:12
MO001537-004 | JG12240701062 | JG12240701062 | 04003 | 最终平整 |  | 30210015 | 光亮卷 | 0.1-SPCC | 14380 | 0.1 | 8240 | 760 |  | 待判定 | Z振纹(来料表面),T停机斑(50米处),N粘钢折印(尾400米操5-10CM) | Z振纹(来料表面),T停机斑(50米处),N粘钢折印(尾400米操5-10CM) | 让步接收 |  |  | 吕海 | 2024-07-28 01:41:12
MO001767-003 | DL1224070019 | DL1224070019 | 04003 | 最终平整 |  | 31010073 | 小品种钢卷 | 0.762-SPCC | 1580 | 0.762 | 6080 | 650 |  | 待判定 | W微边浪(),L肋浪(),H横辊印(),C挫伤(),S色差() | W微边浪(),L肋浪(),H横辊印(),C挫伤(),S色差() | 让步接收 |  |  | 吴波 | 2024-07-27 18:40:44
MO001767-009 | DL1224070028 | DL1224070028 | 04003 | 最终平整 |  | 31010073 | 小品种钢卷 | 0.762-SPCC | 1670 | 0.762 | 6435 | 650 |  | 待判定 | X细划伤(偶有轻划伤),S色差条印(),Z振纹(来料轻振纹),L肋浪(),H横辊印(),C挫伤(偶有搓伤，搓伤小点),S色差() | X细划伤(偶有轻划伤),S色差条印(),Z振纹(来料轻振纹),L肋浪(),H横辊印(),C挫伤(偶有搓伤，搓伤小点),S色差() | 让步接收 |  |  | 吴波 | 2024-07-27 18:40:15
MO001767-007 | DL1224070027 | DL1224070027 | 04003 | 最终平整 |  | 31010073 | 小品种钢卷 | 0.762-SPCC | 1690 | 0.762 | 6450 | 650 |  | 待判定 | Z振纹(),L肋浪(),H横辊印(),S色差(),C挫伤(来料搓伤，搓伤小点多) | 振纹，肋浪，横辊印，挫伤，挫伤小点多 | 让步接收 |  |  | 吕海 | 2024-07-27 14:49:17
MO001767-005 | DL1224070025 | DL1224070025 | 04003 | 最终平整 |  | 31010073 | 小品种钢卷 | 0.762-SPCC | 1620 | 0.762 | 6250 | 650 |  | 待判定 | D点辊印(来料下表面带中处点辊印),S色差条印(),Z振纹(),W微边浪(),L肋浪(),B白条纹(),S色差() | 来料下表面带中处点辊印，振纹，微边浪，肋浪，白条纹 | 让步接收 |  |  | 吕海 | 2024-07-27 14:47:36
MO001973-001 | 1334966380131 | 1334966380131 | 04003 | 最终平整 |  | 31310031 | 镍钝化卷 | 0.8-BDCK | 760 | 0.8 | 4210 | 900 |  | 待判定 | 来料上表面多条划伤重【7条】，平后划伤变淡【强光能见】，700米后断续无规律划伤重，下表面色差条印，偶有小黑点，320米处小黑斑 | 来料上表面多条划伤重(7条)平后划伤变淡【强光能见】，700米后断续无规律划伤重，下表面色差条印，偶有小黑点，320米处小黑斑 | 让步接收 |  |  | 徐小军 | 2024-07-27 13:55:12
MO001934-001-02 | DL12240700572 | DL1224070057 | 04003 | 最终平整 |  | 31010062 | 小品种钢卷 | 0.5-SPCC | 2420 | 0.5 | 5340 | 565 |  | 待判定 |  |  | 返工 | 陈俊华 | 2024-07-27 10:30:21 | 徐小军 | 2024-07-27 10:54:42
MO002002-001 | DL002405511022 | DL002405511022 | 04003 | 最终平整 |  | 31010033 | 小品种钢卷 | 0.32-SPCC | 1720 | 0.32 | 2665 | 630 |  | 待判定 | X细划伤(下表面操边20CM细划伤),A暗线印(传边5CM内2条暗线印),Z振纹(来料振纹，横条印),B白条纹(来料白条印),H厚薄公差(0.32-0.326同板差0.005) | X细划伤(下表面操边20CM细划伤),A暗线印(传边5CM内2条暗线印),Z振纹(来料振纹，横条印),B白条纹(来料白条印),H厚薄公差(0.32-0.326同板差0.005) | 让步接收 |  |  | 吴波 | 2024-07-27 07:50:57
MO001763-005 | JG12240703522 | JG12240703522 | 04003 | 最终平整 |  | 20500018 | 光亮卷半成品 | 0.1-SPCC | 14700 | 0.1 | 8380 | 760 |  | 待判定 |  |  | 半成品退库 |  |  | 程鑫 | 2024-07-26 16:08:51
MO001363-008 | JL1224030183 | JL1224030183 | 04003 | 最终平整 |  | 31010041 | 小品种钢卷 | 0.3-SPCC | 4610 | 0.3 | 6890 | 650 |  | 待判定 | H黄斑(两边边部小黄点，尾200米板面小黄点多),N粘钢折印(尾100米整板面),X线条印(上下板面，平后淡),Y氧化边(两边，重) | 尾部200米板面小黄点多,尾部100米整板面粘钢印，上下板面线印平后淡，两边边部小黄点 | 合格品 |  |  | 吕海 | 2024-07-26 11:29:54
MO001542-001-02-01 | DL122407001321 | DL1224070013 | 04003 | 最终平整 |  | 31010068 | 小品种钢卷 | 0.68-SPCC | 900 | 0.68 | 2900 | 610 |  | 待判定 | A暗线印(来料表面),Z振纹(表面),Y氧化边(两边重),H厚薄公差(来料传0.696操0.695平后传0.982操0.67量0.682跳0.682-0.689),H黑斑(666米传1CM【1米长】/730-740米传2个2CM) | A暗线印(来料表面),Z振纹(表面),Y氧化边(两边重),H厚薄公差(来料传0.696操0.695平后传0.982操0.67量0.682跳0.682-0.689),H黑斑(666米传1CM【1米长】/730-740米传2个2CM) | 返工 | 鞠承 | 2024-07-24 00:23:03 | 徐小军 | 2024-07-26 11:27:13
MO001781-001-02-01 | DL122407001421 | DL1224070014 | 04003 | 最终平整 |  | 31010082 | 小品种钢卷 | 0.67-SPCC | 900 | 0.67 | 2915 | 610 |  | 待判定 | Z振纹(板面),C虫斑(50米传表面中间1个),Y氧化边(两边重) | Z振纹(板面),C虫斑(50米传表面中间1个),Y氧化边(两边重) | 合格品 | 鞠承 | 2024-07-26 02:00:28 | 吕海 | 2024-07-26 11:26:59
MO001542-001-02-02 | DL122407001322 | DL1224070013 | 04003 | 最终平整 |  | 31010068 | 小品种钢卷 | 0.68-SPCC | 870 | 0.68 | 2840 | 610 |  | 待判定 | H厚薄公差(来料传0.696操0.695平后传0.982操0.67量0.682跳0.682-0.689),N粘钢折印(尾270米传10-40CM重) | H厚薄公差(来料传0.696操0.695平后传0.982操0.67量0.682跳0.682-0.689),N粘钢折印(尾270米传10-40CM重) | 成品退库 | 鞠承 | 2024-07-24 00:23:03 | 徐小军 | 2024-07-26 11:26:53
MO001542-001-01 | DL12240700131 | DL1224070013 | 04003 | 最终平整 |  | 31010068 | 小品种钢卷 | 0.68-SPCC | 1750 | 0.68 | 5650 | 610 |  | 待判定 | H厚薄公差(平前操0.689传0.677，平后操0.668传0.680，正常跳动0.682-0.687，偶跳0.680),H横辊印(轻微),H黑斑(传385米处传2CM，小的) | H厚薄公差(平前操0.689传0.677，平后操0.668传0.680，正常跳动0.682-0.687，偶跳0.680),H横辊印(轻微),H黑斑(传385米处传2CM，小的) | 返工 |  |  | 徐小军 | 2024-07-26 11:25:44
MO001548-001-02-01 | DL002405511021 | DL0024055110 | 04003 | 最终平整 |  | 31010040 | 小品种钢卷 | 0.39-SPCC | 1570 | 0.39 | 3070 | 630 |  | 待判定 | S色差(传边部) | 传边部色差，上下板面粗糙度低0.729/0.736/0.775/-0.79/0.746/0.726【Ra：0.8-1.0】 | 返工 |  |  | 徐小军 | 2024-07-26 11:25:22
MO001363-011 | JL1224030186 | JL1224030186 | 04003 | 最终平整 |  | 31010041 | 小品种钢卷 | 0.3-SPCC | 3440 | 0.3 | 5160 | 650 |  | 待判定 | N粘钢折印(尾300米传10-50CM),X线条印(下板面，平后淡),Y氧化边(两边，重),H黄斑(两边边部小黄点) | 尾部300米传侧粘钢印10-50cm，下板面线印平后淡，两边边部小黄点 | 合格品 |  |  | 徐小军 | 2024-07-26 11:22:53
MO001781-001-02-02 | DL122407001422 | DL1224070014 | 04003 | 最终平整 |  | 31010082 | 小品种钢卷 | 0.67-SPCC | 880 | 0.67 | 2860 | 610 |  | 待判定 | C虫斑(720米处2个大虫斑/770米处1个),N粘钢折印(650米传10-60CM粘钢印重) | C虫斑(720米处2个大虫斑/770米处1个),N粘钢折印(650米传10-60CM粘钢印重) | 成品退库 | 鞠承 | 2024-07-26 02:00:28 | 徐小军 | 2024-07-26 11:20:48
MO001776-001-02 | DL12240700562 | DL1224070056 | 04003 | 最终平整 |  | 31010082 | 小品种钢卷 | 0.67-SPCC | 1610 | 0.67 | 4730 | 565 |  | 待判定 | T停机斑(50米70米处),N粘钢折印(尾160米表面10-60CM粘钢印重),Y氧化边(来料两边5CM重发黄),H厚薄公差()H厚薄公差(来料传0.667操0.663平后传0.658操0.653量0.658跳0.658-0.66/500-1000米跳0.658-0.663) | T停机斑(50米70米处),N粘钢折印(尾160米表面10-60CM粘钢印重),Y氧化边(来料两边5CM重发黄),H厚薄公差()H厚薄公差(来料传0.667操0.663平后传0.658操0.653量0.658跳0.658-0.66/500-1000米跳0.658-0.663) | 返工 |  |  | 徐小军 | 2024-07-26 11:20:10
MO001775-001-02 | DL12240700552 | DL1224070055 | 04003 | 最终平整 |  | 31010066 | 小品种钢卷 | 0.66-SPCC | 1560 | 0.66 | 4550 | 565 |  | 待判定 | A暗线印(板面轻微暗),Z振纹(板面),N粘钢折印(1400米后整板面粘钢印重),B白斑(来料传15CM处连续性白斑重平后明显整卷) | A暗线印(板面轻微暗),Z振纹(板面),N粘钢折印(1400米后整板面粘钢印重),B白斑(来料传15CM处连续性白斑重平后明显整卷)（未取样） | 成品退库 |  |  | 徐小军 | 2024-07-26 11:19:44
MO001775-001-01 | DL12240700551 | DL1224070055 | 04003 | 最终平整 |  | 31010066 | 小品种钢卷 | 0.66-SPCC | 1570 | 0.66 | 4575 | 565 |  | 待判定 | Y氧化边(两边重发黄5CM),N粘钢折印(尾170米表面10-50CM粘钢印重),B白斑(内400米传15CM传白斑重平后明显),X细划伤(来料下表面8CM细划伤平后淡),H厚薄公差(来料传0.657操0.655平后传0.651操0.649量0.651跳0.649-0.651) | 氧化边发黄5CM,尾部170米粘钢印重10-50cm,内400米传侧15cm白斑重平后明显,下表面8cm细划伤平后淡,厚度偏低(来料传0.657操0.655mm，平后传0.651操0.649mm，量0.651mm，跳0.649-0.651mm) | 返工 |  |  | 徐小军 | 2024-07-26 11:19:13
MO001776-001-01 | DL12240700561 | DL1224070056 | 04003 | 最终平整 |  | 31010082 | 小品种钢卷 | 0.67-SPCC | 1580 | 0.67 | 4710 | 565 |  | 待判定 | T停机斑(50米处尾30米处),H厚薄公差(来料传0.673操0.667平后传0.662操0.658量0.662跳动0.661-0.664),N粘钢折印(1400米表面中间10-56CM粘钢印重),Y氧化边(两边重发黄5CM),B白斑(板面白斑) | T停机斑(50米处尾30米处),H厚薄(来料传0.673操0.667平后传0.662操0.658量0.662跳动0.661-0.664),N粘钢折印(1400米表面中间10-56CM粘钢印重),Y氧化边(两边重发黄5CM),B白斑(板面白斑) | 返工 |  |  | 徐小军 | 2024-07-26 11:18:30
MO001250-003-02-01 | JG122407010321 | JG1224070103 | 04003 | 最终平整 |  | 30910003 | 光亮卷协议品 | 0.1-SPCC | 2660 | 0.1 | 1540 | 760 |  | 待判定 | K孔洞(194-222米传30CM5个0.94-1.08/1490-1498米传49CM3个1.30-1.59/2364-2368米传0.5-2CM10个8.7-75) | 194-222米传30CM5个孔洞0.94-1.08平方毫米，1490-1498米传49CM3个孔洞1.30-1.59平方毫米，2364-2368米传0.5-2CM10个孔洞8.7-75平方毫米【短带-协议品】 | 协议品 | 鞠承 | 2024-07-26 07:12:33 | 吕海 | 2024-07-26 09:04:05
MO000947-007-01 | JG12240602731 | JG1224060273 | 04003 | 最终平整 |  | 30210015 | 光亮卷 | 0.1-SPCC | 10900 | 0.1 | 6320 | 760 |  | 待判定 | )K孔洞(58-62米传68CM2个0.29) | 58-62米传68CM2个孔洞0.29平方毫米 | 让步接收 |  |  | 吕海 | 2024-07-26 08:53:57
MO000945-012-01 | JG12240601431 | JG1224060143 | 04003 | 最终平整 |  | 30210015 | 光亮卷 | 0.1-SPCC | 11100 | 0.1 | 6330 | 760 |  | 待判定 | K孔洞(夹纸内100米表面71个孔洞【退平整】/1199米传36CM2.46) | K孔洞(夹纸内100米表面71个孔洞【退平整】/1199米传36CM2.46) | 让步接收 |  |  | 吴波 | 2024-07-26 01:37:24
MO001554-006-01 | JG12240703521 | JG1224070352 | 04003 | 最终平整 |  | 30210004 | 光亮卷 | 0.125-SPCC | 6810 | 0.125 | 4800 | 760 |  | 待判定 | Z振纹(板面),R乳化斑(来料表面),K孔洞(夹纸内86米来料顶伤孔洞9个0.51-1.30/6748米传7.8出门0.14),T停机斑(50米处) | 夹纸内86米9个孔洞（0.51-1.3mm2），6748米传侧7.8cm孔洞（0.14mm2） | 让步接收 |  |  | 吴波 | 2024-07-26 01:32:30
MO000539-003-01-02 | JG122405501512 | JG1224055015 | 04003 | 最终平整 |  | 30210015 | 光亮卷 | 0.1-SPCC | 1840 | 0.1 | 1060 | 760 |  | 待判定 | R乳化斑,S色差,S色差条印,S松花印 | 表面色差条印/1420米松包打皱松花印印重，未取样测性能 | 协议品 |  |  | 程鑫 | 2024-07-25 14:28:18
MO000664-005-02-01 | JG122405511921 | JG1224055119 | 04003 | 最终平整 |  | 30210015 | 光亮卷 | 0.1-SPCC | 2470 | 0.1 | 1440 | 760 |  | 待判定 |  | 来料叠带分包-短带 | 协议品 |  |  | 程鑫 | 2024-07-25 09:52:29
MO000945-004-01 | JG12240602761 | JG1224060276 | 04003 | 最终平整 |  | 30210015 | 光亮卷 | 0.1-SPCC | 11540 | 0.1 | 6610 | 760 |  | 待判定 | K孔洞(17米传50CM0.65/79米传32CM0.29) | 17米传50CM孔洞0.65平方毫米，79米传32CM孔洞0.29平方毫米。 | 让步接收 |  |  | 吴波 | 2024-07-25 09:04:12
MO000938-011-01 | JG12240601261 | JG1224060126 | 04003 | 最终平整 |  | 30210015 | 光亮卷 | 0.1-SPCC | 11600 | 0.1 | 6620 | 760 |  | 待判定 | K孔洞(11448米传67CM2.02),R乳化斑(来料表面),T停机斑(50米处) | 11448米传67CM孔洞2.02平方毫米 ，乳化斑(来料表面),停机斑(50米处) | 让步接收 |  |  | 吴波 | 2024-07-25 09:00:46
MO001554-005-01-02 | JG122407035112 | JG1224070351 | 04003 | 最终平整 |  | 30210004 | 光亮卷 | 0.125-SPCC | 2960 | 0.125 | 2030 | 760 |  | 待判定 | S松花印(来料整卷操30CM轻微) | S松花印(来料整卷操30CM轻微) | 让步接收 | 鞠承 | 2024-07-24 23:21:56 | 吴波 | 2024-07-25 05:33:07
MO001554-005-01-01 | JG122407035111 | JG1224070351 | 04003 | 最终平整 |  | 30210004 | 光亮卷 | 0.125-SPCC | 3620 | 0.125 | 2525 | 760 |  | 待判定 | S松花印(整卷来料操30CM内轻微) | S松花印(整卷来料操30CM内轻微) | 让步接收 | 鞠承 | 2024-07-24 23:21:56 | 吴波 | 2024-07-25 05:32:52
MO001427-001-01 | JG12240701011 | JG1224070101 | 04003 | 最终平整 |  | 30210004 | 光亮卷 | 0.125-SPCC | 6870 | 0.125 | 4800 | 760 |  | 待判定 | K孔洞(69-84米传9-40CM5个0.07-0.43),R乳化斑(来料表面) | K孔洞(69-84米传9-40CM5个0.07-0.43),R乳化斑(来料表面) | 让步接收 |  |  | 吴波 | 2024-07-25 05:32:10
MO001554-008-01 | JG12240703541 | JG1224070354 | 04003 | 最终平整 |  | 30210004 | 光亮卷 | 0.125-SPCC | 6840 | 0.125 | 4710 | 760 |  | 待判定 | R乳化斑(来料表面重),K孔洞(906-920米传66CM7个0.217-0.58) | R乳化斑(来料表面重),K孔洞(906-920米传66CM7个0.217-0.58) | 让步接收 |  |  | 吴波 | 2024-07-25 05:31:51
MO001554-007-01 | JG12240703531 | JG1224070353 | 04003 | 最终平整 |  | 30210004 | 光亮卷 | 0.125-SPCC | 6970 | 0.125 | 4880 | 760 |  | 待判定 | Z振纹(表面),T停机斑(50米尾30米处),R乳化斑(来料表面),K孔洞(夹纸内100米传5CM5个0.29-0.79) | Z振纹(表面),T停机斑(50米尾30米处),R乳化斑(来料表面),K孔洞(夹纸内100米传5CM5个0.29-0.79) | 让步接收 |  |  | 吴波 | 2024-07-25 05:31:28
MO000948-002-02-01 | JG122406014621 | JG1224060146 | 04003 | 最终平整 |  | 30210015 | 光亮卷 | 0.1-SPCC | 6000 | 0.1 | 3440 | 760 |  | 待判定 | Z振纹(表面),K孔洞(4298米传34CM4.621),S松花印(夹纸内250米操粘钢印重平后松花印1CM【退平整】) | Z振纹(表面),K孔洞(4298米传34CM4.621),S松花印(夹纸内250米操粘钢印重平后松花印1CM【退平整】) | 让步接收 | 鞠承 | 2024-07-25 03:09:27 | 吴波 | 2024-07-25 05:31:08
MO000948-002-02-02 | JG122406014622 | JG1224060146 | 04003 | 最终平整 |  | 30210015 | 光亮卷 | 0.1-SPCC | 3660 | 0.1 | 2105 | 760 |  | 待判定 | J碱液斑(尾500米传20CM轻微) | J碱液斑(尾500米传20CM轻微) | 让步接收 | 鞠承 | 2024-07-25 03:09:27 | 吴波 | 2024-07-25 05:30:48
MO000945-004-02 | JG12240602762 | JG1224060276 | 04003 | 最终平整 |  | 30210015 | 光亮卷 | 0.1-SPCC | 11590 | 0.1 | 6600 | 760 |  | 待判定 | K孔洞(189.7-200.4米传4.6-20.1MM7个0.94-2.02MM2) | 189.7-200.4米传4.6-20.1MM7个孔洞0.94-2.02平方毫米 | 让步接收 |  |  | 吕海 | 2024-07-24 15:02:47
MO001548-001-02-02 | DL002405511022 | DL0024055110 | 04003 | 最终平整 |  | 31010040 | 小品种钢卷 | 0.39-SPCC | 1460 | 0.39 | 2830 | 630 |  | 待判定 | T脱皮(1130-1140米下板面，划伤脱皮多条，重) | 1130-1140米下板面多条划伤脱皮(重) | 成品退库 | 陈俊华 | 2024-07-23 15:45:05 | 徐小军 | 2024-07-24 09:48:03
MO001757-001-01 | DL00240700431 | DL0024070043 | 04003 | 最终平整 |  | 20600002 | 镍钝化卷半成品 | 0.254-SPCC | 4960 | 0.254 | 5760 | 590 |  | 待判定 | S色差条印(),A暗线印(来料 板面暗),Z振纹(板面),Y氧化边(两边重),T停机斑(50米处),H黑斑(内60米传1-2CM黑斑) | S色差条印(),A暗线印(来料 板面暗),Z振纹(板面),Y氧化边(两边重),T停机斑(50米处),H黑斑(内60米传1-2CM黑斑) | 让步接收 |  |  | 吴波 | 2024-07-24 07:19:05
MO001757-002-02 | DL00240700472 | DL0024070047 | 04003 | 最终平整 |  | 20600002 | 镍钝化卷半成品 | 0.254-SPCC | 4940 | 0.254 | 5690 | 590 |  | 待判定 | A暗线印(来料表面暗),Y氧化边(两边),N粘钢折印(尾40米传2CM),S色差(来料传2CM处亮条印平后强光明显) | A暗线印(来料表面暗),Y氧化边(两边),N粘钢折印(尾40米传2CM),S色差(来料传2CM处亮条印平后强光明显) | 让步接收 |  |  | 吴波 | 2024-07-24 07:18:54
MO001757-002-01 | DL00240700471 | DL0024070047 | 04003 | 最终平整 |  | 20600002 | 镍钝化卷半成品 | 0.254-SPCC | 4940 | 0.254 | 5730 | 590 |  | 待判定 | A暗线印(来料表面),Z振纹(表面),T停机斑(50米处),N粘钢折印(尾40米传2CM) | A暗线印(来料表面),Z振纹(表面),T停机斑(50米处),N粘钢折印(尾40米传2CM) | 让步接收 |  |  | 吴波 | 2024-07-24 07:18:45
MO001168-001-02 | DL12240700112 | DL1224070011 | 04003 | 最终平整 |  | 31010046 | 小品种钢卷 | 0.45-SPCC | 1500 | 0.45 | 2970 | 565 |  | 待判定 | D顶伤(1000米传板中间3个顶伤粘钢印) | D顶伤(1000米传板中间3个顶伤粘钢印) | 让步接收 | 鞠承 | 2024-07-16 12:38:48 | 徐小军 | 2024-07-23 10:09:23
MO001547-002-02-02 | DL002405510822 | DL0024055108 | 04003 | 最终平整 |  | 31010045 | 小品种钢卷 | 0.44-SPCC | 1340 | 0.44 | 2890 | 630 |  | 待判定 | X线条印(上下·板面，平后淡),B白斑(1065-1070米),C挫伤(900-915米，重【水印】),H厚薄公差(0.450-0.453),X锈斑(内365米处，中间；尾90米处板面划伤重) | X线条印(上下·板面，平后淡),B白斑(1065-1070米),C挫伤(900-915米，重【水印】),H厚薄公差(0.450-0.453),X锈斑(内365米处，中间；尾90米处板面划伤重) | 成品退库 | 陈俊华 | 2024-07-21 18:06:08 | 徐小军 | 2024-07-23 10:07:15
MO001547-002-02-01 | DL002405510821 | DL0024055108 | 04003 | 最终平整 |  | 31010045 | 小品种钢卷 | 0.44-SPCC | 1350 | 0.44 | 2960 | 630 |  | 待判定 | H厚薄公差(平前操0.454传0.448平后操0.448传0.442，跳动0.450-0.453),X线条印(上下板面，平后淡) | 平前操0.454传0.448平后操0.448传0.442，（）跳动0.450-0.453mm,实测0.450-0.452mm），粗糙度偏低（要求0.8*1.0μm） | 成品退库 |  |  | 徐小军 | 2024-07-23 10:07:04
MO001547-001-01-01 | DL002405509711 | DL0024055097 | 04003 | 最终平整 |  | 31010045 | 小品种钢卷 | 0.44-SPCC | 1400 | 0.44 | 3020 | 630 |  | 待判定 | S水锈斑(内500米来料操5-15CM内水锈斑平后明显) | S水锈斑(内500米来料操5-15CM内水锈斑平后明显) | 成品退库 | 鞠承 | 2024-07-22 00:50:26 | 徐小军 | 2024-07-23 10:06:01
MO000947-009-03 | JG12240602743 | JG1224060274 | 04003 | 最终平整 |  | 30210015 | 光亮卷 | 0.1-SPCC | 3480 | 0.1 | 2000 | 760 |  | 待判定 | K孔洞(168-475米传9CM26个4.909-25.341/2198米传15CM4个1.73-116.88) | K孔洞(168-475米传9CM26个4.909-25.341/2198米传15CM4个1.73-116.88) | 返工 |  |  | 徐小军 | 2024-07-23 10:05:47
MO000948-001-02 | JG12240601452 | JG1224060145 | 04003 | 最终平整 |  | 30210015 | 光亮卷 | 0.1-SPCC | 9560 | 0.1 | 5590 | 760 |  | 待判定 | K孔洞(600米传33CM0.361/1070-1928米传2-31CM14个0.217-1.66),H厚薄公差(0.104-0.106) | K孔洞(600米传33CM0.361/1070-1928米传2-31CM14个0.217-1.66),H厚薄公差(0.104-0.106) | 返工 |  |  | 徐小军 | 2024-07-23 10:05:32
MO001547-002-01-02 | DL002405510812 | DL0024055108 | 04003 | 最终平整 |  | 31010045 | 小品种钢卷 | 0.44-SPCC | 1470 | 0.44 | 3140 | 630 |  | 待判定 | Z振纹(板面),A暗线印(来料表面多处暗),N粘钢折印(尾150米表面多处粘钢印重),Y油泥斑(1300-1320米表面中间白油泥斑),C挫伤(1170-1175 米来料松包挫伤重) | Z振纹(板面),A暗线印(来料表面多处暗),N粘钢折印(尾150米表面多处粘钢印重),Y油泥斑(1300-1320米表面中间白油泥斑),C挫伤(1170-1175 米来料松包挫伤重) | 成品退库 | 鞠承 | 2024-07-22 02:37:26 | 徐小军 | 2024-07-23 10:05:17
MO001547-001-02 | DL00240550972 | DL0024055097 | 04003 | 最终平整 |  | 31010045 | 小品种钢卷 | 0.44-SPCC | 2750 | 0.44 | 6060 | 630 |  | 待判定 | A暗线印(来料表面， ),T停机印(1200米传【轧机量公差】),T停机斑(尾30米处),Y氧化边(两边),H厚薄公差(来料传0.446操0.456量0.452跳0.449-0.453),H黑斑(内100米传偶有1-3CM) | A暗线印(来料表面， ),T停机印(1200米传【轧机量公差】),T停机斑(尾30米处),Y氧化边(两边),H厚薄公差(来料传0.446操0.456量0.452跳0.449-0.453),H黑斑(内100米传偶有1-3CM) | 返工 |  |  | 徐小军 | 2024-07-23 10:05:06
MO000947-009-01-01 | JG122406027411 | JG1224060274 | 04003 | 最终平整 |  | 30210015 | 光亮卷 | 0.1-SPCC | 11300 | 0.1 | 6570 | 760 |  | 待判定 | K孔洞(内1055米传5-23CM89个0.07-0.567/8597-8602米传31CM3个0.22-0.72)C挫伤(10510-10517米来料松包挫伤重) | K孔洞(内1055米传5-23CM89个0.07-0.567/8597-8602米传31CM3个0.22-0.72)C挫伤(10510-10517米来料松包挫伤重) | 返工 | 鞠承 | 2024-07-22 07:28:54 | 徐小军 | 2024-07-23 10:04:29
MO001279-001-02 | DL00240600112 | DL0024060011 | 04003 | 最终平整 |  | 31010056 | 小品种钢卷 | 0.54-SPCC | 2270 | 0.54 | 5940 | 610 |  | 待判定 | H厚薄公差(平前操0.554传0.558，平后操0.547传0.551，公差跳动0.548-0.555),N粘钢折印(尾150米整板面),X线条印(上板面操17CM处，平后淡),H横辊印(轻微) | H厚薄公差(平前操0.554传0.558，平后操0.547传0.551，公差跳动0.548-0.555),N粘钢折印(尾150米整板面),X线条印(上板面操17CM处，平后淡),H横辊印(轻微) | 成品退库 |  |  | 徐小军 | 2024-07-23 10:03:50
MO000433-001-01-02 | JL002404012212 | JL0024040122 | 04003 | 最终平整 |  | 31010010 | 小品种钢卷 | 0.15-SPCC | 4310 | 0.15 | 2970 | 610 |  | 待判定 |  |  | 让步接收 | 丁振 | 2024-06-13 12:24:28 | 徐小军 | 2024-07-23 09:59:02
MO000433-001-01-01 | JL002404012211 | JL0024040122 | 04003 | 最终平整 |  | 31010010 | 小品种钢卷 | 0.15-SPCC | 4350 | 0.15 | 2975 | 610 |  | 待判定 |  |  | 让步接收 | 丁振 | 2024-06-13 12:24:28 | 徐小军 | 2024-07-23 09:58:56
MO000433-003-01-02 | JL002404012312 | JL0024040123 | 04003 | 最终平整 |  | 31010010 | 小品种钢卷 | 0.15-SPCC | 4100 | 0.15 | 2800 | 610 |  | 待判定 |  |  | 让步接收 | 周爱东 | 2024-06-17 10:30:44 | 徐小军 | 2024-07-23 09:58:51
MO000433-003-01-01 | JL002404012311 | JL0024040123 | 04003 | 最终平整 |  | 31010010 | 小品种钢卷 | 0.15-SPCC | 4050 | 0.15 | 2760 | 610 |  | 待判定 |  |  | 让步接收 | 周爱东 | 2024-06-17 10:30:44 | 徐小军 | 2024-07-23 09:58:46
MO000485-005-02-02 | JL002404011222 | JL0024040112 | 04003 | 最终平整 |  | 31010030 | 小品种钢卷 | 0.2-SPCC | 3350 | 0.2 | 3070 | 610 |  | 待判定 |  | 偶有搓伤，划伤，振纹，白斑。尾部粘钢折印，横条印重 | 让步接收 |  |  | 徐小军 | 2024-07-23 09:58:33
MO000485-005-02-01 | JL002404011221 | JL0024040112 | 04003 | 最终平整 |  | 31010030 | 小品种钢卷 | 0.2-SPCC | 3250 | 0.2 | 3005 | 610 |  | 待判定 |  | 内300米公差0.192-0.195同板差0.003，公差低0.189。整卷传边20CM内间断性敲棍印划伤明显。横条印重。振纹，横条印，白斑，多条暗线印 | 让步接收 |  |  | 徐小军 | 2024-07-23 09:58:28
MO000485-003-02-02 | JL002404011122 | JL0024040111 | 04003 | 最终平整 |  | 31010030 | 小品种钢卷 | 0.2-SPCC | 3000 | 0.2 | 2780 | 610 |  | 待判定 |  | 偶有搓伤，划伤，传边粘钢折印3-5cm左右，上下表面多条色差线印，下表面传边20cm左右处色差线印明显，尾300米左右操边拉伸折印1-3cm | 让步接收 |  |  | 徐小军 | 2024-07-23 09:58:22
MO000485-003-02-01 | JL002404011121 | JL0024040111 | 04003 | 最终平整 |  | 31010030 | 小品种钢卷 | 0.2-SPCC | 3250 | 0.2 | 2990 | 610 |  | 待判定 |  | 偶有搓伤、划伤，上下表面多条色差线印、下表面传边20cm左右处一条明显，内300米操3-5cm左右拉伸折印 | 让步接收 |  |  | 徐小军 | 2024-07-23 09:58:17
MO001548-001-01-02 | DL002405511012 | DL0024055110 | 04003 | 最终平整 |  | 31010040 | 小品种钢卷 | 0.39-SPCC | 1500 | 0.39 | 2870 | 630 |  | 待判定 | Y油泥斑(尾500米左右下板面) | Y油泥斑(尾500米左右下板面) | 成品退库 | 陈俊华 | 2024-07-22 16:38:48 | 徐小军 | 2024-07-23 09:52:28
MO001665-003-02 | DL00240700142 | DL0024070014 | 04003 | 最终平整 |  | 20600002 | 镍钝化卷半成品 | 0.254-SPCC | 4650 | 0.254 | 5420 | 590 |  | 待判定 | X细划伤(下板面传25CM处，平后淡),C挫伤(3740-3750米，轻微) | 下板面传侧25cm处细划伤平后淡, 3740-3750米松包轻挫伤 | 返工 |  |  | 徐小军 | 2024-07-23 09:49:51
MO001665-002-02 | DL00240700112 | DL0024070011 | 04003 | 最终平整 |  | 20600002 | 镍钝化卷半成品 | 0.254-SPCC | 4930 | 0.254 | 5650 | 590 |  | 待判定 | A暗线印(来料表面轻微暗),Z振纹(板面),H黑斑(内100米表面传偶有1CM黑斑),Y氧化边(两边) | A暗线印(来料表面轻微暗),Z振纹(板面),H黑斑(内100米表面传偶有1CM黑斑),Y氧化边(两边) | 返工 |  |  | 徐小军 | 2024-07-23 09:49:45
MO001665-003-01 | DL00240700141 | DL0024070014 | 04003 | 最终平整 |  | 20600002 | 镍钝化卷半成品 | 0.254-SPCC | 5070 | 0.254 | 5820 | 590 |  | 待判定 | A暗线印(来料板面暗),S色差条印(板面中间),Z振纹(板面),Y氧化边(板面两边),N粘钢折印(尾400米传3-5CM粘钢印),C挫伤(4870米传10CM内2个挫伤重) | A暗线印(来料板面暗),S色差条印(板面中间),Z振纹(板面),Y氧化边(板面两边),N粘钢折印(尾400米传3-5CM粘钢印),C挫伤(4870米传10CM内2个挫伤重) | 返工 |  |  | 徐小军 | 2024-07-23 09:48:49
MO001757-001-02 | DL00240700432 | DL0024070043 | 04003 | 最终平整 |  | 20600002 | 镍钝化卷半成品 | 0.254-SPCC | 4930 | 0.254 | 5730 | 590 |  | 待判定 | X细划伤(来料表面轻微细划伤平后不明显),Z振纹(板面),T停机斑(50米处),Y氧化边(两边),S色差条印(板面),A暗线印(来料表面暗) | X细划伤(来料表面轻微细划伤平后不明显),Z振纹(板面),T停机斑(50米处),Y氧化边(两边),S色差条印(板面),A暗线印(来料表面暗) | 返工 |  |  | 徐小军 | 2024-07-23 09:48:27
MO001665-002-01 | DL00240700111 | DL0024070011 | 04003 | 最终平整 |  | 20600002 | 镍钝化卷半成品 | 0.254-SPCC | 4980 | 0.254 | 5680 | 590 |  | 待判定 | Z重划伤(尾1500米传下表面13CM处重平后明显),S色差条印(板面),A暗线印(来料表面多处暗),Z振纹(板面),Y氧化边(两边),T脱皮(4050米传20CM处划伤脱皮重【2米长】) | Z重划伤(尾1500米传下表面13CM处重平后明显),S色差条印(板面),A暗线印(来料表面多处暗),Z振纹(板面),Y氧化边(两边),T脱皮(4050米传20CM处划伤脱皮重【2米长】) | 返工 |  |  | 徐小军 | 2024-07-23 09:48:17
MO001548-001-01-01 | DL002405511011 | DL0024055110 | 04003 | 最终平整 |  | 31010040 | 小品种钢卷 | 0.39-SPCC | 1550 | 0.39 | 3030 | 630 |  | 待判定 | X细划伤(920米操10CM处划伤，约80CM长),H黑斑(820-850米传1-5CM) | X细划伤(920米操10CM处划伤，约80CM长),H黑斑(820-850米传1-5CM) | 让步接收 | 陈俊华 | 2024-07-22 16:38:48 | 吕海 | 2024-07-23 09:18:11
MO000485-001-01-02 | JL002404011012 | JL0024040110 | 04003 | 最终平整 |  | 31010030 | 小品种钢卷 | 0.2-SPCC | 3220 | 0.2 | 2975 | 610 |  | 待判定 |  |  | 让步接收 | 周爱东 | 2024-06-17 10:34:52 | 徐小军 | 2024-07-23 08:43:21
MO000485-001-01-01 | JL002404011011 | JL0024040110 | 04003 | 最终平整 |  | 31010030 | 小品种钢卷 | 0.2-SPCC | 3200 | 0.2 | 2960 | 610 |  | 待判定 |  |  | 让步接收 | 周爱东 | 2024-06-17 10:34:52 | 徐小军 | 2024-07-23 08:43:14
MO000485-001-02-02 | JL002404011022 | JL0024040110 | 04003 | 最终平整 |  | 31010030 | 小品种钢卷 | 0.2-SPCC | 3310 | 0.2 | 3060 | 610 |  | 待判定 |  |  | 让步接收 | 周爱东 | 2024-06-17 10:38:29 | 徐小军 | 2024-07-23 08:43:04
MO000485-001-02-01 | JL002404011021 | JL0024040110 | 04003 | 最终平整 |  | 31010030 | 小品种钢卷 | 0.2-SPCC | 3250 | 0.2 | 3010 | 610 |  | 待判定 |  |  | 让步接收 | 周爱东 | 2024-06-17 10:38:29 | 徐小军 | 2024-07-23 08:40:17
MO000485-003-01-02 | JL002404011112 | JL0024040111 | 04003 | 最终平整 |  | 31010030 | 小品种钢卷 | 0.2-SPCC | 3290 | 0.2 | 3040 | 610 |  | 待判定 |  |  | 让步接收 | 周爱东 | 2024-06-17 10:41:54 | 徐小军 | 2024-07-23 08:40:12
MO000485-003-01-01 | JL002404011111 | JL0024040111 | 04003 | 最终平整 |  | 31010030 | 小品种钢卷 | 0.2-SPCC | 3200 | 0.2 | 2965 | 610 |  | 待判定 |  |  | 让步接收 | 周爱东 | 2024-06-17 10:41:54 | 徐小军 | 2024-07-23 08:38:45
MO000485-005-01-02 | JL002404011212 | JL0024040112 | 04003 | 最终平整 |  | 31010030 | 小品种钢卷 | 0.2-SPCC | 3240 | 0.2 | 2945 | 610 |  | 待判定 |  |  | 让步接收 | 周爱东 | 2024-06-17 10:44:43 | 徐小军 | 2024-07-23 08:38:33
MO000485-005-01-01 | JL002404011211 | JL0024040112 | 04003 | 最终平整 |  | 31010030 | 小品种钢卷 | 0.2-SPCC | 3250 | 0.2 | 3080 | 610 |  | 待判定 |  |  | 让步接收 | 周爱东 | 2024-06-17 10:44:43 | 徐小军 | 2024-07-23 08:38:23
MO001078-001-02 | JL00240401312 | JL0024040131 | 04003 | 最终平整 |  | 31010009 | 小品种钢卷 | 0.14-SPCC | 9100 | 0.14 | 6115 | 610 |  | 待判定 | A暗线印(来料多条暗线印),Z振纹(来料振纹，偶有细划伤),N粘钢折印(7500米后传边折印1-5CM，尾部200米不规律折印),H横辊印(来料横条印，搓伤) | A暗线印(来料多条暗线印),Z振纹(来料振纹，偶有细划伤),N粘钢折印(7500米后传边折印1-5CM，尾部200米不规律折印),H横辊印(来料横条印，搓伤) | 让步接收 |  |  | 徐小军 | 2024-07-22 10:20:23
MO001078-003-01 | JL00240401321 | JL0024040132 | 04003 | 最终平整 |  | 31010009 | 小品种钢卷 | 0.14-SPCC | 8860 | 0.14 | 5950 | 610 |  | 待判定 | A暗线印(来料多条暗线印，细划伤),Z振纹(来料振纹，搓伤),N粘钢折印(7800米后操边折印1-4CM，尾部150米不规律折印),H横辊印(来料横条印，) | A暗线印(来料多条暗线印，细划伤),Z振纹(来料振纹，搓伤),N粘钢折印(7800米后操边折印1-4CM，尾部150米不规律折印),H横辊印(来料横条印，) | 让步接收 |  |  | 徐小军 | 2024-07-22 10:20:10
MO001078-001-01 | JL00240401311 | JL0024040131 | 04003 | 最终平整 |  | 31010009 | 小品种钢卷 | 0.14-SPCC | 9000 | 0.14 | 6040 | 610 |  | 待判定 | A暗线印(来料多条暗线印),X细划伤(板面偶有细划伤),Z振纹(来料振纹),Z针尖印(来料针尖印明显),N粘钢折印(尾部200,米不规律折印),H横辊印(来料横条印) | A暗线印(来料多条暗线印),X细划伤(板面偶有细划伤),Z振纹(来料振纹),Z针尖印(来料针尖印明显),N粘钢折印(尾部200,米不规律折印),H横辊印(来料横条印) | 让步接收 |  |  | 徐小军 | 2024-07-22 10:19:52
MO001078-003-02 | JL00240401322 | JL0024040132 | 04003 | 最终平整 |  | 31010009 | 小品种钢卷 | 0.14-SPCC | 9140 | 0.14 | 6100 | 610 |  | 待判定 | X细划伤(来料偶有细划伤，搓伤),A暗线印(来料多条暗线印),Z振纹(来料振纹，横条印),Z针尖印(来料针尖印),Z折印(7000米后操边折印1-5CM，尾部150米不规律折印) | X细划伤(来料偶有细划伤，搓伤),A暗线印(来料多条暗线印),Z振纹(来料振纹，横条印),Z针尖印(来料针尖印),Z折印(7000米后操边折印1-5CM，尾部150米不规律折印) | 让步接收 |  |  | 徐小军 | 2024-07-22 10:19:35
MO000947-009-01-02 | JG122406027412 | JG1224060274 | 04003 | 最终平整 |  | 30910003 | 光亮卷协议品 | 0.1-SPCC | 940 | 0.1 | 550 | 760 |  | 待判定 |  |  | 协议品 | 鞠承 | 2024-07-22 07:28:54 | 吕海 | 2024-07-22 08:48:28
MO001547-002-01-01 | DL002405510811 | DL0024055108 | 04003 | 最终平整 |  | 31010045 | 小品种钢卷 | 0.44-SPCC | 1400 | 0.44 | 3080 | 630 |  | 待判定 | A暗线印(来料表面多处暗),Z振纹(板面) | A暗线印(来料表面多处暗),Z振纹(板面) | 让步接收 | 鞠承 | 2024-07-22 02:37:26 | 吴波 | 2024-07-22 05:18:54
MO000669-002-01 | DL00240600081 | DL0024060008 | 04003 | 最终平整 |  | 31010054 | 小品种钢卷 | 0.53-SPCC | 1100 | 0.53 | 2600 | 565 |  | 待判定 | H厚薄公差,Y氧化边,H横辊印,X细划伤 | 平前操0.534传0.538，平后操0.527传0.531，正常跳动0.527-0.534，偶跳0.524-0.526，轻微横辊印，两边氧化边，下板面传15CM处细划伤，平后淡 | 返工 | 陈俊华 | 2024-06-13 17:54:52 | 徐小军 | 2024-07-21 15:16:56
MO000682-001-01-02 | JL002404002412 | JL0024040024 | 04003 | 最终平整 |  | 20200093 | 小品种钢半成品 | 0.57-SPCC | 1090 | 0.6 | 2990 | 610 |  | 待判定 | L拉伸折印 | 600米后来料拱板折印10-60CM | 半成品退库 | 鞠承 | 2024-06-12 23:21:24 | 徐小军 | 2024-07-21 15:15:37
MO000683-001-01 | JL12240500051 | JL1224050005 | 04003 | 最终平整 |  | 31010082 | 小品种钢卷 |  | 900 | 0.67 | 2890 | 610 |  | 待判定 | S色差,X线条印,T停机斑 | 50米传脱脂停机斑 | 返工 |  |  | 徐小军 | 2024-07-21 15:15:01
MO000683-002-01 | JL112404000421 | JL11240400042 | 04003 | 最终平整 |  | 31010082 | 小品种钢卷 |  | 850 | 0.67 | 2730 | 610 |  | 待判定 | S色差,X线条印,Y氧化边,B白斑,H厚薄公差 | 来料传0.68操0.669平后传0.67操0.661跳动0.671-0.679 | 返工 |  |  | 徐小军 | 2024-07-21 15:14:39
MO000671-001-01-02 | JL002404003012 | JL0024040030 | 04003 | 最终平整 |  | 20200039 | 小品种钢半成品 | 0.39-SPCC | 1610 | 0.6 | 3030 | 610 |  | 待判定 | Y氧化边,S色差,C挫伤,T停机斑,A暗线印,N粘钢折印 | 1330米处脱皮/1380米水印挫伤/尾40米粘钢印/尾30米处脱脂停机斑粘/来料表面暗线条印 | 半成品退库 |  |  | 徐小军 | 2024-07-21 15:14:17
MO001152-005 | DL1224070007 | DL1224070007 | 04003 | 最终平整 |  | 20200039 | 小品种钢半成品 | 0.39-SPCC | 3910 | 0.39 | 7205 | 610 |  | 待判定 | Z振纹(来料振纹，横条印，3510米板面中间垃圾掉入),D点辊印(下表面传边4CM点辊印),H厚薄公差(0.389-0.402同板差0.004),S色差条印(双边色差2CM左右),L烂边(内100米操边烂边) | 3510米板面中间垃圾掉入,下表面传边4CM点辊印,公差跳动0.389-0.402mm,双边色差2CM左右，内100米操边碎边 | 半成品退库 |  |  | 徐小军 | 2024-07-21 15:13:55
MO001200-001-01-02 | DL002406001812 | DL0024060018 | 04003 | 最终平整 |  | 31010016 | 小品种钢卷 | 0.19-SPCC | 3430 | 0.19 | 3000 | 610 |  | 待判定 | X线条印(来料多条按线印，传边3CM内亮条印),N粘钢折印(操边折印1.5CM，2000米后传边折印1-5CM，尾部150米不规律折印),H横辊印(来料振纹，横条印，),Q起筋(传边起筋) | 传边17cm点棍印粘钢，传边3cm内亮条印,操边折印1.5cm，2000米后传边折印1-5cm，尾部150米不规律折印,板面多条按线印，振纹，横条印，传边起筋 | 返工 |  |  | 徐小军 | 2024-07-21 15:13:29
MO001279-001-01-01 | DL002406001111 | DL0024060011 | 04003 | 最终平整 |  | 31010056 | 小品种钢卷 | 0.54-SPCC | 1250 | 0.54 | 3250 | 610 |  | 待判定 | H横辊印(轻微),H黑斑(内250米传5CM) | 内250米传侧5CM左右黑斑 | 返工 |  |  | 徐小军 | 2024-07-21 15:12:39
MO001219-003-02-02 | DL002407000622 | DL0024070006 | 04003 | 最终平整 |  | 30210007 | 光亮卷 | 0.13-SPCC | 6900 | 0.13 | 4875 | 710 |  | 待判定 | R乳化斑(来料表面),S水锈斑(来料传3CM，轻微水锈斑平后淡),Z振纹(板面) | R乳化斑(来料表面),S水锈斑(来料传3CM，轻微水锈斑平后淡),Z振纹(板面) | 让步接收 |  |  | 徐小军 | 2024-07-21 15:12:00
MO000993-002-02 | DL00240551152 | DL0024055115 | 04003 | 最终平整 |  | 20600001 | 镍钝化卷半成品 | 0.203-SPCC | 6190 | 0.203 | 5470 | 590 |  | 待判定 | Z振纹(板面),L亮点(操13CM处连续性亮点) | 振纹(板面),操13CM处连续性亮点 | 让步接收 |  |  | 徐小军 | 2024-07-21 15:11:26
MO001113-001-01-02 | DL002406000912 | DL0024060009 | 04003 | 最终平整 |  | 20200093 | 小品种钢半成品 | 0.57-SPCC | 1060 | 0.57 | 2890 | 610 |  | 待判定 | X线条印(来料传18CM处，平后强光能见),L拉伸折印(来料拱板，600米后整板面折印) | 来料传18CM处线条印(平后强光能见),来料拱板600米后整板面折印 | 半成品退库 |  |  | 徐小军 | 2024-07-21 15:10:58
MO001113-001-02 | DL00240600092 | DL0024060009 | 04003 | 最终平整 |  | 20200093 | 小品种钢半成品 | 0.57-SPCC | 2160 | 0.57 | 5880 | 610 |  | 待判定 | X线条印(来料传18CM处，平后强光能见),H横辊印(轻微),L拉伸折印(来料操大边浪，传1-5CM，1600米后整吧，板面【整卷】) | 来料传18CM处线条印(平后强光能见),横辊印(轻微),来料操大边浪平后传拉伸折印1-5CM、1600米后整板面拉伸折印【未取样】 | 半成品退库 |  |  | 徐小军 | 2024-07-21 15:10:43
MO000946-001-02 | JG12240602612 | JG1224060261 | 04003 | 最终平整 |  | 30210015 | 光亮卷 | 0.1-SPCC | 11080 | 0.1 | 6420 | 760 |  | 待判定 | R乳化斑(重),K孔洞(内100米传201.7-202.7MM9个1.06-1.7MM2),S色差(重) | 内100米传201.7-202.7mm9个1.06-1.7平方毫米 | 让步接收 |  |  | 徐小军 | 2024-07-21 15:09:45
MO000945-006-01-02 | JG122406024912 | JG1224060249 | 04003 | 最终平整 |  | 30210015 | 光亮卷 | 0.1-SPCC | 940 | 0.1 | 530 | 760 |  | 待判定 | D短带(来料叠带) | 来料叠带 短带（协议品） | 协议品 |  |  | 徐小军 | 2024-07-21 15:09:26
MO000945-002-02-01 | JG122406025721 | JG1224060257 | 04003 | 最终平整 |  | 30210015 | 光亮卷 | 0.1-SPCC | 4550 | 0.1 | 2640 | 760 |  | 待判定 | S松花印(来料操35CM内轻微/夹纸内600米操35CM内松花印重),K孔洞(262米传20CM0.64/900-1018米传38-55CM2个1.27-3.04/4537-4540米处55CM2个0.21-0.49),D叠带(2320米操10CM处叠带) | 夹纸内600米操侧35cm内松花印重，操侧35cm内轻微松花印，262米传侧20cm处孔洞（0.64mm2），900-1018米传侧38-55cm2个孔洞（1.27-3.04mm2），4537-4540米处55cm2个孔洞（0.21-0.49mm2),2320米操侧10cm处叠带 | 返工 |  |  | 徐小军 | 2024-07-21 15:08:54
MO000938-011-02 | JG12240601262 | JG1224060126 | 04003 | 最终平整 |  | 30210015 | 光亮卷 | 0.1-SPCC | 11300 | 0.1 | 6540 | 760 |  | 待判定 | K孔洞(7332.2米传414.8MM0.07；8071.9米处传297.3MM0.79；8102.4米传221.3MM0.36MM2),S松花印(内300米传25CM，平后明显) | 7332.2米传414.8MM孔洞0.07平方毫米；8071.9米处传297.3MM孔洞0.79平方毫米；8102.4米传221.3MM孔洞0.36平方毫米，内300米传25CM松花印(平后明显) | 让步接收 |  |  | 徐小军 | 2024-07-21 15:08:20
MO000947-012-01-02 | JG122406025212 | JG1224060252 | 04003 | 最终平整 |  | 30210015 | 光亮卷 | 0.1-SPCC | 1660 | 0.1 | 980 | 760 |  | 待判定 |  |  | 协议品 | 陈俊华 | 2024-07-21 13:30:28 | 吕海 | 2024-07-21 15:07:31
MO000671-001-01-01 | JL002404003011 | JL0024040030 | 04003 | 最终平整 |  | 31010040 | 小品种钢卷 | 0.39-SPCC | 1650 | 0.6 | 3100 | 610 |  | 待判定 | S色差,Y氧化边,H黑斑,A暗线印 | 来料表面暗线条印/内150米传偶有1-2CM黑斑 | 返工 |  |  | 徐小军 | 2024-07-21 15:05:52
MO000668-001 | DL0024060001 | DL0024060001 | 04003 | 最终平整 |  | 31010054 | 小品种钢卷 | 0.53*565*2230 | 2230 | 0.53 | 5410 | 565 |  | 待判定 | K宽度公差,N粘钢折印 | 来料传0.528操0.534平后传0.522操0.528跳0.525-0.533/尾50米板面多处 | 返工 |  |  | 徐小军 | 2024-07-21 15:05:25
MO000667-002-01 | DL00240600041 | DL0024060004 | 04003 | 最终平整 |  | 31010062 | 小品种钢卷 | 0.5-SPCC | 1050 | 0.5 | 2270 | 565 |  | 待判定 | L亮斑,H厚薄公差 | 来料传0.501操0.507平后传0.494传0.499量0.499跳动0.498-0.501/操30CM处亮点 | 让步接收 |  |  | 徐小军 | 2024-07-21 15:04:55
MO000667-001-01 | DL00240600031 | DL0024060003 | 04003 | 最终平整 |  | 20200061 | 小品种钢半成品 | 0.5-SPCC | 1280 | 0.5 | 2850 | 565 |  | 待判定 | X细划伤,D点辊印 | 来料上板面中间细划伤，平后强光下能见；下板面中间点辊印 | 半成品退库 |  |  | 徐小军 | 2024-07-21 15:04:24
MO000672-001-01-02 | JL002403005912 | JL0024030059 | 04003 | 最终平整 |  | 20200046 | 小品种钢半成品 | 0.44-SPCC | 1440 | 0.44 | 3010 | 610 |  | 待判定 | H黑斑 | 平后板面像有小黑点 | 半成品退库 |  |  | 徐小军 | 2024-07-21 15:03:27
MO000518-001-02 | JG12240550232 | JG1224055023 | 04003 | 最终平整 |  | 30210015 | 光亮卷 | 0.1*760*10250 | 10250 | 0.1 | 5870 | 760 |  | 待判定 | S色差,K孔洞 | 1001.9-1067.7米传423-423.2MM共16个，0.35-0.99【4个】，1.13-1.34【12个】，2403.5米传133.9MM0.07MM2；轻微色差，乳化斑重 | 返工 |  |  | 徐小军 | 2024-07-21 15:02:47
MO000539-007-02 | JG12240550452 | JG1224055045 | 04003 | 最终平整 |  | 30210015 | 光亮卷 | 0.1*760*10580 | 10580 | 0.1 | 6080 | 760 |  | 待判定 | S色差,B白条纹,K孔洞,D叠带 | 表面白条印，500米处板面中间打皱印重/2700米传10CM叠带（前道有记录），2个孔洞0.07-1.34mm2 | 返工 |  |  | 徐小军 | 2024-07-21 15:02:24
MO000587-001-02 | JG12240550012 | JG1224055001 | 04003 | 最终平整 |  | 30210015 | 光亮卷 | 0.1*710*12360 | 12360 | 0.1 | 6560 | 710 |  | 待判定 | S色差,B白条纹,T停机斑,Z振纹,S色差条印,R乳化斑 | 夹纸内500米传粘钢印平后1-2CM松花印【退平整】/来料操10CM内白条印/尾500米传缩芯折印10-20CM】,镀铬线剪下退平整 | 让步接收 |  |  | 徐小军 | 2024-07-21 15:02:00
MO000587-005-01 | JG12240550111 | JG1224055011 | 04003 | 最终平整 |  | 30210015 | 光亮卷 | 0.1*710*12650 | 12650 | 0.1 | 6750 | 710 |  | 待判定 | S松花印,B白斑,B白条纹,N粘钢折印 | 800-1100米传粘钢印重平后1-2CM松花印/1259米传18CM处，一个0.14mm2的针眼孔洞/表面白条印 | 返工 |  |  | 徐小军 | 2024-07-21 15:01:31
MO000587-005-02 | JG12240550112 | JG1224055011 | 04003 | 最终平整 |  | 30210015 | 光亮卷 | 0.1*710*12450 | 12450 | 0.1 | 6640 | 710 |  | 待判定 | S松花印,B白斑,B白条纹,N粘钢折印 | 夹纸内100米传来料松花印重【退平整】来料操15CM内白条印重平后明显/振纹】 | 让步接收 |  |  | 徐小军 | 2024-07-21 15:01:07
| JG12240601412 |  |  | 最终平整 |  | 30210015 | 光亮卷 | 0.1-SPCC | 13250 | 0.1 | 7580 | 760 |  | 待判定 | Q起筋(来料传平后轻微),K孔洞(5301-6605米传30-37CM6个0.28-1.98) | 传边轻微起筋，5301-6605米传30-37CM6个孔洞0.28-1.98平方毫米 | 让步接收 |  |  | 徐小军 | 2024-07-21 14:59:56
MO000682-001-02 | JL00240400242 | JL0024040024 | 04003 | 最终平整 |  | 20200093 | 小品种钢半成品 | 0.57-SPCC | 2230 | 0.6 | 6140 | 610 |  | 待判定 | S色差,Y氧化边,N粘钢折印,L拉伸折印 | 来料大边浪操2-4CM拉伸折印/尾250米表面多处粘钢印 | 半成品退库 |  |  | 徐小军 | 2024-07-21 14:59:02
MO000668-002 | DL0024060002 | DL0024060002 | 04003 | 最终平整 |  | 20200056 | 小品种钢半成品 | 0.53-SPCC | 2330 | 0.53 | 5440 | 565 |  | 待判定 | Y氧化边,S色差,N粘钢折印,H厚薄公差 | 来料传0.527操0.535平后传0.516操0.524量0.524跳动0.521-0.529/尾60米表面粘钢印 | 半成品退库 |  |  | 徐小军 | 2024-07-21 14:58:06
MO000669-001 | DL0024060005 | DL0024060005 | 04003 | 最终平整 |  | 20200056 | 小品种钢半成品 | 0.53-SPCC | 2350 | 0.53 | 5520 | 565 |  | 待判定 | Y氧化边,S色差,N粘钢折印,H厚薄公差,C挫伤,B白斑 | 来料传0.53操0.537平后传0.523操0.528量0.528跳动0.524-0.529/190-210米传3个1-5CM黑斑/2030米来料水印挫伤重/尾80米表面粘钢印重 | 半成品退库 |  |  | 徐小军 | 2024-07-21 14:57:42
MO000669-002-02 | DL00240600082 | DL0024060008 | 04003 | 最终平整 |  | 20200056 | 小品种钢半成品 | 0.53-SPCC | 1230 | 0.53 | 2860 | 565 |  | 待判定 | Y氧化边,H横辊印,H厚薄公差,N粘钢折印 | 0.527-0.534偶跳0.524-0.526；轻微横辊印，两边氧化边，下板面传15CM处细划伤。平后淡，尾350米传粘钢印5-15CM | 半成品退库 | 陈俊华 | 2024-06-13 17:54:52 | 徐小军 | 2024-07-21 14:57:04
MO000683-002-02 | JL112404000422 | JL11240400042 | 04003 | 最终平整 |  | 20200098 | 小品种钢半成品 | 0.67-SPCC | 860 | 0.67 | 2780 | 610 |  | 待判定 | S色差,Y氧化边,X线条印,N粘钢折印 | 550米后整表面粘钢印 | 半成品退库 | 鞠承 | 2024-06-14 23:18:49 | 徐小军 | 2024-07-21 14:55:15
MO000683-001-02 | JL12240500052 | JL1224050005 | 04003 | 最终平整 |  | 20200098 | 小品种钢半成品 | 0.67-SPCC | 860 | 0.67 | 2780 | 610 |  | 待判定 | S色差,X线条印,N粘钢折印 | 580米后整板面粘钢印重 | 半成品退库 | 鞠承 | 2024-06-15 07:20:32 | 徐小军 | 2024-07-21 14:54:48
MO001200-001-02-02 | DL002406001822 | DL0024060018 | 04003 | 最终平整 |  | 20200010 | 小品种钢半成品 | 0.19-SPCC | 3420 | 0.19 | 2990 | 610 |  | 待判定 | X细划伤(双边20CM内敲棍印划伤明显),Z振纹(来料振纹，横条印，多条暗线印),N粘钢折印(2850米后板面不规律折印，2500米后传边折印1-3CM) | 整卷双边20CM内敲棍印划伤明显，来料振纹，横条印，多条暗线印，2850米后板面不规律折印，2500米后传边折印1-3CM，硬度高113【HV：90-110】 | 半成品退库 |  |  | 徐小军 | 2024-07-21 14:51:43
| JG122405504812 |  |  | 最终平整 |  | 30210015 | 光亮卷 | 0.1*760*5610 | 5610 | 0.1 | 3220 | 760 |  | 待判定 | H花辊印(两边传20CM操15CM花辊印),D叠带(1100米传15CM1220米传15CM叠带/已夹纸) | 两边传20CM操15CM花辊印，1100米传15CM叠带，1220米传15CM叠带/已夹纸 | 返工 |  |  | 徐小军 | 2024-07-21 14:50:10
| JG12240551391 |  |  | 最终平整 |  | 30210015 | 光亮卷 | 0.1-SPCC | 12860 | 0.1 | 7520 | 760 |  | 待判定 | K孔洞(3804-4607米传25-37cm3个0.21-0.92/7808米传54cm0.07/12680米差43cm1.91),S色差(板面色差条印),Z振纹(板面),S松花印(12100米板面中间打皱松花印1米长) | 3804-4607米传25-37cm3个0.21-0.92/7808米传54cm0.07/12680米差43cm1.91MM2的孔洞，12100米板面中间打皱松花印1米长 | 返工 |  |  | 徐小军 | 2024-07-21 14:49:50
| JG1224051401 |  |  | 最终平整 |  | 30210015 | 光亮卷 | 0.1*760*12600 | 12600 | 0.1 | 7220 | 760 |  | 待判定 | S松花印(11920米板面中间打皱松花印1米长) | 11920米板面中间打皱松花印1米长) | 返工 |  |  | 徐小军 | 2024-07-21 14:49:41
MO001149-001 | DL1224070001 | DL1224070001 | 04003 | 最终平整 |  | 20200062 | 小品种钢半成品 | 0.61-SPCC | 1630 | 0.61 | 4620 | 610 |  | 待判定 | S色差条印(.),B白条纹(.),K宽度公差(来料公差高，要求0.6-0.62，平后高点0.612-0.624),X锈斑(内60米 ),N粘钢折印(内600米整板面),Z振纹(来料) | S色差条印(.),B白条纹(.),K宽度公差(来料公差高，要求0.6-0.62，平后高点0.612-0.624),X锈斑(内60米 ),N粘钢折印(内600米整板面),Z振纹(来料) | 半成品退库 |  |  | 徐小军 | 2024-07-21 14:48:43
MO001279-002-01-02 | DL002406001212 | DL0024060012 | 04003 | 最终平整 |  | 20200092 | 小品种钢半成品 | 0.54-SPCC | 1130 | 0.54 | 2950 | 610 |  | 待判定 | H厚薄公差(0.547-0.551偶0.552),H横辊印(轻微),Z折印(来料拱板，尾280米整板面折印),X细划伤(790米处板面中间划伤脱皮，约60CM长) | H厚薄公差(0.547-0.551偶0.552),H横辊印(轻微),Z折印(来料拱板，尾280米整板面折印),X细划伤(790米处板面中间划伤脱皮，约60CM长) | 半成品退库 | 陈俊华 | 2024-07-17 07:56:54 | 徐小军 | 2024-07-21 14:46:41
MO001279-002-02 | DL00240600122 | DL0024060012 | 04003 | 最终平整 |  | 31010056 | 小品种钢卷 | 0.54-SPCC | 2270 | 0.54 | 5940 | 610 |  | 待判定 | H厚薄公差(来料传0.542操0.544平后传0.538操0.550量0.549跳0.545-0.552),N粘钢折印(尾50米表面多处粘钢印重) | H厚薄公差(来料传0.542操0.544平后传0.538操0.550量0.549跳0.545-0.552),N粘钢折印(尾50米表面多处粘钢印重) | 返工 |  |  | 徐小军 | 2024-07-21 14:46:14
MO001277-001-01-01 | DL002406001411 | DL0024060014 | 04003 | 最终平整 |  | 31010052 | 小品种钢卷 | 0.51-SPCC | 1200 | 0.51 | 2970 | 610 |  | 待判定 | A暗线印(板面轻微),Z振纹(板面),H厚薄公差(内100米公差跳动0.511-0.525) | A暗线印(板面轻微),Z振纹(板面),H厚薄公差(内100米公差跳动0.511-0.525) | 返工 | 鞠承 | 2024-07-17 10:49:16 | 徐小军 | 2024-07-21 14:45:54
MO001280-001-02 | DL00240600132 | DL0024060013 | 04003 | 最终平整 |  | 20200051 | 小品种钢半成品 | 0.49-SPCC | 2510 | 0.49 | 5960 | 610 |  | 待判定 | Z重划伤(内800米表面中间划伤重平后明显/整卷操3CM间断性划伤重),Z振纹(板面),N粘钢折印(尾50米表面10-30CM粘钢印重) | Z重划伤(内800米表面中间划伤重平后明显/整卷操3CM间断性划伤重),Z振纹(板面),N粘钢折印(尾50米表面10-30CM粘钢印重) | 半成品退库 |  |  | 徐小军 | 2024-07-21 14:45:20
MO001277-002-02 | DL00240600102 | DL0024060010 | 04003 | 最终平整 |  | 20200053 | 小品种钢半成品 | 0.51-SPCC | 2400 | 0.51 | 5900 | 610 |  | 待判定 | Z折印(来料拱板尾330米整板面折印),Y氧化边(两边),X锈斑(内590米处下板面中间，平后淡),T停机斑(尾60米脱脂停机斑重),H横辊印(轻微),H黑斑(2250米处操10CM处),X细划伤(下板面操6.5CM处，正常光下能见，平后明显，2120米处划伤重) | Z折印(来料拱板尾330米整板面折印),Y氧化边(两边),X锈斑(内590米处下板面中间，平后淡),T停机斑(尾60米脱脂停机斑重),H横辊印(轻微),H黑斑(2250米处操10CM处),X细划伤(下板面操6.5CM处，正常光下能见，平后明显，2120米处划伤重) | 半成品退库 |  |  | 徐小军 | 2024-07-21 14:44:58
MO001280-001-01 | DL00240600131 | DL0024060013 | 04003 | 最终平整 |  | 20200051 | 小品种钢半成品 | 0.49-SPCC | 2510 | 0.49 | 5780 | 610 |  | 待判定 | Z重划伤(内1900米传8CM内，下板面3条划伤重，平后明显),Z折印(尾150米板面中间),Y氧化边(两边),B白斑(1740-1780米板面中间，尾300米小白点多) | Z重划伤(内1900米传8CM内，下板面3条划伤重，平后明显),Z折印(尾150米板面中间),Y氧化边(两边),B白斑(1740-1780米板面中间，尾300米小白点多) | 半成品退库 |  |  | 徐小军 | 2024-07-21 14:44:39
MO001384-001-02-02 | DL002405510422 | DL0024055104 | 04003 | 最终平整 |  | 31010056 | 小品种钢卷 | 0.54-SPCC | 1100 | 0.54 | 2940 | 630 |  | 待判定 |  | 公差偏高(0.552mm) | 返工 |  |  | 徐小军 | 2024-07-21 14:44:07
MO001384-002-02 | DL00240551062 | DL0024055106 | 04003 | 最终平整 |  | 20200092 | 小品种钢半成品 | 0.54-SPCC | 2290 | 0.54 | 6140 | 630 |  | 待判定 | B爆辊印(来料下表面中间爆辊印平后明显),Y氧化边(两边),A暗线印(来料表面),Z振纹(表面),N粘钢折印(尾80米表面多处粘钢印重) | B爆辊印(来料下表面中间爆辊印平后明显),Y氧化边(两边),A暗线印(来料表面),Z振纹(表面),N粘钢折印(尾80米表面多处粘钢印重) | 半成品退库 |  |  | 徐小军 | 2024-07-21 14:41:59
MO001546-001-01 | DL00240551121 | DL0024055112 | 04003 | 最终平整 |  | 20200034 | 小品种钢半成品 | 0.35-SPCC | 3530 | 0.35 | 6230 | 630 |  | 待判定 | H厚薄公差(来料传0.361操0.368平后传0.35操0.362量0.362跳0.356-0.363偶有0.364) | H厚薄公差(来料传0.361操0.368平后传0.35操0.362量0.362跳0.356-0.363偶有0.364) | 半成品退库 |  |  | 徐小军 | 2024-07-21 14:41:25
MO001279-001-01-02 | DL002406001112 | DL0024060011 | 04003 | 最终平整 |  | 20200092 | 小品种钢半成品 | 0.54-SPCC | 1020 | 0.54 | 2650 | 610 |  | 待判定 | H横辊印(轻微),C挫伤(650米处，重，平后明显),N粘钢折印(尾200米整板面) | H横辊印(轻微),C挫伤(650米处，重，平后明显),N粘钢折印(尾200米整板面) | 半成品退库 | 陈俊华 | 2024-07-17 07:01:33 | 徐小军 | 2024-07-21 14:41:04
MO001149-007 | DL1224070006 | DL1224070006 | 04003 | 最终平整 |  | 31010063 | 小品种钢卷 | 0.61-SPCC | 1580 | 0.61 | 4500 | 610 |  | 待判定 | S色差条印(.),Z振纹(来料),H厚薄公差(公差低，要求0.6-0.62，平后0.596-0.619),H横辊印(重),S色差(双边色差重3CM左右),A暗线印(.) | S色差条印(.),Z振纹(来料),H厚薄公差(公差低，要求0.6-0.62，平后0.596-0.619),H横辊印(重),S色差(双边色差重3CM左右),A暗线印(.) | 半成品退库 |  |  | 徐小军 | 2024-07-21 14:38:52
MO001295-001-02 | DL12240600042 | DL1224060004 | 04003 | 最终平整 |  | 31010062 | 小品种钢卷 | 0.5-SPCC | 970 | 0.5 | 2160 | 565 |  | 待判定 | Y氧化边(两边),B白斑(尾400米操半个板面发白/板面重平后明显),N粘钢折印(尾150米操1015CM重),Z重划伤(尾150米来料划伤/有记录) | Y氧化边(两边),B白斑(尾400米操半个板面发白/板面重平后明显),N粘钢折印(尾150米操1015CM重),Z重划伤(尾150米来料划伤/有记录) | 半成品退库 | 鞠承 | 2024-07-15 15:17:30 | 徐小军 | 2024-07-21 14:37:33
MO000943-001-02 | JG12240502402 | JG1224050240 | 04003 | 最终平整 |  | 30210015 | 光亮卷 | 0.1-SPCC | 9430 | 0.1 | 5550 | 760 |  | 待判定 | K孔洞(8853.3米传417MM0.07MM2),D叠带(6500米后，来料操20CM松花印重，平后有叠带) | K孔洞(8853.3米传417MM0.07MM2),D叠带(6500米后，来料操20CM松花印重，平后有叠带) | 返工 |  |  | 徐小军 | 2024-07-21 14:36:25
MO000806-002-02 | DU66240600022 | DU6624060002 | 04003 | 最终平整 |  | 31110016 | 优钢卷 | 0.755-SK95 | 810 | 0.755 | 2700 | 575 |  | 待判定 |  |  | 让步接收 |  |  | 徐小军 | 2024-07-21 14:35:00
MO000806-003-01 | DU66240600031 | DU6624060003 | 04003 | 最终平整 |  | 31110016 | 优钢卷 | 0.755-SK95 | 370 | 0.755 | 1235 | 575 |  | 待判定 |  |  | 让步接收 |  |  | 徐小军 | 2024-07-21 14:34:51
MO000806-003-02 | DU66240600032 | DU6624060003 | 04003 | 最终平整 |  | 31110016 | 优钢卷 | 0.755-SK95 | 1620 | 0.755 | 5460 | 575 |  | 待判定 |  |  | 让步接收 |  |  | 徐小军 | 2024-07-21 14:34:44
MO000806-001 | DU6624060001 | DU6624060001 | 04003 | 最终平整 |  | 31110016 | 优钢卷 | 0.755-SK95 | 2200 | 0.755 | 7430 | 575 |  | 待判定 |  |  | 让步接收 |  |  | 徐小军 | 2024-07-21 14:34:39
MO000697-002-02 | DL00240551052 | DL0024055105 | 04003 | 最终平整 |  | 20600002 | 镍钝化卷半成品 | 0.254-SPCC | 4760 | 0.254 | 5510 | 590 |  | 待判定 | Y氧化边,X线条印,B白斑,N粘钢折印,T脱皮,C挫伤 | 来料表面上线条印/3690-3692米操2CM划伤脱皮/3860-3880米来料松包挫伤重 | 返工 |  |  | 徐小军 | 2024-07-21 14:33:30
MO000697-001-02 | DL00240551002 | DL0024055100 | 04003 | 最终平整 |  | 20600002 | 镍钝化卷半成品 | 0.254-SPCC | 4890 | 0.254 | 5620 | 590 |  | 待判定 | Y氧化边,X线条印,B白斑,N粘钢折印 | 来料板面暗线条印/板面白斑/振纹/氧化边尾30米粘钢印 | 让步接收 |  |  | 徐小军 | 2024-07-21 14:33:14
MO000697-001-01 | DL00240551001 | DL0024055100 | 04003 | 最终平整 |  | 20600002 | 镍钝化卷半成品 | 0.254-SPCC | 4820 | 0.254 | 5600 | 590 |  | 待判定 | Y氧化边,X线条印,B白斑,N粘钢折印 | 来料板面暗线条印/板面白斑/振纹/氧化边尾30米粘钢印 | 让步接收 |  |  | 徐小军 | 2024-07-21 14:33:05
MO000791-003 | JG1124055079 | JG1124055079 | 04003 | 最终平整 |  | 31010007 | 小品种钢卷 | 0.13-SPCC | 8250 | 0.13 | 4360 | 533 |  | 待判定 | S色差,Y氧化边,Z振纹,L亮点 | 来料轻微色差，振纹，氧化边，细划伤，来料板面偶有小亮点；尾600米操缩芯印5-30CM，内5000米传垫铁变型粘钢印1-1.5CM，7550米后水锈斑重 | 返工 |  |  | 徐小军 | 2024-07-21 14:31:36
MO000806-002-01 | DU66240600021 | DU6624060002 | 04003 | 最终平整 |  | 31110016 | 优钢卷 | 0.755-SK95 | 1010 | 0.755 | 3380 | 575 |  | 待判定 | X细划伤(来料细划伤，搓伤，氧化边，雪花纹，下表面多条细划伤),Z折印(传边粘钢折印),X线辊印(传边4CM线印),H厚薄公差(0.75-0.759同板差0.01),D单边浪(来料版型差)Q缺口(操边缺口1-2CM传边缺口1CM) | X细划伤(来料细划伤，搓伤，氧化边，雪花纹，下表面多条细划伤),Z折印(传边粘钢折印),X线辊印(传边4CM线印),H厚薄公差(0.75-0.759同板差0.01),D单边浪(来料版型差)Q缺口(操边缺口1-2CM传边缺口1CM) | 让步接收 |  |  | 徐小军 | 2024-07-21 14:30:25
MO001626-001-01 | DL12240600121 | DL1224060012 | 04003 | 最终平整 |  | 20200094 | 小品种钢半成品 | 0.65-SPCC | 950 | 0.65 | 2750 | 565 |  | 待判定 | H厚薄公差(来料传0.647传操0.656平后传0.642操0.649量0.649跳0.649-0.654) | H厚薄公差(来料传0.647传操0.656平后传0.642操0.649量0.649跳0.649-0.654) | 半成品退库 | 鞠承 | 2024-07-16 16:43:02 | 徐小军 | 2024-07-21 14:28:36
MO001626-001-02 | DL12240600122 | DL1224060012 | 04003 | 最终平整 |  | 20200094 | 小品种钢半成品 | 0.65-SPCC | 800 | 0.65 | 2320 | 565 |  | 待判定 | H厚薄公差(0.642-0.654),N粘钢折印(尾100米表面10-50CM粘钢印重) | H厚薄公差(0.642-0.654),N粘钢折印(尾100米表面10-50CM粘钢印重) | 半成品退库 | 鞠承 | 2024-07-16 16:43:02 | 徐小军 | 2024-07-21 14:28:19
MO001252-001-02 | DL12240600122 | DL1224060012 | 04003 | 最终平整 |  | 31010065 | 小品种钢卷 | 0.65-SPCC | 800 | 0.65 | 2320 | 565 |  | 待判定 | H厚薄公差(0.642-0.65),N粘钢折印(尾120米表面10-50CM粘钢印重) | H厚薄公差(0.642-0.65),N粘钢折印(尾120米表面10-50CM粘钢印重) | 半成品退库 | 鞠承 | 2024-07-16 17:23:48 | 徐小军 | 2024-07-21 14:27:23
MO000798-003 | JL1224050008 | JL1224050008 | 04003 | 最终平整 |  | 31010072 | 小品种钢卷 | 0.75-SPCC | 1500 | 0.75 | 5370 | 610 |  | 待判定 | X锈斑(整卷锈斑) | X锈斑(整卷锈斑) | 半成品退库 |  |  | 徐小军 | 2024-07-21 14:26:34
MO000945-010-01 | JG12240602501 | JG1224060250 | 04003 | 最终平整 |  | 30210015 | 光亮卷 | 0.1-SPCC | 10750 | 0.1 | 6170 | 760 |  | 待判定 | K孔洞(894.8-930.6米传284.1-284.8MM9个0.35-0.71；2455.5米传256MM0.21；7035.8米传399MM0.07；10179.1米传605.2MM5.17MM2) | K孔洞(894.8-930.6米传284.1-284.8MM9个0.35-0.71；2455.5米传256MM0.21；7035.8米传399MM0.07；10179.1米传605.2MM5.17MM2) | 返工 |  |  | 徐小军 | 2024-07-21 14:20:43
MO000993-002-01 | DL00240551151 | DL0024055115 | 04003 | 最终平整 |  | 20600001 | 镍钝化卷半成品 | 0.203-SPCC | 6120 | 0.203 | 5940 | 590 |  | 待判定 | Z振纹(板面),Y氧化边(两边),T停机斑(50米传),C挫伤(5560-5570米来料松包挫伤重) | Z振纹(板面),Y氧化边(两边),T停机斑(50米传),C挫伤(5560-5570米来料松包挫伤重) | 返工 |  |  | 徐小军 | 2024-07-21 14:19:31
MO000993-003-01 | DL00240550981 | DL0024055098 | 04003 | 最终平整 |  | 20600001 | 镍钝化卷半成品 | 0.203-SPCC | 6120 | 0.203 | 5740 | 590 |  | 待判定 | Z振纹(板面),B白斑(板面)C挫伤(5560-5570米来料松包挫伤重) | Z振纹(板面),B白斑(板面)C挫伤(5560-5570米来料松包挫伤重) | 返工 |  |  | 徐小军 | 2024-07-21 14:19:19
MO000993-002-01 | DL00240551151 | DL0024055115 | 04003 | 最终平整 |  | 20600001 | 镍钝化卷半成品 | 0.203-SPCC | 6230 | 0.203 | 5780 | 590 |  | 待判定 | Z振纹(板面),C挫伤(4995-4997米5664-5667米来料松包挫伤重) | Z振纹(板面),C挫伤(4995-4997米5664-5667米来料松包挫伤重) | 返工 |  |  | 徐小军 | 2024-07-21 14:19:01
MO001255-002 | DL1224060010 | DL1224060010 | 04003 | 最终平整 |  | 31010066 | 小品种钢卷 | 0.66-SPCC | 1730 | 0.66 | 5050 | 565 |  | 待判定 | X锈点(轧机板面锈斑点淡平后明显),N粘钢折印(尾120米表面10-50CM粘钢印重) | X锈点(轧机板面锈斑点淡平后明显),N粘钢折印(尾120米表面10-50CM粘钢印重) | 半成品退库 |  |  | 徐小军 | 2024-07-21 14:18:30
MO001624-001 | DL1224060010 | DL1224060010 | 04003 | 最终平整 |  | 31010066 | 小品种钢卷 | 0.66-SPCC | 1730 | 0.66 | 5050 | 565 |  | 待判定 | X锈点(整卷锈点多) | X锈点(整卷锈点多) | 半成品退库 |  |  | 徐小军 | 2024-07-21 14:15:28
MO000943-001-01-01 | JG122405024011 | JG1224050240 | 04003 | 最终平整 |  | 30210015 | 光亮卷 | 0.1-SPCC | 12280 | 0.1 | 7240 | 760 |  | 待判定 | R乳化斑(重),S松花印(传边部，以夹纸) | 乳化斑(重)，传边部松花印(已夹纸) | 让步接收 |  |  | 徐小军 | 2024-07-21 13:57:21
MO000945-008-01 | JG12240602431 | JG1224060243 | 04003 | 最终平整 |  | 30210015 | 光亮卷 | 0.1-SPCC | 12460 | 0.1 | 7250 | 760 |  | 待判定 | K孔洞(1574.5-1620.2米传348-347.5MM10个1.59-2.53MM2) | K孔洞(1574.5-1620.2米传348-347.5MM10个1.59-2.53MM2) | 返工 |  |  | 徐小军 | 2024-07-21 13:50:35
MO000767-009-02-01 | JG122405515121 | JG1224055151 | 04003 | 最终平整 |  | 30210015 | 光亮卷 | 0.1-SPCC | 8580 | 0.1 | 4920 | 760 |  | 待判定 | K孔洞(201.7米传99.3MM0.29；380.4-386.9米传48.3-118.7MM3个0.14-0.36；551.1-563.6米传83.2-122.1MM5个0.14-1.08；697-米传122.3MM0.14；1118.1米传219.4MM0.07；1138.1米传60.7MM0.07MM2) | K孔洞(201.7米传99.3MM0.29；380.4-386.9米传48.3-118.7MM3个0.14-0.36；551.1-563.6米传83.2-122.1MM5个0.14-1.08；697-米传122.3MM0.14；1118.1米传219.4MM0.07；1138.1米传60.7MM0.07MM2) | 返工 | 陈俊华 | 2024-07-20 02:02:40 | 徐小军 | 2024-07-21 13:50:04
MO000767-009-02-02 | JG122405515122 | JG1224055151 | 04003 | 最终平整 |  | 30210015 | 光亮卷 | 0.1-SPCC | 3120 | 0.1 | 1820 | 760 |  | 待判定 | K孔洞(319.5米传749.9MM5.78；2216.9米传669.9MM0.22MM2) | K孔洞(319.5米传749.9MM5.78；2216.9米传669.9MM0.22MM2) | 让步接收 | 陈俊华 | 2024-07-20 02:02:40 | 徐小军 | 2024-07-21 13:49:45
MO000938-007-01 | JG12240601341 | JG1224060134 | 04003 | 最终平整 |  | 30210015 | 光亮卷 | 0.1-SPCC | 13610 | 0.1 | 7740 | 760 |  | 待判定 | K孔洞(510.3米传747MM1.66；1314.8米传104.1MM2.6；4582.7米传478.6MM4.12；4587.米传284.2MM0.36MM2) | K孔洞(510.3米传747MM1.66；1314.8米传104.1MM2.6；4582.7米传478.6MM4.12；4587.米传284.2MM0.36MM2) | 返工 |  |  | 徐小军 | 2024-07-21 13:48:21
MO000946-001-01 | JG12240602611 | JG1224060261 | 04003 | 最终平整 |  | 30210015 | 光亮卷 | 0.1-SPCC | 11000 | 0.1 | 6425 | 760 |  | 待判定 | Z振纹(板面),R乳化斑(板面),Q缺口(4120米操2个粘钢缺口1CM左右),B爆辊印(来料下表面传30CM处) | Z振纹(板面),R乳化斑(板面),Q缺口(4120米操2个粘钢缺口1CM左右),B爆辊印(来料下表面传30CM处) | 返工 |  |  | 徐小军 | 2024-07-21 13:48:00
MO001293-001-01 | DL12240700081 | DL1224070008 | 04003 | 最终平整 |  | 31010072 | 小品种钢卷 | 0.75-SPCC | 700 | 0.75 | 2465 | 610 |  | 待判定 | A暗线印(来料多条暗线印),Z振纹(来料振纹重),H横辊印(来料横条印),H黑斑(内80米两个虫斑) | A暗线印(来料多条暗线印),Z振纹(来料振纹重),H横辊印(来料横条印),H黑斑(内80米两个虫斑) | 返工 | 丁振 | 2024-07-20 18:45:37 | 徐小军 | 2024-07-21 13:47:31
MO001293-001-02 | DL12240700082 | DL1224070008 | 04003 | 最终平整 |  | 31010072 | 小品种钢卷 | 0.75-SPCC | 700 | 0.75 | 2490 | 610 |  | 待判定 | Z振纹(来料振纹重),A暗线印(来料多条暗线印),H横辊印(来料横条印) | Z振纹(来料振纹重),A暗线印(来料多条暗线印),H横辊印(来料横条印) | 让步接收 | 丁振 | 2024-07-20 18:45:37 | 徐小军 | 2024-07-21 13:47:19
MO001293-001-03 | DL12240700083 | DL1224070008 | 04003 | 最终平整 |  | 31010072 | 小品种钢卷 | 0.75-SPCC | 680 | 0.75 | 2385 | 610 |  | 待判定 | H横辊印(来料横条印),H黑斑(530米板面中间黑斑),N粘钢折印(400米后板面折印),A暗线印(来料多条暗线印),Z振纹(来料振纹重，490米搓伤重) | H横辊印(来料横条印),H黑斑(530米板面中间黑斑),N粘钢折印(400米后板面折印),A暗线印(来料多条暗线印),Z振纹(来料振纹重，490米搓伤重) | 半成品退库 | 丁振 | 2024-07-20 18:45:37 | 徐小军 | 2024-07-21 13:46:07
MO000938-007-02 | JG12240601342 | JG1224060134 | 04003 | 最终平整 |  | 30210015 | 光亮卷 | 0.1-SPCC | 9380 | 0.1 | 5350 | 760 |  | 待判定 | R乳化斑(表面),K孔洞(121米传1.3CM处2.82/1738米传46CM3.10/3871米传41CM.051) | R乳化斑(表面),K孔洞(121米传1.3CM处2.82/1738米传46CM3.10/3871米传41CM.051) | 返工 |  |  | 徐小军 | 2024-07-21 13:43:48
MO000947-011-02 | JG12240602632 | JG1224060263 | 04003 | 最终平整 |  | 30210015 | 光亮卷 | 0.1-SPCC | 9450 | 0.1 | 5380 | 760 |  | 待判定 | K孔洞(688米传9CM0.94/1312米传31CM2.82/7242米传17CM0.72/9146米传35CM0.14/9281米传19CM4.33) | K孔洞(688米传9CM0.94/1312米传31CM2.82/7242米传17CM0.72/9146米传35CM0.14/9281米传19CM4.33) | 返工 |  |  | 徐小军 | 2024-07-21 13:41:09
MO000945-008-02 | JG12240602432 | JG1224060243 | 04003 | 最终平整 |  | 30210015 | 光亮卷 | 0.1-SPCC | 10270 | 0.1 | 5990 | 760 |  | 待判定 | T停机斑(50米处),K孔洞(116-160米传35CM10个0.936-1.949/931-947米传51CM4个0.72/5963米传39CM0.43/10075米传5CM0.72) | T停机斑(50米处),K孔洞(116-160米传35CM10个0.936-1.949/931-947米传51CM4个0.72/5963米传39CM0.43/10075米传5CM0.72) | 返工 |  |  | 徐小军 | 2024-07-21 13:40:51
MO000938-009-02 | JG12240601302 | JG1224060130 | 04003 | 最终平整 |  | 30210015 | 光亮卷 | 0.1-SPCC | 9630 | 0.1 | 5510 | 760 |  | 待判定 | K孔洞(2171.95-2225.2米传303.1-303.6MM14个0.81-1.16；1745.88米传618.9MM0.2MM2),H花辊印(操25CM，轻微) | K孔洞(2171.95-2225.2米传303.1-303.6MM14个0.81-1.16；1745.88米传618.9MM0.2MM2),H花辊印(操25CM，轻微) | 返工 |  |  | 徐小军 | 2024-07-21 13:34:40
MO000681-001-02 | JL0024040026022 | JL002404002602 | 04003 | 最终平整 |  | 20200092 | 小品种钢半成品 | 0.54-SPCC | 1240 | 0.6 | 3190 | 610 |  | 待判定 | S色差,Y氧化边,X细划伤,N粘钢折印 | 尾250米表面粘钢印20-60CM | 半成品退库 | 鞠承 | 2024-06-13 01:31:17 | 徐小军 | 2024-07-21 13:23:23
MO000948-001-01 | JG12240601451 | JG1224060145 | 04003 | 最终平整 |  | 30210015 | 光亮卷 | 0.1-SPCC | 10050 | 0.1 | 5860 | 760 |  | 待判定 | K孔洞(8990.8,8996.3米传265MM各1个0.22,0.29MM2),H厚薄公差(尾1000米公差跳动0.105-0.108，正常跳0.102-0.105) | K孔洞(8990.8,8996.3米传265MM各1个0.22,0.29MM2),H厚薄公差(尾1000米公差跳动0.105-0.108，正常跳0.102-0.105) | 让步接收 |  |  | 吕海 | 2024-07-21 13:10:54
MO000947-017-01-02 | JG122406026812 | JG1224060268 | 04003 | 最终平整 |  | 30210015 | 光亮卷 | 0.1-SPCC | 870 | 0.1 | 520 | 760 |  | 待判定 |  |  | 协议品 | 陈俊华 | 2024-07-20 23:49:05 | 夏鹏军 | 2024-07-21 01:49:45
MO000945-025-02-02 | JG122406025622 | JG1224060256 | 04003 | 最终平整 |  | 30910003 | 光亮卷协议品 | 0.1-SPCC | 400 | 0.1 | 240 | 760 |  | 待判定 |  |  | 协议品 | 陈俊华 | 2024-07-20 19:26:46 | 吕海 | 2024-07-20 20:01:08
MO000945-005-02 | JG12240602582 | JG1224060258 | 04003 | 最终平整 |  | 30210015 | 光亮卷 | 0.1-SPCC | 9800 | 0.1 | 5730 | 760 |  | 待判定 | K孔洞(129米传25CM0.79/863米传14CM1.66),S松花印(夹纸内400米操20CM内【退平整】) | K孔洞(129米传25CM0.79/863米传14CM1.66),S松花印(夹纸内400米操20CM内【退平整】) | 让步接收 |  |  | 吕海 | 2024-07-20 18:11:10
MO000767-006-01-02 | JG122405511812 | JG1224055118 | 04003 | 最终平整 |  | 30210015 | 光亮卷 | 0.1-SPCC | 720 | 0.1 | 430 | 760 |  | 待判定 | D短带(松包打皱) | D短带(松包打皱) | 协议品 | 鞠承 | 2024-07-11 02:15:06 | 程鑫 | 2024-07-20 17:53:50
MO000519-002-01-01 | JG122405502011 | JG1224055020 | 04003 | 最终平整 |  | 30210015 | 光亮卷 | 0.1-SPCC | 1340 | 0.1 | 780 | 760 |  | 待判定 |  |  | 协议品 | 陈俊华 | 2024-06-17 01:45:48 | 程鑫 | 2024-07-20 17:53:20
MO000945-001-01-02 | JG122406027512 | JG1224060275 | 04003 | 最终平整 |  | 30210015 | 光亮卷 | 0.1-SPCC | 1650 | 0.1 | 920 | 760 |  | 待判定 | S松花印(整卷，重) | S松花印(整卷，重) | 协议品 | 陈俊华 | 2024-07-10 18:04:49 | 程鑫 | 2024-07-20 17:46:23
MO000947-018-01 | JG12240602601 | JG1224060260 | 04003 | 最终平整 |  | 30210015 | 光亮卷 | 0.1-SPCC | 13180 | 0.1 | 7550 | 760 |  | 待判定 | K孔洞(11077.6米传735.3MM1.98；12205米传38.1MM0.78；13090.2米传33.1MM1.77MM2),R乳化斑(重) | K孔洞(11077.6米传735.3MM1.98；12205米传38.1MM0.78；13090.2米传33.1MM1.77MM2),R乳化斑(重) | 让步接收 |  |  | 程鑫 | 2024-07-20 14:12:09
MO001299-001 | JG12240502383 | JG12240502383 | 04003 | 最终平整 |  | 30910003 | 光亮卷协议品 | 0.1-SPCC | 2770 | 0.1 | 1450 | 710 |  | 待判定 | K孔洞(2592.3-2665.7米传549.7-550MM7个1.08-4.19MM2) | K孔洞(2592.3-2665.7米传549.7-550MM7个1.08-4.19MM2) | 协议品 |  |  | 吕海 | 2024-07-20 06:29:27
MO000947-014-01 | JG12240602641 | JG1224060264 | 04003 | 最终平整 |  | 30210015 | 光亮卷 | 0.1-SPCC | 12000 | 0.1 | 6985 | 760 |  | 待判定 | Z振纹(板面),T停机斑(50米处),K孔洞(9352米传 35CM1.66/11562米处15CM0.87) | Z振纹(板面),T停机斑(50米处),K孔洞(9352米传 35CM1.66/11562米处15CM0.87) | 让步接收 |  |  | 李火英 | 2024-07-19 17:47:16
MO000938-009-01 | JG12240601301 | JG1224060130 | 04003 | 最终平整 |  | 30210015 | 光亮卷 | 0.1-SPCC | 13100 | 0.1 | 7540 | 760 |  | 待判定 | Z振纹(板面),R乳化斑(板面来料),K孔洞(2641米传27CM1.16/11044米传21CM0.29/12980米传35CM2.53) | Z振纹(板面),R乳化斑(板面来料),K孔洞(2641米传27CM1.16/11044米传21CM0.29/12980米传35CM2.53) | 让步接收 |  |  | 李火英 | 2024-07-19 17:42:53
MO000945-024-01-02 | JG122406024712 | JG1224060247 | 04003 | 最终平整 |  | 30210015 | 光亮卷 | 0.1-SPCC | 6100 | 0.1 | 3510 | 760 |  | 待判定 | K孔洞(194,米传13CM0.07/872米传17CM0.64/1949米传24CM1.98) | K孔洞(194,米传13CM0.07/872米传17CM0.64/1949米传24CM1.98) | 让步接收 |  |  | 李火英 | 2024-07-19 16:57:00
MO000945-024-01-01-02 | JG1224060247112 | JG1224060247 | 04003 | 最终平整 |  | 30210015 | 光亮卷 | 0.1-SPCC | 840 | 0.1 | 460 | 760 |  | 待判定 |  |  | 协议品 | 鞠承 | 2024-07-19 15:16:21 | 李火英 | 2024-07-19 16:45:02
MO000770-001-01 | JG12240550651 | JG1224055065 | 04003 | 最终平整 |  | 30210015 | 光亮卷 | 0.1-SPCC | 9000 | 0.1 | 5090 | 760 |  | 待判定 | K孔洞(242米操30CM3个0.14-0.28/1792米传61CM1.49/3854米传59CM0.21),S碎边(内131米操7个0.2CM) | K孔洞(242米操30CM3个0.14-0.28/1792米传61CM1.49/3854米传59CM0.21),S碎边(内131米操7个0.2CM) | 让步接收 |  |  | 李火英 | 2024-07-19 16:26:47
MO000947-006-02 | JG12240601372 | JG1224060137 | 04003 | 最终平整 |  | 30210015 | 光亮卷 | 0.1-SPCC | 9300 | 0.1 | 5270 | 760 |  | 待判定 | K孔洞(517-544米传15CM6个0.21-0.49/5738-5752米传58CM6个0.99-1.20) | K孔洞(517-544米传15CM6个0.21-0.49/5738-5752米传58CM6个0.99-1.20) | 让步接收 |  |  | 李火英 | 2024-07-19 13:57:19
MO000946-003-02 | JG12240601392 | JG1224060139 | 04003 | 最终平整 |  | 30210015 | 光亮卷 | 0.1-SPCC | 9980 | 0.1 | 5750 | 760 |  | 待判定 | R乳化斑(板面),K孔洞(2547米传46CM0.35),S松花印(夹纸内150米传15CM内松花印【退平整】) | R乳化斑(板面),K孔洞(2547米传46CM0.35),S松花印(夹纸内150米传15CM内松花印【退平整】) | 让步接收 |  |  | 李火英 | 2024-07-19 13:31:45
MO000938-010-01 | JG12240601251 | JG1224060125 | 04003 | 最终平整 |  | 30210015 | 光亮卷 | 0.1-SPCC | 10680 | 0.1 | 6590 | 760 |  | 待判定 | S松花印(夹纸内510米传15CM内松花印【退平整】),H花辊印(来料操15CM内轻微) | S松花印(夹纸内510米传15CM内松花印【退平整】),H花辊印(来料操15CM内轻微) | 让步接收 |  |  | 李火英 | 2024-07-19 13:30:57
MO000947-003-02 | JG12240602692 | JG1224060269 | 04003 | 最终平整 |  | 30210015 | 光亮卷 | 0.1-SPCC | 9680 | 0.1 | 5520 | 760 |  | 待判定 | K孔洞(341米传54CM0.49/1738-1792米传43CM5个0.14-1.13/9047米传55CM1.203),R乳化斑(板面) | K孔洞(341米传54CM0.49/1738-1792米传43CM5个0.14-1.13/9047米传55CM1.203),R乳化斑(板面) | 让步接收 |  |  | 李火英 | 2024-07-19 13:29:35
MO000947-003-01-02 | JG122406026912 | JG1224060269 | 04003 | 最终平整 |  | 30210015 | 光亮卷 | 0.1-SPCC | 870 | 0.1 | 480 | 760 |  | 待判定 |  |  | 协议品 | 陈俊华 | 2024-07-19 07:08:55 | 程鑫 | 2024-07-19 12:12:17
MO000946-004-02-02 | JG122406014022 | JG1224060140 | 04003 | 最终平整 |  | 30210015 | 光亮卷 | 0.1-SPCC | 680 | 0.1 | 400 | 760 |  | 待判定 |  |  | 协议品 | 陈俊华 | 2024-07-19 06:18:39 | 吴波 | 2024-07-19 10:53:36
MO001546-001-02-01 | DL002405511221 | DL0024055112 | 04003 | 最终平整 |  | 31010036 | 小品种钢卷 | 0.35-SPCC | 1800 | 0.35 | 3160 | 630 |  | 待判定 | T停机斑(50米处轻微),Z振纹(板面)A暗线印(来料表面轻微) | T停机斑(50米处轻微),Z振纹(板面)A暗线印(来料表面轻微) | 让步接收 | 鞠承 | 2024-07-18 16:03:13 | 程鑫 | 2024-07-19 10:09:32
MO001105-001-02 | JL00240401282 | JL0024040128 | 04003 | 最终平整 |  | 31010009 | 小品种钢卷 | 0.14-SPCC | 7320 | 0.14 | 4840 | 610 |  | 待判定 | X细划伤(来料多条划伤线印，传边5CM点辊印),Z振纹(来料振纹，横条印，细划伤),N粘钢折印(4000米后操边折印1-4CM，尾部300米不规律折印) | X细划伤(来料多条划伤线印，传边5CM点辊印),Z振纹(来料振纹，横条印，细划伤),N粘钢折印(4000米后操边折印1-4CM，尾部300米不规律折印) | 让步接收 |  |  | 程鑫 | 2024-07-19 08:53:11
MO001105-001-01 | JL00240401281 | JL0024040128 | 04003 | 最终平整 |  | 31010009 | 小品种钢卷 | 0.14-SPCC | 8950 | 0.14 | 5905 | 610 |  | 待判定 | X细划伤(来料整卷多条划伤线印),D点辊印(操边4.5CM线印),Z振纹(来料振纹，),H横辊印(来料横条印),N粘钢折印(5000米后操边折印1-4CM，尾部150米不规律折印),C擦伤(6800米后上表面划伤) | X细划伤(来料整卷多条划伤线印),D点辊印(操边4.5CM线印),Z振纹(来料振纹，),H横辊印(来料横条印),N粘钢折印(5000米后操边折印1-4CM，尾部150米不规律折印),C擦伤(6800米后上表面划伤) | 让步接收 |  |  | 程鑫 | 2024-07-19 08:52:43
MO000943-001-01-02 | JG122405024012 | JG1224050240 | 04003 | 最终平整 |  | 30910003 | 光亮卷协议品 | 0.1-SPCC | 450 | 0.1 | 250 | 760 |  | 待判定 |  |  | 协议品 | 陈俊华 | 2024-07-19 02:24:04 | 吕海 | 2024-07-19 06:00:22
MO000947-016-01-02 | JG122406025912 | JG1224060259 | 04003 | 最终平整 |  | 30910003 | 光亮卷协议品 | 0.1-SPCC | 550 | 0.1 | 300 | 760 |  | 待判定 |  |  | 协议品 | 陈俊华 | 2024-07-18 23:05:08 | 吕海 | 2024-07-19 05:39:56
MO000945-028-01 | JG12240602401 | JG1224060240 | 04003 | 最终平整 |  | 30210015 | 光亮卷 | 0.1-SPCC | 12870 | 0.1 | 7410 | 760 |  | 待判定 | Z振纹(板面),X锈点(板面锈斑点多)C挫伤(11450米来料松包挫伤重) | Z振纹(板面),X锈点(板面锈斑点多)C挫伤(11450米来料松包挫伤重) | 让步接收 |  |  | 程鑫 | 2024-07-18 22:20:35
MO000946-003-01-02 | JG122406013912 | JG1224060139 | 04003 | 最终平整 |  | 30910003 | 光亮卷协议品 | 0.1-SPCC | 1150 | 0.1 | 650 | 760 |  | 待判定 |  |  | 协议品 | 鞠承 | 2024-07-18 17:32:06 | 吕海 | 2024-07-18 20:45:26
MO000798-001-02-02 | JL122405000422 | JL1224050004 | 04003 | 最终平整 |  | 31010072 | 小品种钢卷 | 0.75-SPCC | 750 | 0.75 | 2680 | 610 |  | 待判定 | Z振纹(来料振纹重),Z折印(480米后板面折印重),H横辊印(来料横条印) | Z振纹(来料振纹重),Z折印(480米后板面折印重),H横辊印(来料横条印) | 让步接收 | 丁振 | 2024-06-27 12:46:02 | 程鑫 | 2024-07-18 11:26:44
MO000798-001-01-02 | JL122405000412 | JL1224050004 | 04003 | 最终平整 |  | 31010072 | 小品种钢卷 | 0.75-SPCC | 730 | 0.75 | 2570 | 610 |  | 待判定 | Z折印(450米后板面折印),Z振纹(来料振纹重),Y氧化边(来料氧化边),T脱皮(480米操边15CM脱皮),H横辊印(来横条印重，颗粒粗，小黑点) | Z折印(450米后板面折印),Z振纹(来料振纹重),Y氧化边(来料氧化边),T脱皮(480米操边15CM脱皮),H横辊印(来横条印重，颗粒粗，小黑点) | 让步接收 | 丁振 | 2024-06-27 12:17:19 | 程鑫 | 2024-07-18 11:25:20
MO001482-001 | 112447583-021 | 112447583-021 | 04003 | 最终平整 |  | 31310014 | 镍钝化卷 | 0.25-BDCK | 2300 | 0.25 | 4120 | 903 |  | 待判定 | 185米传边15CM虫斑，370米传边30CM虫斑，614米，1250米，1660米中间虫斑，1920米传边7CM虫斑 |  | 让步接收 |  |  | 徐小军 | 2024-07-18 08:47:37
MO001541-001 | DL1224070016 | DL1224070016 | 04003 | 最终平整 |  | 31010073 | 小品种钢卷 | 0.762-SPCC | 1640 | 0.762 | 5580 | 570 |  | 待判定 | Z振纹(来料振纹，横条印),S水锈斑(内900米水锈斑),W微边浪(来料版型差),X线条印(来料多条暗线印，搓伤细划伤) | Z振纹(来料振纹，横条印),S水锈斑(内900米水锈斑),W微边浪(来料版型差),X线条印(来料多条暗线印，搓伤细划伤) | 让步接收 |  |  | 徐小军 | 2024-07-17 17:23:35
MO001277-002-01-02 | DL002406001012 | DL0024060010 | 04003 | 最终平整 |  | 31010052 | 小品种钢卷 | 0.51-SPCC | 1080 | 0.51 | 2650 | 610 |  | 待判定 | Y氧化边(板面两边),N粘钢折印(尾100米表面轻微平后不明显),Z振纹(板面) | Y氧化边(板面两边),N粘钢折印(尾100米表面轻微平后不明显),Z振纹(板面) | 让步接收 | 鞠承 | 2024-07-17 13:30:29 | 吴波 | 2024-07-17 17:15:36
MO001252-001-01 | DL12240600121 | DL1224060012 | 04003 | 最终平整 |  | 31010065 | 小品种钢卷 | 0.65-SPCC | 950 | 0.65 | 2750 | 565 |  | 待判定 | H厚薄公差(0.642-0.65) | H厚薄公差(0.642-0.65) | 让步接收 | 鞠承 | 2024-07-16 17:23:48 | 吴波 | 2024-07-17 12:16:55
MO001149-003 | DL1224070002 | DL1224070002 | 04003 | 最终平整 |  | 31010063 | 小品种钢卷 | 0.61-SPCC | 1600 | 0.61 | 4575 | 610 |  | 待判定 | A暗线印(.),Z振纹(.),H厚薄公差(来料公差高，要求0.6-0.62，平后高点0.612-0.623),H横辊印(重),S色差(双边色差),S色差条印(.) | A暗线印(.),Z振纹(.),H厚薄公差(来料公差高，要求0.6-0.62，平后高点0.612-0.623),H横辊印(重),S色差(双边色差),S色差条印(.) | 让步接收 |  |  | 吴波 | 2024-07-17 12:13:51
MO001149-005 | DL1224070005 | DL1224070005 | 04003 | 最终平整 |  | 31010063 | 小品种钢卷 | 0.61-SPCC | 1620 | 0.61 | 4620 | 610 |  | 待判定 | A暗线印(.),S色差条印(.),Z振纹(.),H横辊印(来料重),S色差(双边色差3CM) | A暗线印(.),S色差条印(.),Z振纹(.),H横辊印(来料重),S色差(双边色差3CM) | 让步接收 |  |  | 吴波 | 2024-07-17 11:26:20
MO001279-001-01-01 | DL002406001111 | DL0024060011 | 04003 | 最终平整 |  | 31010056 | 小品种钢卷 | 0.54-SPCC | 1250 | 0.54 | 3250 | 610 |  | 待判定 | H横辊印(轻微),H黑斑(内250米传5CM) | H横辊印(轻微),H黑斑(内250米传5CM) | 让步接收 | 陈俊华 | 2024-07-17 07:01:33 | 吴波 | 2024-07-17 10:50:24
MO001279-002-01-01 | DL002406001211 | DL0024060012 | 04003 | 最终平整 |  | 31010056 | 小品种钢卷 | 0.54-SPCC | 1150 | 0.54 | 3020 | 610 |  | 待判定 | H厚薄公差(平前操0.550传0.554，平后操0.545传0.549；跳动0.547-0.551，偶跳0.552),X线条印(上板面操17CM处，平后淡),H横辊印(轻微) | H厚薄公差(平前操0.550传0.554，平后操0.545传0.549；跳动0.547-0.551，偶跳0.552),X线条印(上板面操17CM处，平后淡),H横辊印(轻微) | 让步接收 | 陈俊华 | 2024-07-17 07:56:54 | 吴波 | 2024-07-17 10:49:36
MO001156-001 | DL1224070010 | DL1224070010 | 04003 | 最终平整 |  | 31010056 | 小品种钢卷 | 0.54-SPCC | 2280 | 0.54 | 5460 | 565 |  | 待判定 | A暗线印(来料表面轻微),Z振纹(板面),S水锈斑(内250米来料表面重),N粘钢折印(尾30米表面轻微) | A暗线印(来料表面轻微),Z振纹(板面),S水锈斑(内250米来料表面重),N粘钢折印(尾30米表面轻微) | 返工 |  |  | 徐小军 | 2024-07-16 16:40:31
MO000938-005-01 | JG12240601421 | JG1224060142 | 04003 | 最终平整 |  | 30210015 | 光亮卷 | 0.1-SPCC | 12620 | 0.1 | 7230 | 760 |  | 待判定 | K孔洞(10826.9米传63.3MM0.56；10946.5米传699.7MM0.35；12482-12495.7米传721.8-725.1MM5个0.85；4个2.33-4.46MM2) | K孔洞(10826.9米传63.3MM0.56；10946.5米传699.7MM0.35；12482-12495.7米传721.8-725.1MM5个0.85；4个2.33-4.46MM2) | 返工 |  |  | 李火英 | 2024-07-16 16:33:57
MO001030-001-02 | JG12240551172 | JG1224055117 | 04003 | 最终平整 |  | 30210015 | 光亮卷 | 0.1-SPCC | 10550 | 0.1 | 6060 | 760 |  | 待判定 | K孔洞(86米传57CM3个0.07-0.14/249米传20CM0.14/2857-4829米传20-56CM12个0.07-4.46/6303米传23CM0.57) | K孔洞(86米传57CM3个0.07-0.14/249米传20CM0.14/2857-4829米传20-56CM12个0.07-4.46/6303米传23CM0.57) | 让步接收 |  |  | 李火英 | 2024-07-16 16:20:05
MO000578-003-02 | JG12240550432 | JG1224055043 | 04003 | 最终平整 |  | 30210015 | 光亮卷 | 0.1-SPCC | 11750 | 0.1 | 6710 | 760 |  | 待判定 | T停机斑(50米处重/板面白条印),K孔洞(4663-4666米传24CM2个0.14/11200米传66CM5.095) | T停机斑(50米处重/板面白条印),K孔洞(4663-4666米传24CM2个0.14/11200米传66CM5.095) | 让步接收 |  |  | 吴波 | 2024-07-16 09:16:52
MO000945-009-01-02 | JG122406023512 | JG1224060235 | 04003 | 最终平整 |  | 30210015 | 光亮卷 | 0.1-SPCC | 600 | 0.1 | 340 | 760 |  | 待判定 |  | R乳化斑(重),K孔洞(内100米传201.7-202.7MM9个1.06-1.7MM2),S色差(重) | 协议品 | 陈俊华 | 2024-07-16 03:55:54 | 吕海 | 2024-07-16 06:56:43
MO001219-001-01 | DL00240700011 | DL0024070001 | 04003 | 最终平整 |  | 30210007 | 光亮卷 | 0.13-SPCC | 9910 | 0.13 | 7030 | 710 |  | 待判定 | S色差条印(板面),Z振纹(来料表面),R乳化斑(表面),B白斑(表面多),K孔洞(9794-9900,米传21-54CM3个1.06-1.77) | S色差条印(板面),Z振纹(来料表面),R乳化斑(表面),B白斑(表面多),K孔洞(9794-9900,米传21-54CM3个1.06-1.77) | 返工 |  |  | 徐小军 | 2024-07-15 16:43:38
MO001219-001-02-01 | DL002407000121 | DL0024070001 | 04003 | 最终平整 |  | 30210007 | 光亮卷 | 0.13-SPCC | 6000 | 0.13 | 4240 | 710 |  | 待判定 | Z振纹(板面),K孔洞(内103米传2-62CM9个0.142-8.07),L拉伸折印(来料传偶有拉伸折印3-5CM) | Z振纹(板面),K孔洞(内103米传2-62CM9个0.142-8.07),L拉伸折印(来料传偶有拉伸折印3-5CM) | 返工 | 鞠承 | 2024-07-14 12:51:57 | 徐小军 | 2024-07-15 16:43:26
MO001219-003-01 | DL00240700061 | DL0024070006 | 04003 | 最终平整 |  | 30210007 | 光亮卷 | 0.13-SPCC | 9860 | 0.13 | 7030 | 710 |  | 待判定 | S色差条印(板面),R乳化斑(来料板面),L拉伸折印(来料大边边浪传偶有拉伸折印2-4CM),K孔洞(3640米传15CM4.17)T停机斑(40米处) | S色差条印(板面),R乳化斑(来料板面),L拉伸折印(来料大边边浪传偶有拉伸折印2-4CM),K孔洞(3640米传15CM4.17)T停机斑(40米处) | 返工 |  |  | 徐小军 | 2024-07-15 16:43:11
MO001219-003-02-02 | DL002407000622 | DL0024070006 | 04003 | 最终平整 |  | 30210007 | 光亮卷 | 0.13-SPCC | 6900 | 0.13 | 4875 | 710 |  | 待判定 | R乳化斑(来料表面),S水锈斑(来料传3CM，轻微水锈斑平后淡),Z振纹(板面) | R乳化斑(来料表面),S水锈斑(来料传3CM，轻微水锈斑平后淡),Z振纹(板面) | 让步接收 | 鞠承 | 2024-07-15 10:34:21 | 夏鹏军 | 2024-07-15 15:23:18
MO000993-002-02 | DL00240551152 | DL0024055115 | 04003 | 最终平整 |  | 20600001 | 镍钝化卷半成品 | 0.203-SPCC | 6190 | 0.203 | 5470 | 590 |  | 待判定 | Z振纹(板面),L亮点(操13CM处连续性亮点) | Z振纹(板面),L亮点(操13CM处连续性亮点) | 让步接收 |  |  | 夏鹏军 | 2024-07-15 15:21:44
MO001295-001-01 | DL12240600041 | DL1224060004 | 04003 | 最终平整 |  | 31010062 | 小品种钢卷 | 0.5-SPCC | 1400 | 0.5 | 3120 | 565 |  | 待判定 | Z振纹(板面振纹/轻微裂纹),B白斑(板面),Y氧化边(板面两边) | Z振纹(板面振纹/轻微裂纹),B白斑(板面),Y氧化边(板面两边) | 让步接收 | 鞠承 | 2024-07-15 15:17:30 | 夏鹏军 | 2024-07-15 15:21:21
MO001219-004-02 | DL00240700082 | DL0024070008 | 04003 | 最终平整 |  | 30210007 | 光亮卷 | 0.13-SPCC | 10000 | 0.13 | 7050 | 710 |  | 待判定 | Y氧化边(两边),B白条纹(板面),B白斑(板面白斑多),R乳化斑(来料表面重) | Y氧化边(两边),B白条纹(板面),B白斑(板面白斑多),R乳化斑(来料表面重) | 让步接收 |  |  | 吴波 | 2024-07-14 17:35:34
MO001219-001-02-02 | DL002407000122 | DL0024070001 | 04003 | 最终平整 |  | 30210007 | 光亮卷 | 0.13-SPCC | 3960 | 0.13 | 2810 | 710 |  | 待判定 | L拉伸折印(来料传偶有拉伸折印),B白条纹(板面),S色差(板面) | L拉伸折印(来料传偶有拉伸折印),B白条纹(板面),S色差(板面) | 让步接收 | 鞠承 | 2024-07-14 12:51:57 | 吴波 | 2024-07-14 17:35:21
MO001152-003-03 | DL12240700043 | DL1224070004 | 04003 | 最终平整 |  | 31010040 | 小品种钢卷 | 0.39-SPCC | 1280 | 0.39 | 2325 | 610 |  | 待判定 | Z振纹(来料振纹，横条印),S色差(双边色差3CM，来料暗线印) | Z振纹(来料振纹，横条印),S色差(双边色差3CM，来料暗线印) | 让步接收 | 丁振 | 2024-07-14 16:13:45 | 吴波 | 2024-07-14 17:20:48
MO001152-003-02 | DL12240700042 | DL1224070004 | 04003 | 最终平整 |  | 31010040 | 小品种钢卷 | 0.39-SPCC | 1300 | 0.39 | 2380 | 610 |  | 待判定 | S色差(双边色差3CM，来料暗线印),Z振纹(来料振纹，横条印) | S色差(双边色差3CM，来料暗线印),Z振纹(来料振纹，横条印) | 让步接收 | 丁振 | 2024-07-14 16:13:45 | 吴波 | 2024-07-14 17:20:42
MO001152-003-01 | DL12240700041 | DL1224070004 | 04003 | 最终平整 |  | 31010040 | 小品种钢卷 | 0.39-SPCC | 1300 | 0.39 | 2390 | 610 |  | 待判定 | Z振纹(来料振纹，横条印),S色差(双倍色差3CM，来料暗线印) | Z振纹(来料振纹，横条印),S色差(双倍色差3CM，来料暗线印) | 让步接收 | 丁振 | 2024-07-14 16:13:45 | 吴波 | 2024-07-14 17:20:36
MO001152-001-03 | DL12240700033 | DL1224070003 | 04003 | 最终平整 |  | 31010040 | 小品种钢卷 | 0.39-SPCC | 1320 | 0.39 | 2410 | 610 |  | 待判定 | S色差(双边色差3CM),Z振纹(来料振纹，横条印),A暗线印(来料暗线印) | S色差(双边色差3CM),Z振纹(来料振纹，横条印),A暗线印(来料暗线印) | 让步接收 | 丁振 | 2024-07-14 13:29:51 | 吴波 | 2024-07-14 14:43:42
MO001152-001-02 | DL12240700032 | DL1224070003 | 04003 | 最终平整 |  | 31010040 | 小品种钢卷 | 0.39-SPCC | 1300 | 0.39 | 2430 | 610 |  | 待判定 | Z振纹(来料振纹，横条印),X线条印(来料暗线印)S色差(双边色差3CM) | Z振纹(来料振纹，横条印),X线条印(来料暗线印)S色差(双边色差3CM) | 让步接收 | 丁振 | 2024-07-14 13:29:51 | 吴波 | 2024-07-14 14:43:34
MO001152-001-01 | DL12240700031 | DL1224070003 | 04003 | 最终平整 |  | 31010040 | 小品种钢卷 | 0.39-SPCC | 1300 | 0.39 | 2355 | 610 |  | 待判定 | Z振纹(来料振纹，横条印),S色差条印(来料暗线印)S色差(双边色差3CM) | Z振纹(来料振纹，横条印),S色差条印(来料暗线印)S色差(双边色差3CM) | 让步接收 | 丁振 | 2024-07-14 13:29:51 | 吴波 | 2024-07-14 14:43:28
MO001219-002-02 | DL00240700032 | DL0024070003 | 04003 | 最终平整 |  | 30210007 | 光亮卷 | 0.13-SPCC | 10140 | 0.13 | 7210 | 710 |  | 待判定 | S色差条印(板面轻微),R乳化斑(来料表面),L拉伸折印(内1000米传大边浪拉伸折印2-5CM),B白斑(板面),B白条纹(板面轻微) | S色差条印(板面轻微),R乳化斑(来料表面),L拉伸折印(内1000米传大边浪拉伸折印2-5CM),B白斑(板面),B白条纹(板面轻微) | 让步接收 |  |  | 吴波 | 2024-07-14 13:48:55
MO001219-002-01 | DL00240700031 | DL0024070003 | 04003 | 最终平整 |  | 30210007 | 光亮卷 | 0.13-SPCC | 10020 | 0.13 | 7130 | 710 |  | 待判定 | S色差条印(板面),Z振纹(板面轻微),R乳化斑(来料表面),L拉伸折印(内800米传带大边浪拉伸折印5CM/) | S色差条印(板面),Z振纹(板面轻微),R乳化斑(来料表面),L拉伸折印(内800米传带大边浪拉伸折印5CM/) | 让步接收 |  |  | 吴波 | 2024-07-14 13:48:40
MO001199-001-02 | JL00240400692 | JL0024040069 | 04003 | 最终平整 |  | 31010016 | 小品种钢卷 | 0.19-SPCC | 3160 | 0.19 | 2790 | 610 |  | 待判定 | Z振纹(),H横辊印(),S色差条印(),A暗线印() | Z振纹(),H横辊印(),S色差条印(),A暗线印() | 让步接收 | 丁振 | 2024-07-14 11:35:17 | 吴波 | 2024-07-14 13:09:54
MO001199-001-01 | JL00240400691 | JL0024040069 | 04003 | 最终平整 |  | 31010016 | 小品种钢卷 | 0.19-SPCC | 3250 | 0.19 | 2880 | 610 |  | 待判定 | S色差条印(),Z振纹(),H横辊印()H厚薄公差(0.193-0.2偶跳0.201) | S色差条印(),Z振纹(),H横辊印()H厚薄公差(0.193-0.2偶跳0.201) | 让步接收 | 丁振 | 2024-07-14 11:35:17 | 吴波 | 2024-07-14 13:09:44
MO001200-001-01-01 | DL002406001811 | DL0024060018 | 04003 | 最终平整 |  | 31010016 | 小品种钢卷 | 0.19-SPCC | 3400 | 0.19 | 2985 | 610 |  | 待判定 | D点辊印(传边17CM点棍印粘钢),A暗线印(来料多条暗线印),Z振纹(来料振纹，传边起筋),H横辊印(来料横条印),N粘钢折印(操边折印1-4CM，传边3CM内亮条印) | 传边17cm点棍印粘钢,板面多条暗线印,振纹，传边起筋,横条印,操边折印1-4cm，传边3cm内亮条印 | 让步接收 |  |  | 夏鹏军 | 2024-07-14 09:24:09
MO000993-003-02 | DL00240550982 | DL0024055098 | 04003 | 最终平整 |  | 20600001 | 镍钝化卷半成品 | 0.203-SPCC | 6120 | 0.203 | 5730 | 590 |  | 待判定 | Z振纹(来料表面轻微),Y氧化边(两边),X线条印(来料表面轻微暗平后淡) | Z振纹(来料表面轻微),Y氧化边(两边),X线条印(来料表面轻微暗平后淡) | 让步接收 |  |  | 吴波 | 2024-07-13 21:01:56
MO000993-001-02 | DL00240551132 | DL0024055113 | 04003 | 最终平整 |  | 20600001 | 镍钝化卷半成品 | 0.203-SPCC | 6260 | 0.203 | 5860 | 590 |  | 待判定 | T停机斑(50米处),H横辊印(来料板面轻微),X线条印(来料表面多处暗平后强光明显),Y氧化边(两边) | T停机斑(50米处),H横辊印(来料板面轻微),X线条印(来料表面多处暗平后强光明显),Y氧化边(两边) | 让步接收 |  |  | 吴波 | 2024-07-13 21:01:39
MO000945-002-01-03 | JG122406025713 | JG1224060257 | 04003 | 最终平整 |  | 20500018 | 光亮卷半成品 | 0.1-SPCC | 1300 | 0.1 | 770 | 760 |  | 待判定 | D短带(来料叠带未平) | D短带(来料叠带未平) | 半成品退库 | 鞠承 | 2024-07-13 06:32:40 | 吕海 | 2024-07-13 10:06:54
MO000945-002-01-01 | JG122406025711 | JG1224060257 | 04003 | 最终平整 |  | 30210015 | 光亮卷 | 0.1-SPCC | 5070 | 0.1 | 2940 | 760 |  | 待判定 | K孔洞(85米传60CM0.49) | K孔洞(85米传60CM0.49) | 让步接收 | 鞠承 | 2024-07-13 06:32:40 | 吕海 | 2024-07-13 08:55:20
MO000945-013-02 | JG12240601442 | JG1224060144 | 04003 | 最终平整 |  | 30210015 | 光亮卷 | 0.1-SPCC | 10120 | 0.1 | 5850 | 760 |  | 待判定 | K孔洞(21米传2.5CM1.06/788米传51CM0.07) | K孔洞(21米传2.5CM1.06/788米传51CM0.07) | 让步接收 |  |  | 吴波 | 2024-07-13 06:32:58
MO000945-017-02-02 | JG122406023322 | JG1224060233 | 04003 | 最终平整 |  | 30210015 | 光亮卷 | 0.1-SPCC | 2060 | 0.1 | 1200 | 760 |  | 待判定 |  | 松包打皱，短带（协议品） | 协议品 |  |  | 吴波 | 2024-07-13 05:01:32
MO000945-017-02-03 | JG122406023323 | JG1224060233 | 04003 | 最终平整 |  | 30210015 | 光亮卷 | 0.1-SPCC | 1010 | 0.1 | 620 | 760 |  | 待判定 | D短带(来料松包打皱) | 松包打皱，短带（协议品） | 协议品 |  |  | 吴波 | 2024-07-13 05:00:49
MO000945-013-01 | JG12240601441 | JG1224060144 | 04003 | 最终平整 |  | 30210015 | 光亮卷 | 0.1-SPCC | 12830 | 0.1 | 7430 | 760 |  | 待判定 | S色差条印(板面),K孔洞(4.7米传51CM0.07/7242米传56CM0.64) | S色差条印(板面),K孔洞(4.7米传51CM0.07/7242米传56CM0.64) | 让步接收 |  |  | 吴波 | 2024-07-13 04:28:42
MO000945-019-02 | JG12240602342 | JG1224060234 | 04003 | 最终平整 |  | 30210015 | 光亮卷 | 0.1-SPCC | 10180 | 0.1 | 5840 | 760 |  | 待判定 | K孔洞(2616米传34CM0.57) | K孔洞(2616米传34CM0.57) | 让步接收 |  |  | 吴波 | 2024-07-13 04:28:22
MO000945-002-02-02 | JG122406025722 | JG1224060257 | 04003 | 最终平整 |  | 30210015 | 光亮卷 | 0.1-SPCC | 4360 | 0.1 | 2530 | 760 |  | 待判定 | K孔洞(2757米传50CM0.99),S松花印(来料操35CM内轻微松花印) | K孔洞(2757米传50CM0.99),S松花印(来料操35CM内轻微松花印) | 让步接收 | 鞠承 | 2024-07-13 02:46:08 | 吴波 | 2024-07-13 04:28:03
MO000945-017-02-01 | JG122406023321 | JG1224060233 | 04003 | 最终平整 |  | 30210015 | 光亮卷 | 0.1-SPCC | 4330 | 0.1 | 2500 | 760 |  | 待判定 | K孔洞(2873米传18CM0.212) | K孔洞(2873米传18CM0.212) | 让步接收 | 鞠承 | 2024-07-13 02:05:34 | 吴波 | 2024-07-13 04:24:18
MO000945-017-01 | JG12240602331 | JG1224060233 | 04003 | 最终平整 |  | 30210015 | 光亮卷 | 0.1-SPCC | 6360 | 0.1 | 3670 | 760 |  | 待判定 | T停机斑(50米处),B爆辊印(来料传20CM处),K孔洞(5575米传37CM0.778/夹纸内100米36个孔洞【退平整】) | T停机斑(50米处),B爆辊印(来料传20CM处),K孔洞(5575米传37CM0.778/夹纸内100米36个孔洞【退平整】) | 让步接收 |  |  | 吴波 | 2024-07-13 04:23:48
MO001200-001-02-01 | DL002406001821 | DL0024060018 | 04003 | 最终平整 |  | 31010016 | 小品种钢卷 | 0.19-SPCC | 3350 | 0.19 | 2925 | 610 |  | 待判定 | X细划伤(整卷双边20CM内敲棍印划伤明显，上下表面多条划伤线印),A暗线印(来料暗线印),Z振纹(来料振纹，横条印),Q起筋(传边起筋) | 整卷双边20CM内敲棍印划伤明显，上下表面多条划伤线印，来料暗线印，振纹，横条印，传边起筋，硬度高112【HV：90-110】 | 让步接收 |  |  | 吴波 | 2024-07-12 22:12:23
MO000938-002-01-02 | JG122406013112 | JG1224060131 | 04003 | 最终平整 |  | 30210015 | 光亮卷 | 0.1-SPCC | 1050 | 0.1 | 610 | 760 |  | 待判定 | H黄斑(下板面传20CM淡黄斑；内800米左右有垃圾掉入),R乳化斑(重) | H黄斑(下板面传20CM淡黄斑；内800米左右有垃圾掉入),R乳化斑(重) | 协议品 | 陈俊华 | 2024-07-08 12:36:27 | 程鑫 | 2024-07-12 16:25:56
MO000945-014-02 | JG12240602372 | JG1224060237 | 04003 | 最终平整 |  | 20500018 | 光亮卷半成品 | 0.1-SPCC | 10500 | 0.1 | 6125 | 760 |  | 待判定 |  |  | 半成品退库 |  |  | 徐小军 | 2024-07-12 15:31:17
MO000945-014-01 | JG12240602371 | JG1224060237 | 04003 | 最终平整 |  | 20500018 | 光亮卷半成品 | 0.1-SPCC | 12300 | 0.1 | 7220 | 760 |  | 待判定 |  |  | 半成品退库 |  |  | 徐小军 | 2024-07-12 15:31:02
MO000945-027-01 | JG12240602391 | JG1224060239 | 04003 | 最终平整 |  | 20500018 | 光亮卷半成品 | 0.1-SPCC | 13000 | 0.1 | 7515 | 760 |  | 待判定 |  |  | 半成品退库 |  |  | 徐小军 | 2024-07-12 15:30:35
MO000945-015-01 | JG12240602361 | JG1224060236 | 04003 | 最终平整 |  | 20500018 | 光亮卷半成品 | 0.1-SPCC | 12550 | 0.1 | 7230 | 760 |  | 待判定 |  |  | 半成品退库 |  |  | 徐小军 | 2024-07-12 15:30:21
MO000945-027-02 | JG12240602392 | JG1224060239 | 04003 | 最终平整 |  | 20500018 | 光亮卷半成品 | 0.1-SPCC | 10220 | 0.1 | 5915 | 760 |  | 待判定 |  |  | 半成品退库 |  |  | 徐小军 | 2024-07-12 15:30:08
MO000945-019-01 | JG12240602341 | JG1224060234 | 04003 | 最终平整 |  | 20500018 | 光亮卷半成品 | 0.1-SPCC | 13000 | 0.1 | 7495 | 760 |  | 待判定 |  |  | 半成品退库 |  |  | 徐小军 | 2024-07-12 15:29:55
MO000945-016-01-02 | JG122406024112 | JG1224060241 | 04003 | 最终平整 |  | 30210015 | 光亮卷 | 0.1-SPCC | 4120 | 0.1 | 2360 | 760 |  | 待判定 | D叠带(2100-2130米传22CM内叠带5米未平打皱/3720-3990米传20CM内叠带/传20CM偶有松花印) | D叠带(2100-2130米传22CM内叠带5米未平打皱/3720-3990米传20CM内叠带/传20CM偶有松花印) | 协议品 | 鞠承 | 2024-07-10 05:14:24 | 吕海 | 2024-07-12 13:35:26
MO000938-012-02 | JG12240601272 | JG1224060127 | 04003 | 最终平整 |  | 30210015 | 光亮卷 | 0.1-SPCC | 10570 | 0.1 | 6060 | 760 |  | 待判定 | T停机斑(50米处尾30米处),K孔洞(87米传54CM0.21/741米传26CM6.44) | T停机斑(50米处尾30米处),K孔洞(87米传54CM0.21/741米传26CM6.44) | 让步接收 |  |  | 徐小军 | 2024-07-12 13:21:45
MO001139-001-01 | JG12240551451 | JG1224055145 | 04003 | 最终平整 |  | 30210004 | 光亮卷 | 0.125-SPCC | 6590 | 0.125 | 4500 | 760 |  | 待判定 | S色差条印(.),R乳化斑(.),K孔洞(1328-1361米传10CM9个孔洞1.49-2.18) | 1328-1361米传侧10cm9个孔洞（1.49-2.18mm2) | 返工 |  |  | 徐小军 | 2024-07-12 13:21:09
MO000664-005-02-02 | JG122405511922 | JG1224055119 | 04003 | 最终平整 |  | 30210015 | 光亮卷 | 0.1-SPCC | 8240 | 0.1 | 4810 | 760 |  | 待判定 | K孔洞(1575.3米传169.6MM0.14；7326.8米传723.7MM0.64；7683米传448.2MM4.53MM2) | K孔洞(1575.3米传169.6MM0.14；7326.8米传723.7MM0.64；7683米传448.2MM4.53MM2) | 让步接收 | 陈俊华 | 2024-07-05 03:21:01 | 徐小军 | 2024-07-12 13:20:49
MO000938-002-01-01 | JG122406013111 | JG1224060131 | 04003 | 最终平整 |  | 30210015 | 光亮卷 | 0.1-SPCC | 12120 | 0.1 | 6930 | 760 |  | 待判定 | H黄斑(下板面传20CM淡黄斑；内800米左右有垃圾掉入),R乳化斑(重) | H黄斑(下板面传20CM淡黄斑；内800米左右有垃圾掉入),R乳化斑(重) | 让步接收 | 陈俊华 | 2024-07-08 12:36:27 | 徐小军 | 2024-07-12 13:19:11
MO000945-001-02 | JG12240602752 | JG1224060275 | 04003 | 最终平整 |  | 30210015 | 光亮卷 | 0.1-SPCC | 10580 | 0.1 | 6110 | 760 |  | 待判定 | S松花印(来料整卷35CM内松花印重) | S松花印(操35CM内松花印重)S松花印(来料整卷35CM内松花印重) | 返工 |  |  | 徐小军 | 2024-07-12 13:18:15
MO001241-001-01 | JG12240551591 | JG1224055159 | 04003 | 最终平整 |  | 30210004 | 光亮卷 | 0.125-SPCC | 6720 | 0.125 | 4610 | 760 |  | 待判定 | S松花印(5480米后传35CM内，重),S缩芯(尾600米操10-40CM缩芯印) | 5480米后传35CM内松花印重，尾600米操10-40CM缩芯印 | 返工 |  |  | 徐小军 | 2024-07-12 13:12:40
MO000943-003-01 | JG12240502381 | JG1224050238 | 04003 | 最终平整 |  | 30210015 | 光亮卷 | 0.1-SPCC | 15950 | 0.1 | 9170 | 760 |  | 待判定 | K孔洞(4057.1米传486.5MM0.42MM2),H花辊印(来料操20CM轻微),S松花印(内3500米传15CM，重) | K孔洞(4057.1米传486.5MM0.42MM2),H花辊印(来料操20CM轻微),S松花印(内3500米传15CM，重) | 返工 |  |  | 徐小军 | 2024-07-12 13:12:19
MO000945-011-02 | JG12240602442 | JG1224060244 | 04003 | 最终平整 |  | 30210015 | 光亮卷 | 0.1-SPCC | 9950 | 0.1 | 5765 | 760 |  | 待判定 | S色差条印(板面),Z振纹(板面),K孔洞(60-84米处19CM13个0.28-0.781个1.27/4789-4794米传48CM2个0.28-0.49) | S色差条印(板面),Z振纹(板面),K孔洞(60-84米处19CM13个0.28-0.781个1.27/4789-4794米传48CM2个0.28-0.49) | 返工 |  |  | 徐小军 | 2024-07-12 13:11:46
MO001068-004-02 | JG12240502442 | JG1224050244 | 04003 | 最终平整 |  | 30210015 | 光亮卷 | 0.1-SPCC | 10190 | 0.1 | 5910 | 760 |  | 待判定 | K孔洞(533.3-557米传411.1-412MM5个0.07-0.42；2113.8-2146.8米传98.7-99.2MM8个0.71-0.92),R乳化斑(重) | K孔洞(533.3-557米传411.1-412MM5个0.07-0.42；2113.8-2146.8米传98.7-99.2MM8个0.71-0.92),R乳化斑(重) | 让步接收 |  |  | 徐小军 | 2024-07-12 13:10:18
MO000945-001-01-01 | JG122406027511 | JG1224060275 | 04003 | 最终平整 |  | 30210015 | 光亮卷 | 0.1-SPCC | 10720 | 0.1 | 6180 | 760 |  | 待判定 | S松花印(来料整卷操25CM，平后明显),D叠带(尾150米操3CM) | S松花印(来料整卷操25CM，平后明显),D叠带(尾150米操3CM) | 返工 | 陈俊华 | 2024-07-10 18:04:49 | 徐小军 | 2024-07-12 13:09:31
MO000769-001-01-01 | JG122405509311 | JG1224055093 | 04003 | 最终平整 |  | 30210015 | 光亮卷 | 0.1-SPCC | 8700 | 0.1 | 4850 | 760 |  | 待判定 | H花辊印(来料操15CM内花辊印重) | 来料操15CM内花辊印重 | 返工 |  |  | 徐小军 | 2024-07-12 13:08:42
MO001068-006-01-02 | JG122405512312 | JG1224055123 | 04003 | 最终平整 |  | 30210015 | 光亮卷 | 0.1-SPCC | 690 | 0.1 | 390 | 760 |  | 待判定 |  | 短带【协议品】 | 协议品 |  |  | 吕海 | 2024-07-11 16:12:44
MO000769-001-01-02 | JG122405509312 | JG1224055093 | 04003 | 最终平整 |  | 30210015 | 光亮卷 | 0.1-SPCC | 1780 | 0.1 | 990 | 760 |  | 待判定 | D叠带(来料操15CM内多处叠带) | 来料操15CM内多处叠带剪下--短带【协议品】 | 协议品 |  |  | 吕海 | 2024-07-11 09:33:27
MO000945-018-02 | JG12240602532 | JG1224060253 | 04003 | 最终平整 |  | 30210015 | 光亮卷 | 0.1-SPCC | 9960 | 0.1 | 5720 | 760 |  | 待判定 | Z振纹(板面),T停机斑(50米处),K孔洞(64-83米传25CM5个0.28-0.57/470米传52CM0.14),S色差条印()H厚薄公差(夹纸内120米公差高0.105-0.110退【平整】) | Z振纹(板面),T停机斑(50米处),K孔洞(64-83米传25出门5个0.28-0.57/470米传52CM0.14),S色差条印()H厚薄公差(夹纸内120米公差高0.105-0.110退【平整】) | 让步接收 |  |  | 夏鹏军 | 2024-07-11 06:30:52
MO000767-006-02 | JG12240551182 | JG1224055118 | 04003 | 最终平整 |  | 30210015 | 光亮卷 | 0.1-SPCC | 9850 | 0.1 | 5830 | 760 |  | 待判定 | Z振纹(),T停机斑(),K孔洞(6682米传29CM1.06),H厚薄公差(夹纸内110米公差0.105-0.11【退平整】整卷公差0.105-0.107) | Z振纹(),T停机斑(),K孔洞(6682米传29CM1.06),H厚薄公差(夹纸内110米公差0.105-0.11【退平整】整卷公差0.105-0.107) | 让步接收 |  |  | 夏鹏军 | 2024-07-11 06:29:18
MO000767-006-01-01 | JG122405511811 | JG1224055118 | 04003 | 最终平整 |  | 30210015 | 光亮卷 | 0.1-SPCC | 11510 | 0.1 | 6820 | 760 |  | 待判定 | H厚薄公差(整卷0.105-0.107) | H厚薄公差(整卷0.105-0.107) | 让步接收 | 鞠承 | 2024-07-11 02:15:06 | 夏鹏军 | 2024-07-11 06:26:48
MO000938-010-02 | JG12240601252 | JG1224060125 | 04003 | 最终平整 |  | 30210015 | 光亮卷 | 0.1-SPCC | 11530 | 0.1 | 6610 | 760 |  | 待判定 | T停机斑(50米处),K孔洞(72-92米传8-24CM9个0.071-0.35/11515米传45CM1.557) | T停机斑(50米处),K孔洞(72-92米传8-24CM9个0.071-0.35/11515米传45CM1.557) | 让步接收 |  |  | 夏鹏军 | 2024-07-11 06:26:35
MO000938-013-02 | JG12240601282 | JG1224060128 | 04003 | 最终平整 |  | 30210015 | 光亮卷 | 0.1-SPCC | 10340 | 0.1 | 5870 | 760 |  | 待判定 | K孔洞(7389.2-7397米传463.7-464.9MM3个0.28-0.71MM2),S松花印(内250米，以夹纸),S碎边(传碎边多) | K孔洞(7389.2-7397米传463.7-464.9MM3个0.28-0.71MM2),S松花印(内250米，以夹纸),S碎边(传碎边多) | 让步接收 |  |  | 夏鹏军 | 2024-07-10 22:29:27
MO000938-008-02 | JG12240601292 | JG1224060129 | 04003 | 最终平整 |  | 30210015 | 光亮卷 | 0.1-SPCC | 10240 | 0.1 | 5850 | 760 |  | 待判定 | R乳化斑(板面),K孔洞(1221米传14CM0.14/1395米传48CM1.13/2269米传35传35CM0.85) | R乳化斑(板面),K孔洞(1221米传14CM0.14/1395米传48CM1.13/2269米传35传35CM0.85) | 让步接收 |  |  | 吴波 | 2024-07-10 06:20:41
MO000945-021-01 | JG12240602421 | JG1224060242 | 04003 | 最终平整 |  | 30210015 | 光亮卷 | 0.1-SPCC | 13150 | 0.1 | 7560 | 760 |  | 待判定 | Z振纹(表面),T停机斑(50米30米处),R乳化斑(板面),K孔洞(7509米传23CM0.14/10017米传39CM0.07/11279米传40CM0.21 ) | Z振纹(表面),T停机斑(50米30米处),R乳化斑(板面),K孔洞(7509米传23CM0.14/10017米传39CM0.07/11279米传40CM0.21 ) | 让步接收 |  |  | 吴波 | 2024-07-10 06:18:19
MO001137-001-02 | JG12240550372 | JG1224055037 | 04003 | 最终平整 |  | 30210004 | 光亮卷 | 0.125-SPCC | 13340 | 0.125 | 9220 | 760 |  | 待判定 | S色差条印(),R乳化斑() | S色差条印(),R乳化斑() | 让步接收 |  |  | 吴波 | 2024-07-09 22:11:15
MO001139-002-02 | JG12240551522 | JG1224055152 | 04003 | 最终平整 |  | 30210004 | 光亮卷 | 0.125-SPCC | 13190 | 0.125 | 9100 | 760 |  | 待判定 | S色差条印(),R乳化斑() | S色差条印(),R乳化斑() | 让步接收 |  |  | 吴波 | 2024-07-09 22:06:40
MO001139-001-02 | JG12240551452 | JG1224055145 | 04003 | 最终平整 |  | 30210004 | 光亮卷 | 0.125-SPCC | 13390 | 0.125 | 9110 | 760 |  | 待判定 | S松花印(夹纸内100米松花印重),R乳化斑(),B白条纹() | S松花印(夹纸内100米松花印重),R乳化斑(),B白条纹() | 让步接收 |  |  | 吴波 | 2024-07-09 22:01:52
MO000938-008-01 | JG12240601291 | JG1224060129 | 04003 | 最终平整 |  | 30210015 | 光亮卷 | 0.1-SPCC | 13080 | 0.1 | 7480 | 760 |  | 待判定 | K孔洞(4759米传45CM0.283) | K孔洞(4759米传45CM0.283) | 让步接收 |  |  | 吕海 | 2024-07-09 08:48:48
MO000945-007-02 | JG12240602462 | JG1224060246 | 04003 | 最终平整 |  | 30210015 | 光亮卷 | 0.1-SPCC | 10480 | 0.1 | 5990 | 760 |  | 待判定 | S松花印(夹纸内220米操10出门来料松花印【退平整】】),K孔洞(1542米传43CM0.07),L亮斑(年500米表面亮条印重) | S松花印(夹纸内220米操10出门来料松花印【退平整】】),K孔洞(1542米传43CM0.07),L亮斑(年500米表面亮条印重) | 让步接收 |  |  | 吕海 | 2024-07-09 08:46:13
MO000945-007-01 | JG12240602461 | JG1224060246 | 04003 | 最终平整 |  | 30210015 | 光亮卷 | 0.1-SPCC | 12600 | 0.1 | 7210 | 760 |  | 待判定 | K孔洞(13米传17CM1.70/11612米传28CM0.21),S色差条印(表面色差条印重) | K孔洞(13米传17CM1.70/11612米传28CM0.21),S色差条印(表面色差条印重) | 让步接收 |  |  | 夏鹏军 | 2024-07-09 05:31:14
MO000771-002-01 | JG12240551641 | JG1224055164 | 04003 | 最终平整 |  | 30210015 | 光亮卷 | 0.1-SPCC | 10530 | 0.1 | 6040 | 760 |  | 待判定 | S色差条印(表面),K孔洞(1834米 传45CM2.83/6543-6876米传25-32CM3个0.07-2.62/8073-9801米传28-33CM3个0.14-0.28/1个2.62) | S色差条印(表面),K孔洞(1834米 传45CM2.83/6543-6876米传25-32CM3个0.07-2.62/8073-9801米传28-33CM3个0.14-0.28/1个2.62) | 让步接收 |  |  | 夏鹏军 | 2024-07-09 05:30:59
MO000938-003-02 | JG12240601322 | JG1224060132 | 04003 | 最终平整 |  | 30210015 | 光亮卷 | 0.1-SPCC | 10250 | 0.1 | 5890 | 760 |  | 待判定 | K孔洞(326米传23CM0.42),T停机斑(尾30米),S色差条印(表面) | K孔洞(326米传23CM0.42),T停机斑(尾30米),S色差条印(表面) | 让步接收 |  |  | 夏鹏军 | 2024-07-09 05:30:33
MO000692-002-01 | JG12240551491 | JG1224055149 | 04003 | 最终平整 |  | 30210015 | 光亮卷 | 0.1-SPCC | 11420 | 0.1 | 6540 | 760 |  | 待判定 | R乳化斑(表面),K孔洞(56-86米传21-33CM8个0.071-0.78) | R乳化斑(表面),K孔洞(56-86米传21-33CM8个0.071-0.78) | 让步接收 |  |  | 夏鹏军 | 2024-07-09 05:30:19
MO000771-002-02 | JG12240551642 | JG1224055164 | 04003 | 最终平整 |  | 30210015 | 光亮卷 | 0.1-SPCC | 10660 | 0.1 | 6110 | 760 |  | 待判定 | K孔洞(10277米传37CM2.76/1710米传27CM0.07),T停机斑(50米处),R乳化斑(来料表面) | K孔洞(10277米传37CM2.76/1710米传27CM0.07),T停机斑(50米处),R乳化斑(来料表面) | 让步接收 |  |  | 夏鹏军 | 2024-07-09 05:29:58
MO000692-007-02-02 | JG122405516822 | JG1224055168 | 04003 | 最终平整 |  | 30210015 | 光亮卷 | 0.1-SPCC | 6600 | 0.1 | 3800 | 760 |  | 待判定 | T停机斑(50米处),K孔洞(5040-5078米处10CM2个3.04-4.39) | T停机斑(50米处),K孔洞(5040-5078米处10CM2个3.04-4.39) | 让步接收 | 鞠承 | 2024-06-28 23:49:35 | 吕海 | 2024-07-08 18:06:23
MO000994-002-01 | JL00240300411 | JL0024030041 | 04003 | 最终平整 |  | 20600002 | 镍钝化卷半成品 | 0.254-SPCC | 5250 | 0.254 | 6470 | 630 |  | 待判定 | X线条印(下板面，平后淡)X线条印(两边) | X线条印(下板面，平后淡)X线条印(两边，重) | 让步接收 |  |  | 徐小军 | 2024-07-08 16:46:05
MO000994-001-01 | JL00240100811 | JL0024010081 | 04003 | 最终平整 |  | 20600002 | 镍钝化卷半成品 | 0.254-SPCC | 4500 | 0.254 | 5570 | 630 |  | 待判定 | Y氧化边(两边)X线条印(上下板面，平后淡) | Y氧化边(两边)X线条印(上下板面，平后淡) | 让步接收 |  |  | 徐小军 | 2024-07-08 16:45:41
MO000994-001-02 | JL00240100812 | JL0024010081 | 04003 | 最终平整 |  | 20600002 | 镍钝化卷半成品 | 0.254-SPCC | 4380 | 0.254 | 5400 | 630 |  | 待判定 | X线条印(下板面，平后淡)X线条印(两边，重) | X线条印(下板面，平后淡)X线条印(两边，重) | 让步接收 |  |  | 徐小军 | 2024-07-08 16:45:19
MO000938-012-01-02 | JG122406012712 | JG1224060127 | 04003 | 最终平整 |  | 30210015 | 光亮卷 | 0.1-SPCC | 680 | 0.1 | 400 | 760 |  | 待判定 |  |  | 协议品 | 陈俊华 | 2024-07-08 13:33:32 | 吕海 | 2024-07-08 14:32:49
MO001032-001-02 | JG12240551252 | JG1224055125 | 04003 | 最终平整 |  | 30210015 | 光亮卷 | 0.1-SPCC | 10340 | 0.1 | 6070 | 760 |  | 待判定 | H厚薄公差(整卷公差0.104-0.107),K孔洞(299-632米传32-63CM7个0.142-0.708/1600-2130米传18-58CM7个0.07-1.84/5391米传42CM0.14/10166米传43CM0.28) | H厚薄公差(整卷公差0.104-0.107),K孔洞(299-632米传32-63CM7个0.142-0.708/1600-2130米传18-58CM7个0.07-1.84/5391米传42CM0.14/10166米传43CM0.28) | 让步接收 |  |  | 吴波 | 2024-07-08 04:46:30
MO000774-001-01 | JG12240551271 | JG1224055127 | 04003 | 最终平整 |  | 30210015 | 光亮卷 | 0.1-SPCC | 15410 | 0.1 | 8980 | 760 |  | 待判定 | K孔洞(137.6米传147MM2.27；3267.7米传104.9MM6.3；10297米传111.8MM0.28；11787.9米传327.6MM3.19MM2) | K孔洞(137.6米传147MM2.27；3267.7米传104.9MM6.3；10297米传111.8MM0.28；11787.9米传327.6MM3.19MM2) | 让步接收 | 陈俊华 | 2024-07-04 05:53:24 | 吕海 | 2024-07-07 20:11:07
MO000945-003-02 | JG12240602452 | JG1224060245 | 04003 | 最终平整 |  | 30210015 | 光亮卷 | 0.1-SPCC | 10230 | 0.1 | 5840 | 760 |  | 待判定 | R乳化斑(重),K孔洞(内100米传412.5-481.3MM11个0.14-0.78；1248.9米传233.4MM1.81MM2) | R乳化斑(重),K孔洞(内100米传412.5-481.3MM11个0.14-0.78；1248.9米传233.4MM1.81MM2) | 让步接收 |  |  | 吕海 | 2024-07-07 14:54:10
MO001032-001-01 | JG12240551251 | JG1224055125 | 04003 | 最终平整 |  | 30210015 | 光亮卷 | 0.1-SPCC | 12920 | 0.1 | 7580 | 760 |  | 待判定 | K孔洞(6041.7米传506.5MM2.55；6049米传506.7MM0.28MM2) | K孔洞(6041.7米传506.5MM2.55；6049米传506.7MM0.28MM2) | 让步接收 |  |  | 吴波 | 2024-07-07 00:57:16
MO001068-005-01 | JG12240551571 | JG1224055157 | 04003 | 最终平整 |  | 30210015 | 光亮卷 | 0.1-SPCC | 13080 | 0.1 | 7470 | 760 |  | 待判定 | K孔洞(2986米传10CM2个0.07-2.69) | K孔洞(2986米传10CM2个0.07-2.69) | 让步接收 |  |  | 吕海 | 2024-07-05 21:12:08
MO001072-001-01 | JG12240550661 | JG1224055066 | 04003 | 最终平整 |  | 30210015 | 光亮卷 | 0.1-SPCC | 13040 | 0.1 | 7590 | 760 |  | 待判定 | K孔洞(112-139米传36CM5个0.28-0.64) | K孔洞(112-139米传36CM5个0.28-0.64) | 让步接收 |  |  | 吕海 | 2024-07-05 21:10:42
MO000667-002-02 | DL00240600042 | DL0024060004 | 04003 | 最终平整 |  | 31010062 | 小品种钢卷 | 0.5-SPCC | 860 | 0.5 | 2160 | 565 |  | 待判定 | N粘钢折印,H厚薄公差 | 来料传0.501操0.507平后传0.494传0.499量0.499跳动0.498-0.501尾160米粘钢印10-56CM |  | 鞠承 | 2024-06-18 12:52:59 | 顾本俊 | 2024-07-05 16:24:30
MO000698-001 | DL1224060003 | DL1224060003 | 04003 | 最终平整 |  | 31010065 | 小品种钢卷 | 0.65-SPCC | 1860 | 0.65 | 5340 | 565 |  | 待判定 | Y氧化边(重),X锈点(整卷偶有),X线条印(来料上表面有，平后淡),Z折印(尾300米整板面折印) | Y氧化边(重),X锈点(整卷偶有),X线条印(来料上表面有，平后淡),Z折印(尾300米整板面折印) |  |  |  | 顾本俊 | 2024-07-05 16:15:48
MO000798-001-01-01 | JL122405000411 | JL1224050004 | 04003 | 最终平整 |  | 31010072 | 小品种钢卷 | 0.75-SPCC | 720 | 0.75 | 2545 | 610 |  | 待判定 | L亮点(颗粒粗小黑点),T脱皮(330米操边15CM脱皮),Z振纹(来料振纹重),H横辊印(来料横条印重，氧化边) | L亮点(颗粒粗小黑点),T脱皮(330米操边15CM脱皮),Z振纹(来料振纹重),H横辊印(来料横条印重，氧化边) |  | 丁振 | 2024-06-27 12:17:19 | 顾本俊 | 2024-07-05 16:11:58
MO000798-002 | JL1224050007 | JL1224050007 | 04003 | 最终平整 |  | 31010072 | 小品种钢卷 | 0.75-SPCC | 1580 | 0.75 | 5610 | 610 |  | 待判定 | X锈点(整卷不规律) | X锈点(整卷不规律) |  |  |  | 沈飞鸿 | 2024-07-05 15:54:02
MO000798-001-02-01 | JL122405000421 | JL1224050004 | 04003 | 最终平整 |  | 31010072 | 小品种钢卷 | 0.75-SPCC | 750 | 0.75 | 2670 | 610 |  | 待判定 | L亮点(颗粒粗小黑点),H横辊印(来料横条印),Z振纹(来料振纹重) | L亮点(颗粒粗小黑点),H横辊印(来料横条印),Z振纹(来料振纹重) |  | 丁振 | 2024-06-27 12:46:02 | 顾本俊 | 2024-07-05 15:34:02
MO000664-005-02-03 | JG122405511923 | JG1224055119 | 04003 | 最终平整 |  | 30210015 | 光亮卷 | 0.1-SPCC | 790 | 0.1 | 480 | 760 |  | 待判定 |  |  | 让步接收 | 陈俊华 | 2024-07-05 03:21:01 | 吕海 | 2024-07-05 07:55:46
MO000664-005-02-01 | JG122405511921 | JG1224055119 | 04003 | 最终平整 |  | 30210015 | 光亮卷 | 0.1-SPCC | 2470 | 0.1 | 1440 | 760 |  | 待判定 |  |  | 让步接收 | 陈俊华 | 2024-07-05 03:21:01 | 吕海 | 2024-07-05 07:55:30
MO001068-003-01 | JG12240551461 | JG1224055146 | 04003 | 最终平整 |  | 30210015 | 光亮卷 | 0.1-SPCC | 12580 | 0.1 | 7200 | 760 |  | 待判定 | K孔洞(10604米传33CM0.28) | K孔洞(10604米传33CM0.28) | 让步接收 |  |  | 吕海 | 2024-07-04 20:18:38
MO001072-002-02 | JG12240550912 | JG1224055091 | 04003 | 最终平整 |  | 30210015 | 光亮卷 | 0.1-SPCC | 10520 | 0.1 | 5980 | 760 |  | 待判定 | K孔洞(313-379m传32-51CM2个2.05-0.42/1100米传34CM0.49) | K孔洞(313-379m传32-51CM2个2.05-0.42/1100米传34CM0.49) | 让步接收 |  |  | 吴波 | 2024-07-04 16:44:37
MO001068-001-01 | JG12240502451 | JG1224050245 | 04003 | 最终平整 |  | 30210015 | 光亮卷 | 0.1-SPCC | 13070 | 0.1 | 7470 | 760 |  | 待判定 | K孔洞(1919-1940米传47CM3个0.21-0.35)H花辊印(来料操15CM内轻微) | K孔洞(1919-1940米传47CM3个0.21-0.35)H花辊印(来料操15CM内轻微) | 让步接收 |  |  | 吴波 | 2024-07-04 16:44:27
MO000691-003-02 | JG12240550522 | JG1224055052 | 04003 | 最终平整 |  | 30210015 | 光亮卷 | 0.1-SPCC | 10490 | 0.1 | 6000 | 760 |  | 待判定 | Z振纹(板面轻微),T停机斑(50米处重),K孔洞(762-807米传58CM9个1.769-2.97/4630米传15CM1.63/9114米传16CM1.20) | Z振纹(板面轻微),T停机斑(50米处重),K孔洞(762-807米传58CM9个1.769-2.97/4630米传15CM1.63/9114米传16CM1.20) | 返工 |  |  | 徐小军 | 2024-07-04 15:41:49
MO000774-001-02 | JG12240551272 | JG1224055127 | 04003 | 最终平整 |  | 30210015 | 光亮卷 | 0.1-SPCC | 910 | 0.1 | 530 | 760 |  | 待判定 |  |  | 协议品 | 陈俊华 | 2024-07-04 05:53:24 | 吴波 | 2024-07-04 10:26:39
MO000938-004-01-01 | JG122406014111 | JG1224060141 | 04003 | 最终平整 |  | 30210015 | 光亮卷 | 0.1-SPCC | 1480 | 0.1 | 840 | 760 |  | 待判定 |  |  | 协议品 | 陈俊华 | 2024-07-04 08:39:24 | 吴波 | 2024-07-04 10:22:17
MO000770-001-02-02 | JG122405506522 | JG1224055065 | 04003 | 最终平整 |  | 30210015 | 光亮卷 | 0.1-SPCC | 800 | 0.1 | 470 | 760 |  | 待判定 |  |  | 协议品 | 陈俊华 | 2024-07-04 08:38:13 | 吴波 | 2024-07-04 10:21:14
MO000938-004-02 | JG12240601412 | JG1224060141 | 04003 | 最终平整 |  | 30210015 | 光亮卷 | 0.1-SPCC | 13250 | 0.1 | 7580 | 760 |  | 待判定 | Q起筋(来料传平后轻微),K孔洞(5301-6605米传30-37CM6个0.28-1.98) | Q起筋(来料传平后轻微),K孔洞(5301-6605米传30-37CM6个0.28-1.98) | 让步接收 |  |  | 吕海 | 2024-07-03 20:49:02
MO000997-011-02 | JG12240551232 | JG1224055123 | 04003 | 最终平整 |  | 30210011 | 光亮卷 | 0.15-SPCC | 10760 | 0.1 | 6140 | 760 |  | 待判定 | K孔洞(1232-2934米传66-72CM4个0.214-1.20),X锈斑(10060米表面中间来料锈斑4个) | K孔洞(1232-2934米传66-72CM4个0.214-1.20),X锈斑(10060米表面中间来料锈斑4个) | 让步接收 |  |  | 吴波 | 2024-07-03 17:39:31
MO000771-001-01 | JG12240551631 | JG1224055163 | 04003 | 最终平整 |  | 30210015 | 光亮卷 | 0.1-SPCC | 10030 | 0.1 | 5730 | 760 |  | 待判定 | K孔洞(6483-6574米传19-35CM2个0.42-2.05/9494-9477米传24-31CM2个0.07-0.28),T停机斑(50米处) | K孔洞(6483-6574米传19-35CM2个0.42-2.05/9494-9477米传24-31CM2个0.07-0.28),T停机斑(50米处) | 让步接收 |  |  | 吴波 | 2024-07-03 16:12:41
MO001030-001-01 | JG12240551171 | JG1224055117 | 04003 | 最终平整 |  | 30210015 | 光亮卷 | 0.1-SPCC | 13000 | 0.1 | 7460 | 760 |  | 待判定 | S松花印(夹纸内内110米来料粘钢印重平后松花印1-2CM【退平整】】) | S松花印(夹纸内内110米来料粘钢印重平后松花印1-2CM【退平整】】) | 让步接收 |  |  | 吴波 | 2024-07-03 16:12:16
MO000772-004-02 | JG12240551622 | JG1224055162 | 04003 | 最终平整 |  | 30210015 | 光亮卷 | 0.1-SPCC | 10430 | 0.1 | 5970 | 760 |  | 待判定 | K孔洞(3343-3371米传25CM7个0.21-0.71) | K孔洞(3343-3371米传25CM7个0.21-0.71) | 让步接收 |  |  | 吴波 | 2024-07-03 16:11:47
MO000772-003-02 | JG12240551612 | JG1224055161 | 04003 | 最终平整 |  | 30210015 | 光亮卷 | 0.1-SPCC | 10160 | 0.1 | 5880 | 760 |  | 待判定 | S色差条印(板面),T停机斑(50米处),),H花辊印(来料操10-30CM内轻微)L亮斑(板面),S色差条印(板面) | S色差条印(板面),T停机斑(50米处),K孔洞(8719米传42CM0.566),H花辊印(来料操10-30CM内轻微)L亮斑(板面),S色差条印(板面) | 让步接收 |  |  | 吴波 | 2024-07-03 15:08:44
MO000773-001-01-01 | JG12240513211 | JG122405132 | 04003 | 最终平整 |  | 30210015 | 光亮卷 | 0.1-SPCC | 10000 | 0.1 | 5750 | 760 |  | 待判定 | S色差条印(板面),Z振纹(板面),K孔洞(4524-4660米传28-45CM3个0.071-0.99) | S色差条印(板面),Z振纹(板面),K孔洞(4524-4660米传28-45CM3个0.071-0.99) | 让步接收 | 鞠承 | 2024-07-03 12:28:42 | 吴波 | 2024-07-03 15:08:33
MO000772-003-01 | JG12240551611 | JG1224055161 | 04003 | 最终平整 |  | 30210015 | 光亮卷 | 0.1-SPCC | 10020 | 0.1 | 5810 | 760 |  | 待判定 | S色差条印(板面),T停机斑(50米处),K孔洞(8719米传42CM0.566),H花辊印(来料操10-30CM内轻微) | S色差条印(板面),T停机斑(50米处),K孔洞(8719米传42CM0.566),H花辊印(来料操10-30CM内轻微) | 让步接收 |  |  | 吴波 | 2024-07-03 15:08:20
MO000769-002-01 | JG12240550941 | JG1224055094 | 04003 | 最终平整 |  | 30210015 | 光亮卷 | 0.1-SPCC | 12350 | 0.1 | 7090 | 760 |  | 待判定 | K孔洞(24，米传66CM0.99),S色差条印(板面) | K孔洞(1183米传31CM0.92)K孔洞(24，米传66CM0.99),S色差条印(板面) | 让步接收 |  |  | 吴波 | 2024-07-03 15:08:04
MO000997-013-01 | JG12240551671 | JG1224055167 | 04003 | 最终平整 |  | 30210011 | 光亮卷 | 0.15-SPCC | 13080 | 0.1 | 7460 | 760 |  | 待判定 | K孔洞(1183米传31CM0.92) | K孔洞(1183米传31CM0.92) | 让步接收 |  |  | 吴波 | 2024-07-03 15:07:49
MO000997-011-01-02 | JG122405512312 | JG1224055123 | 04003 | 最终平整 |  | 30210011 | 光亮卷 | 0.15-SPCC | 680 | 0.1 | 390 | 760 |  | 待判定 |  |  | 让步接收 | 鞠承 | 2024-07-02 17:05:33 | 吕海 | 2024-07-02 21:24:25
MO000997-011-01-01 | JG122405512311 | JG1224055123 | 04003 | 最终平整 |  | 30210011 | 光亮卷 | 0.15-SPCC | 11820 | 0.1 | 6770 | 760 |  | 待判定 | S色差条印(操15CM处),K孔洞(712米传14CM0.14/10183米传67CM0.07) | S色差条印(操15CM处),K孔洞(712米传14CM0.14/10183米传67CM0.07) | 让步接收 | 鞠承 | 2024-07-02 17:05:33 | 吕海 | 2024-07-02 21:21:56
MO000773-001-02 | JG1224051322 | JG122405132 | 04003 | 最终平整 |  | 30210015 | 光亮卷 | 0.1-SPCC | 9980 | 0.1 | 5710 | 760 |  | 待判定 | K孔洞(2686-2722米传72CM9个0.354-1.06),T停机斑(50米我是30米处),S色差条印(板面)S色差条印(板面 ),K孔洞(2686-2722米传72CM9个0.354-),T停机斑(50米处尾30米处) | K孔洞(2686-2722米传72CM9个0.354-1.06),T停机斑(50米我是30米处),S色差条印(板面)S色差条印(板面 ),K孔洞(2686-2722米传72CM9个0.354-),T停机斑(50米处尾30米处) | 让步接收 |  |  | 吕海 | 2024-07-02 21:11:32
MO000769-004-02 | JG12240551022 | JG1224055102 | 04003 | 最终平整 |  | 30210015 | 光亮卷 | 0.1-SPCC | 3370 | 0.1 | 1980 | 760 |  | 待判定 | K孔洞(9395米传28CM0.21)K孔洞(132米传58CM5.31/1718-1722米传48CM2个0.21-0.42/2550米传33CM1.06) | undefinedK孔洞(9395米传28CM0.21)K孔洞(132米传58CM5.31/1718-1722米传48CM2个0.21-0.42/2550米传33CM1.06) | 让步接收 |  |  | 夏鹏军 | 2024-07-02 13:43:52
MO000772-002-01 | JG12240551301 | JG1224055130 | 04003 | 最终平整 |  | 30210015 | 光亮卷 | 0.1-SPCC | 10000 | 0.1 | 5750 | 760 |  | 待判定 | K孔洞(9395米传28CM0.21) | undefinedK孔洞(9395米传28CM0.21) | 让步接收 |  |  | 夏鹏军 | 2024-07-02 13:43:28
MO000769-004-01 | JG12240551021 | JG1224055102 | 04003 | 最终平整 |  | 30210015 | 光亮卷 | 0.1-SPCC | 12120 | 0.1 | 6920 | 760 |  | 待判定 | K孔洞(1616.8-1637.2米传420.8-421.1MM3个0.14-0.35；2663.5-2810.6米传207.9-389.7MM3个0.14-0.42；4556.4米传590.7MM0.99；5771.7米传356.1MM0.28；7617.6米传337.3MM0.35；10035.5米传457.7MM1.56MM2) | K孔洞(1616.8-1637.2米传420.8-421.1MM3个0.14-0.35；2663.5-2810.6米传207.9-389.7MM3个0.14-0.42；4556.4米传590.7MM0.99；5771.7米传356.1MM0.28；7617.6米传337.3MM0.35；10035.5米传457.7MM1.56MM2) | 让步接收 |  |  | 夏鹏军 | 2024-07-02 11:02:38
MO000771-001-02 | JG12240551632 | JG1224055163 | 04003 | 最终平整 |  | 30210015 | 光亮卷 | 0.1-SPCC | 10920 | 0.1 | 6220 | 760 |  | 待判定 | K孔洞(2193.7-2407.1米传207-359.9MM3个1.06,2.69,0.14MM2) | K孔洞(2193.7-2407.1米传207-359.9MM3个1.06,2.69,0.14MM2) | 让步接收 |  |  | 夏鹏军 | 2024-07-02 11:02:28
MO000772-001-02 | JG12240551292 | JG1224055129 | 04003 | 最终平整 |  | 30210015 | 光亮卷 | 0.1-SPCC | 10250 | 0.1 | 5910 | 760 |  | 待判定 | R乳化斑(轻微),K孔洞(内100米传203.9-204.1MM7个0.49-0.85；1087.1米传723.7MM1.13；3042.7米传660.2MM1.2MM2),S色差(轻微) | R乳化斑(轻微),K孔洞(内100米传203.9-204.1MM7个0.49-0.85；1087.1米传723.7MM1.13；3042.7米传660.2MM1.2MM2),S色差(轻微) | 让步接收 |  |  | 夏鹏军 | 2024-07-01 09:52:33
MO000865-001 | JG12240550302 | JG12240550302 | 04003 | 最终平整 |  | 30210015 | 光亮卷 | 0.1-SPCC | 10160 | 0.1 | 5460 | 710 |  | 待判定 | K孔洞(5190米传510.5MM0.28；5203.1米传511MM7.78MM2) | K孔洞(5190米传510.5MM0.28；5203.1米传511MM7.78MM2) | 让步接收 |  |  | 夏鹏军 | 2024-07-01 09:52:09
MO000773-002-01 | JG12240551311 | JG1224055131 | 04003 | 最终平整 |  | 30210015 | 光亮卷 | 0.1-SPCC | 12390 | 0.1 | 7080 | 760 |  | 待判定 | K孔洞(8407.6米传517.9MM1.77；8418.2米传529.3MM1.56MM2),R乳化斑(重),S色差(重) | K孔洞(8407.6米传517.9MM1.77；8418.2米传529.3MM1.56MM2),R乳化斑(重),S色差(重) | 让步接收 |  |  | 吕冬 | 2024-07-01 06:16:05
MO000773-002-02 | JG12240551312 | JG1224055131 | 04003 | 最终平整 |  | 30210015 | 光亮卷 | 0.1-SPCC | 12400 | 0.1 | 7070 | 760 |  | 待判定 | T停机斑(50米处),R乳化斑(来料板面),K孔洞(49-62米传25CM2个0.07-0.28/1052米传2CM0.07) | T停机斑(50米处),R乳化斑(来料板面),K孔洞(49-62米传25CM2个0.07-0.28/1052米传2CM0.07) | 让步接收 |  |  | 吕冬 | 2024-06-30 21:51:54
MO000691-001-01 | JG12240550541 | JG1224055054 | 04003 | 最终平整 |  | 30210015 | 光亮卷 | 0.1-SPCC | 12040 | 0.1 | 7050 | 760 |  | 待判定 | K孔洞(5.4CM传37CM0.14/10553-10946米传29-35CM9个0.472-1.42),R乳化斑(来料板面),T停机斑(50米传重) | K孔洞(5.4CM传37CM0.14/10553-10946米传29-35CM9个0.472-1.42),R乳化斑(来料板面),T停机斑(50米传重) | 让步接收 |  |  | 吕冬 | 2024-06-30 21:51:45
MO000691-001-02 | JG12240550542 | JG1224055054 | 04003 | 最终平整 |  | 30210015 | 光亮卷 | 0.1-SPCC | 10070 | 0.1 | 5880 | 760 |  | 待判定 | T停机斑(50米处),K孔洞(1781-1837米传31CM14个1.77-2.19/2937-2940米传2个0.14-3.04/4264米传42CM0.35/7212米传37CM0.14/9354米传23CM0.07) | T停机斑(50米处),K孔洞(1781-1837米传31CM14个1.77-2.19/2937-2940米传2个0.14-3.04/4264米传42CM0.35/7212米传37CM0.14/9354米传23CM0.07) | 让步接收 |  |  | 夏鹏军 | 2024-06-30 18:04:31
MO000692-008-01 | JG12240551431 | JG1224055143 | 04003 | 最终平整 |  | 30210015 | 光亮卷 | 0.1-SPCC | 12960 | 0.1 | 7440 | 760 |  | 待判定 | K孔洞(9156米传40CM0.354),R乳化斑(板面) | K孔洞(9156米传40CM0.354),R乳化斑(板面) | 让步接收 |  |  | 夏鹏军 | 2024-06-30 18:01:36
MO000769-003-01-02 | JG122405510112 | JG1224055101 | 04003 | 最终平整 |  | 30210015 | 光亮卷 | 0.1-SPCC | 3280 | 0.1 | 1870 | 760 |  | 待判定 | K孔洞(2220米传75CM2.69),R乳化斑(板面) | K孔洞(2220米传75CM2.69),R乳化斑(板面) | 让步接收 | 鞠承 | 2024-06-30 16:12:48 | 夏鹏军 | 2024-06-30 17:55:46
MO000692-008-02 | JG12240551432 | JG1224055143 | 04003 | 最终平整 |  | 30210015 | 光亮卷 | 0.1-SPCC | 10640 | 0.1 | 6110 | 760 |  | 待判定 | T停机斑(50米处重),K孔洞(3436米传40CM0.14) | T停机斑(50米处重),K孔洞(3436米传40CM0.14) | 让步接收 |  |  | 夏鹏军 | 2024-06-30 15:34:52
MO000692-011-02 | JG12240550382 | JG1224055038 | 04003 | 最终平整 |  | 30210015 | 光亮卷 | 0.1-SPCC | 10550 | 0.1 | 6055 | 760 |  | 待判定 | H花辊印(来料操20CM轻微),T停机斑(50米处) | H花辊印(来料操20CM轻微),T停机斑(50米处) | 让步接收 |  |  | 夏鹏军 | 2024-06-30 13:42:17
MO000692-011-01 | JG12240550381 | JG1224055038 | 04003 | 最终平整 |  | 30210015 | 光亮卷 | 0.1-SPCC | 13160 | 0.1 | 7520 | 760 |  | 待判定 | T停机斑(50米尾30米处),K孔洞(1730米传33CM0.07/5659米传64CM0.35/13050米传39CM0.495),N粘钢折印(尾500米操缩芯折印10-30CM) | T停机斑(50米尾30米处),K孔洞(1730米传33CM0.07/5659米传64CM0.35/13050米传39CM0.495),N粘钢折印(尾500米操缩芯折印10-30CM) | 让步接收 |  |  | 夏鹏军 | 2024-06-30 13:42:09
MO000691-004-01 | JG12240550511 | JG1224055051 | 04003 | 最终平整 |  | 30210015 | 光亮卷 | 0.1-SPCC | 12200 | 0.1 | 7140 | 760 |  | 待判定 | T停机斑(尾30米处),K孔洞(7328米传9CM0.28) | T停机斑(尾30米处),K孔洞(7328米传9CM0.28) | 让步接收 |  |  | 夏鹏军 | 2024-06-30 13:41:58
MO000691-002-01 | JG12240550531 | JG1224055053 | 04003 | 最终平整 |  | 20500018 | 光亮卷半成品 | 0.1-SPCC | 13100 | 0.1 | 7540 | 760 |  | 待判定 |  |  | 半成品退库 |  |  | 徐小军 | 2024-06-30 08:45:45
MO000693-007-01 | JG12240551551 | JG1224055155 | 04003 | 最终平整 |  | 20500018 | 光亮卷半成品 | 0.1-SPCC | 11170 | 0.1 | 6365 | 760 |  | 待判定 |  |  | 半成品退库 |  |  | 徐小军 | 2024-06-30 08:45:37
MO000693-005-02 | JG12240551162 | JG1224055116 | 04003 | 最终平整 |  | 20500018 | 光亮卷半成品 | 0.1-SPCC | 13100 | 0.1 | 7560 | 760 |  | 待判定 |  |  | 半成品退库 |  |  | 徐小军 | 2024-06-30 08:45:23
MO000693-006-01 | JG12240551561 | JG1224055156 | 04003 | 最终平整 |  | 20500018 | 光亮卷半成品 | 0.1-SPCC | 13050 | 0.1 | 7575 | 760 |  | 待判定 |  |  | 半成品退库 |  |  | 徐小军 | 2024-06-30 08:45:12
MO000693-006-02 | JG12240551562 | JG1224055156 | 04003 | 最终平整 |  | 30210015 | 光亮卷 | 0.1-SPCC | 10050 | 0.1 | 5810 | 760 |  | 待判定 | K孔洞(64-76米操50-69CM4个0.07-0.42),R乳化斑(来料板面),T停机斑(50米处尾30米处) | K孔洞(64-76米操50-69CM4个0.07-0.42),R乳化斑(来料板面),T停机斑(50米处尾30米处) | 让步接收 |  |  | 吕冬 | 2024-06-30 02:09:23
MO000691-003-01 | JG12240550521 | JG1224055052 | 04003 | 最终平整 |  | 30210015 | 光亮卷 | 0.1-SPCC | 9980 | 0.1 | 5710 | 760 |  | 待判定 | R乳化斑(板面),N粘钢折印(尾500米操5-10CM重),K孔洞(770米传40CM0.21/2782-2785米传38CM2个0.14-0.28/6054米传68CM0.21) | R乳化斑(板面),N粘钢折印(尾500米操5-10CM重),K孔洞(770米传40CM0.21/2782-2785米传38CM2个0.14-0.28/6054米传68CM0.21) | 让步接收 |  |  | 夏鹏军 | 2024-06-29 22:28:07
MO000693-005-01 | JG12240551161 | JG1224055116 | 04003 | 最终平整 |  | 30210015 | 光亮卷 | 0.1-SPCC | 9750 | 0.1 | 5550 | 760 |  | 待判定 | S色差(板面),K孔洞(6903米重60CM0.354) | S色差(板面),K孔洞(6903米重60CM0.354) | 让步接收 |  |  | 夏鹏军 | 2024-06-29 22:27:55
MO000693-007-02 | JG12240551552 | JG1224055155 | 04003 | 最终平整 |  | 30210015 | 光亮卷 | 0.1-SPCC | 11150 | 0.1 | 6315 | 760 |  | 待判定 | S色差(板面),K孔洞(148米传54CM0.14/3911米传23CM0.35/4495米传58CM2.05),R乳化斑(板面) | S色差(板面),K孔洞(148米传54CM0.14/3911米传23CM0.35/4495米传58CM2.05),R乳化斑(板面) | 让步接收 |  |  | 夏鹏军 | 2024-06-29 22:27:42
MO000691-002-02-02 | JG122405505322 | JG1224055053 | 04003 | 最终平整 |  | 30210015 | 光亮卷 | 0.1-SPCC | 600 | 0.1 | 340 | 760 |  | 待判定 |  |  | 让步接收 | 陈俊华 | 2024-06-29 16:30:34 | 夏鹏军 | 2024-06-29 18:46:23
MO000589-002-02 | JG12240550582 | JG1224055058 | 04003 | 最终平整 |  | 30210015 | 光亮卷 | 0.1-SPCC | 10210 | 0.1 | 5840 | 760 |  | 待判定 | T停机斑(50米尾30米处),K孔洞(271米传19CM0.42/1748米处46CM0.07),S色差(传10CM内色差条印) | T停机斑(50米尾30米处),K孔洞(271米传19CM0.42/1748米处46CM0.07),S色差(传10CM内色差条印) | 让步接收 |  |  | 夏鹏军 | 2024-06-29 06:06:43
MO000692-007-02-01 | JG122405516821 | JG1224055168 | 04003 | 最终平整 |  | 30210015 | 光亮卷 | 0.1-SPCC | 3760 | 0.1 | 2170 | 760 |  | 待判定 | T停机斑(50米处重) | T停机斑(50米处重) | 让步接收 | 鞠承 | 2024-06-28 23:49:35 | 夏鹏军 | 2024-06-29 06:05:27
MO000692-004-01-02 | JG122405513712 | JG1224055137 | 04003 | 最终平整 |  | 30210015 | 光亮卷 | 0.1-SPCC | 9000 | 0.1 | 5220 | 760 |  | 待判定 | H花辊印(来料两侧各20CM内轻微) | H花辊印(来料两侧各20CM内轻微) | 让步接收 | 鞠承 | 2024-06-28 22:13:52 | 夏鹏军 | 2024-06-29 06:04:23
MO000692-004-01-01 | JG122405513711 | JG1224055137 | 04003 | 最终平整 |  | 30210015 | 光亮卷 | 0.1-SPCC | 3920 | 0.1 | 2280 | 760 |  | 待判定 | H花辊印(来料两侧各20CM内轻微) | H花辊印(来料两侧各20CM内轻微) | 让步接收 | 鞠承 | 2024-06-28 22:13:52 | 夏鹏军 | 2024-06-29 06:03:37
MO000692-009-02 | JG12240551442 | JG1224055144 | 04003 | 最终平整 |  | 30210015 | 光亮卷 | 0.1-SPCC | 10360 | 0.1 | 5950 | 760 |  | 待判定 | ,K孔洞(6619米重23CM0.07/10071米重24CM3.25) | X细划伤(undefined),K孔洞(6619米重23CM0.07/10071米重24CM3.25) | 让步接收 |  |  | 夏鹏军 | 2024-06-29 06:02:07
MO000664-001-02 | JG1224051402 | JG122405140 | 04003 | 最终平整 |  | 30210015 | 光亮卷 | 0.1-SPCC | 10050 | 0.1 | 5740 | 760 |  | 待判定 | K孔洞(984米传38cm0.28) | K孔洞(984米传38cm0.28) | 让步接收 |  |  | 夏鹏军 | 2024-06-29 06:00:52
MO000692-004-02 | JG12240551372 | JG1224055137 | 04003 | 最终平整 |  | 30210015 | 光亮卷 | 0.1-SPCC | 10720 | 0.1 | 6200 | 760 |  | 待判定 | K孔洞(164米长32CM0.78/573米处20CM0.07/6152米传18CM0.21) | K孔洞(164米长32CM0.78/573米处20CM0.07/6152米传18CM0.21) | 让步接收 |  |  | 夏鹏军 | 2024-06-29 05:59:05
MO000664-001-01 | JG1224051401 | JG122405140 | 04003 | 最终平整 |  | 30210015 | 光亮卷 | 0.1-SPCC | 12600 | 0.1 | 7220 | 760 |  | 待判定 | S松花印(11920米板面中间打皱松花印1米长) | S松花印(11920米板面中间打皱松花印1米长) | 让步接收 |  |  | 夏鹏军 | 2024-06-29 05:55:59
MO000588-004-01 | JG12240550761 | JG1224055076 | 04003 | 最终平整 |  | 20500018 | 光亮卷半成品 | 0.1-SPCC | 13000 | 0.1 | 7495 | 760 |  | 待判定 |  |  | 半成品退库 |  |  | 徐小军 | 2024-06-28 12:08:18
MO000664-006-02 | JG12240551202 | JG1224055120 | 04003 | 最终平整 |  | 20500018 | 光亮卷半成品 | 0.1-SPCC | 10500 | 0.1 | 6090 | 760 |  | 待判定 |  |  | 半成品退库 |  |  | 徐小军 | 2024-06-28 12:08:03
MO000588-004-02 | JG12240550762 | JG1224055076 | 04003 | 最终平整 |  | 20500018 | 光亮卷半成品 | 0.1-SPCC | 10700 | 0.1 | 6145 | 760 |  | 待判定 |  |  | 半成品退库 |  |  | 徐小军 | 2024-06-28 12:07:45
MO000693-004-01 | JG12240551031 | JG1224055103 | 04003 | 最终平整 |  | 20500018 | 光亮卷半成品 | 0.1-SPCC | 12500 | 0.1 | 7365 | 760 |  | 待判定 |  |  | 半成品退库 |  |  | 徐小军 | 2024-06-28 12:07:13
MO000692-007-01 | JG12240551681 | JG1224055168 | 04003 | 最终平整 |  | 20500018 | 光亮卷半成品 | 0.1-SPCC | 13300 | 0.1 | 7695 | 760 |  | 待判定 |  |  | 半成品退库 |  |  | 徐小军 | 2024-06-28 12:06:53
MO000664-006-01 | JG12240551201 | JG1224055120 | 04003 | 最终平整 |  | 20500018 | 光亮卷半成品 | 0.1-SPCC | 13000 | 0.1 | 7500 | 760 |  | 待判定 |  |  | 半成品退库 |  |  | 徐小军 | 2024-06-28 12:06:25
MO000692-009-01 | JG12240551441 | JG1224055144 | 04003 | 最终平整 |  | 20500018 | 光亮卷半成品 | 0.1-SPCC | 13000 | 0.1 | 7505 | 760 |  | 待判定 |  |  | 半成品退库 |  |  | 徐小军 | 2024-06-28 12:06:03
MO000591-002-02 | JG12240550682 | JG1224055068 | 04003 | 最终平整 |  | 20500018 | 光亮卷半成品 | 0.1-SPCC | 11000 | 0.1 | 6315 | 760 |  | 待判定 |  |  | 半成品退库 |  |  | 徐小军 | 2024-06-28 12:05:43
MO000693-004-02 | JG12240551032 | JG1224055103 | 04003 | 最终平整 |  | 20500018 | 光亮卷半成品 | 0.1-SPCC | 10200 | 0.1 | 6010 | 760 |  | 待判定 |  |  | 半成品退库 |  |  | 徐小军 | 2024-06-28 12:05:19
MO000589-002-01 | JG12240550581 | JG1224055058 | 04003 | 最终平整 |  | 20500018 | 光亮卷半成品 | 0.1-SPCC | 12500 | 0.1 | 7185 | 760 |  | 待判定 |  |  | 半成品退库 |  |  | 徐小军 | 2024-06-27 14:40:01
MO000664-002-02 | JG12240551392 | JG1224055139 | 04003 | 最终平整 |  | 20500018 | 光亮卷半成品 | 0.1-SPCC | 10450 | 0.1 | 6155 | 760 |  | 待判定 |  |  | 半成品退库 |  |  | 徐小军 | 2024-06-27 14:39:30
MO000590-001-02 | JG12240502362 | JG1224050236 | 04003 | 最终平整 |  | 20500018 | 光亮卷半成品 | 0.1-SPCC | 10680 | 0.1 | 6130 | 760 |  | 待判定 |  |  | 半成品退库 |  |  | 徐小军 | 2024-06-27 14:38:43
MO000591-002-01 | JG12240550681 | JG1224055068 | 04003 | 最终平整 |  | 20500018 | 光亮卷半成品 | 0.1-SPCC | 11000 | 0.1 | 6315 | 760 |  | 待判定 |  |  | 半成品退库 |  |  | 徐小军 | 2024-06-27 14:36:39
MO000588-009-02 | JG12240551342 | JG1224055134 | 04003 | 最终平整 |  | 20500018 | 光亮卷半成品 | 0.1-SPCC | 10700 | 0.1 | 6140 | 760 |  | 待判定 |  |  | 半成品退库 |  |  | 徐小军 | 2024-06-27 14:36:03
MO000588-009-01 | JG12240551341 | JG1224055134 | 04003 | 最终平整 |  | 20500018 | 光亮卷半成品 | 0.1-SPCC | 13180 | 0.1 | 7570 | 760 |  | 待判定 |  |  | 半成品退库 |  |  | 徐小军 | 2024-06-27 14:35:33
MO000664-002-01 | JG12240551391 | JG1224055139 | 04003 | 最终平整 |  | 30210015 | 光亮卷 | 0.1-SPCC | 12860 | 0.1 | 7520 | 760 |  | 待判定 | K孔洞(3804-4607米传25-37cm3个0.21-0.92/7808米传54cm0.07/12680米差43cm1.91),S色差(板面色差条印),Z振纹(板面),S松花印(12100米板面中间打皱松花印1米长) | K孔洞(3804-4607米传25-37cm3个0.21-0.92/7808米传54cm0.07/12680米差43cm1.91),S色差(板面色差条印),Z振纹(板面),S松花印(12100米板面中间打皱松花印1米长) | 让步接收 |  |  | 吕冬 | 2024-06-27 08:54:48
MO000588-011-01 | JG12240551221 | JG1224055122 | 04003 | 最终平整 |  | 30210015 | 光亮卷 | 0.1-SPCC | 11960 | 0.1 | 6850 | 760 |  | 待判定 | K孔洞(158米传24cm0.49/548米传71cm3.82/2144,米传35cm0.99) | K孔洞(158米传24cm0.49/548米传71cm3.82/2144,米传35cm0.99) | 让步接收 |  |  | 夏鹏军 | 2024-06-27 04:45:58
MO000590-001-01 | JG12240502361 | JG1224050236 | 04003 | 最终平整 |  | 30210015 | 光亮卷 | 0.1-SPCC | 10560 | 0.1 | 6030 | 760 |  | 待判定 | T停机斑(50米尾30米),S色差(板面),R乳化斑(板面) | T停机斑(50米尾30米),S色差(板面),R乳化斑(板面) | 让步接收 |  |  | 夏鹏军 | 2024-06-27 04:45:43
| JG12240550571 |  |  | 最终平整 |  | 30210015 | 光亮卷 | 0.1*760*12230 | 12230 | 0.1 | 6990 | 760 |  | 待判定 | S松花印(8000米后操20CM内松花印/【】有记录2000米】),S色差(来料传10CM色差条印2条) | 8000米后操20CM内松花印（有记录2000米）,传10CM色差条印2条) | 让步接收 |  |  | 程鑫 | 2024-06-26 17:11:14
| JG12240550742 |  |  | 最终平整 |  | 30210015 | 光亮卷 | 0.1*760*10700 | 10700 | 0.1 | 6145 | 760 |  | 待判定 | S松花印(来料内4500米有不规律性松花印，平后明显)，轻微色差，乳化斑重 | 内4500米有不规律性松花印，平后明显（前道有记录） | 让步接收 |  |  | 程鑫 | 2024-06-26 17:10:18
MO000590-002-02 | JG12240502372 | JG1224050237 | 04003 | 最终平整 |  | 30210015 | 光亮卷 | 0.1-SPCC | 10630 | 0.1 | 6050 | 760 |  | 待判定 | K孔洞(1184.9米传550.3MM0.35；3268.3米传527.4MM4..39；6989.3米传651.6MM1.13MM2) | K孔洞(1184.9米传550.3MM0.35；3268.3米传527.4MM4..39；6989.3米传651.6MM1.13MM2) | 让步接收 |  |  | 吕冬 | 2024-06-26 14:51:15
MO000588-005-01 | JG12240502501 | JG1224050250 | 04003 | 最终平整 |  | 30210015 | 光亮卷 | 0.1-SPCC | 13100 | 0.1 | 7510 | 760 |  | 待判定 | S松花印(夹纸内100米传粘钢印重平后松花印1-2CM【退平整】),Z振纹(来料板面) | S松花印(夹纸内100米传粘钢印重平后松花印1-2CM【退平整】),Z振纹(来料板面) | 让步接收 |  |  | 吕冬 | 2024-06-26 09:30:04
MO000589-003-01-01 | JG122405513611 | JG1224055136 | 04003 | 最终平整 |  | 30210015 | 光亮卷 | 0.1-SPCC | 9750 | 0.1 | 5615 | 760 |  | 待判定 | K孔洞(8806米传0.5CM6.86/8843米传10CM6.72) | K孔洞(8806米传0.5CM6.86/8843米传10CM6.72) | 让步接收 | 鞠承 | 2024-06-26 06:44:04 | 吕冬 | 2024-06-26 09:28:50
MO000589-003-01-02 | JG122405513612 | JG1224055136 | 04003 | 最终平整 |  | 30210015 | 光亮卷 | 0.1-SPCC | 2870 | 0.1 | 1650 | 760 |  | 待判定 | K孔洞(212米传0.7CM8.78/1146米传6CM1.77) | K孔洞(212米传0.7CM8.78/1146米传6CM1.77) | 让步接收 | 鞠承 | 2024-06-26 06:44:04 | 吕冬 | 2024-06-26 09:28:44
MO000664-007-02 | JG12240551542 | JG1224055154 | 04003 | 最终平整 |  | 30210015 | 光亮卷 | 0.1-SPCC | 10470 | 0.1 | 6010 | 760 |  | 待判定 | S松花印(夹纸内200米传20CM偶有松花印),Z振纹(来料表面) | S松花印(夹纸内200米传20CM偶有松花印),Z振纹(来料表面) | 让步接收 |  |  | 夏鹏军 | 2024-06-26 06:13:43
MO000578-005-02 | JG12240550692 | JG1224055069 | 04003 | 最终平整 |  | 30210015 | 光亮卷 | 0.1-SPCC | 10700 | 0.1 | 6120 | 760 |  | 待判定 | K孔洞(3607米传68CM1.77/10384米传4CM0.14) | K孔洞(3607米传68CM1.77/10384米传4CM0.14) | 让步接收 |  |  | 夏鹏军 | 2024-06-26 02:51:15
MO000589-003-02 | JG12240551362 | JG1224055136 | 04003 | 最终平整 |  | 30210015 | 光亮卷 | 0.1-SPCC | 10590 | 0.1 | 6085 | 760 |  | 待判定 | K孔洞(145-167米传7-56CM4个0【0.21/1.20/4.25/5.17】/1161米传11CM2.55/2108米传7CM0.07),X线条印(表面),T停机斑(50米处),K宽度公差(夹纸内60米公差高退平整) | K孔洞(145-167米传7-56CM4个0【0.21/1.20/4.25/5.17】/1161米传11CM2.55/2108米传7CM0.07),X线条印(表面),T停机斑(50米处),K宽度公差(夹纸内60米公差高退平整) | 让步接收 |  |  | 夏鹏军 | 2024-06-26 02:51:01
MO000585-001-02 | JG12240550592 | JG1224055059 | 04003 | 最终平整 |  | 30210015 | 光亮卷 | 0.1-SPCC | 10340 | 0.1 | 5930 | 760 |  | 待判定 | A暗线印(下表面),Z振纹(来料),S水锈斑(操偶有),R乳化斑(来料表面) | A暗线印(下表面),Z振纹(来料),S水锈斑(操偶有),R乳化斑(来料表面) | 让步接收 |  |  | 夏鹏军 | 2024-06-26 00:41:43
MO000588-001-01 | JG12240502481 | JG1224050248 | 04003 | 最终平整 |  | 30210015 | 光亮卷 | 0.1-SPCC | 13260 | 0.1 | 7550 | 760 |  | 待判定 | X线辊印(来料板面线辊印【有记录】),R乳化斑(重),K孔洞(12517.4米传214.6MM0.64MM2) | X线辊印(来料板面线辊印【有记录】),R乳化斑(重),K孔洞(12517.4米传214.6MM0.64MM2) | 让步接收 |  |  | 夏鹏军 | 2024-06-25 21:18:40
MO000578-005-01 | JG12240550691 | JG1224055069 | 04003 | 最终平整 |  | 30210015 | 光亮卷 | 0.1-SPCC | 13620 | 0.1 | 7750 | 760 |  | 待判定 | K孔洞(7336.9米传435.1MM0.07；13505.4米传644.5MM0.57MM2),R乳化斑(重),X线辊印(来料板面点辊印【有记录】) | K孔洞(7336.9米传435.1MM0.07；13505.4米传644.5MM0.57MM2),R乳化斑(重),X线辊印(来料板面点辊印【有记录】) | 让步接收 |  |  | 夏鹏军 | 2024-06-25 21:18:34
MO000799-001-02 | JL0024040025022 | JL002404002502 | 04003 | 最终平整 |  | 31010039 | 小品种钢卷 | 0.38-SPCC | 1700 | 0.38 | 3050 | 610 |  | 待判定 | C挫伤(980米后多处松包挫伤重),N粘钢折印(尾300米整板面粘钢印) | C挫伤(980米后多处松包挫伤重),N粘钢折印(尾300米整板面粘钢印) | 半成品退库 | 陈俊华 | 2024-06-24 17:45:31 | 徐小军 | 2024-06-25 09:57:38
MO000693-001-01-02 | JG122405516612 | JG1224055166 | 04003 | 最终平整 |  | 30210015 | 光亮卷 | 0.1-SPCC | 14120 | 0.1 | 8120 | 760 |  | 待判定 | S色差(来料，重),H花辊印(来料操10CM，轻微),K孔洞(内100米传202.2-307.3MM18个0.21-0.57；2257.1米传354.9MM0.14MM2) | S色差(来料，重),H花辊印(来料操10CM，轻微),K孔洞(内100米传202.2-307.3MM18个0.21-0.57；2257.1米传354.9MM0.14MM2) | 让步接收 |  |  | 夏鹏军 | 2024-06-24 21:33:45
MO000518-009-02 | JG12240550272 | JG1224055027 | 04003 | 最终平整 |  | 30210015 | 光亮卷 | 0.1*760*10590 | 10590 | 0.1 | 6040 | 760 |  | 待判定 | B白条纹,S色差条印,K孔洞,S松花印 | 86-98米传25CM3个0.14-0.35mm2孔洞，表面白条印，1610米传20cm处中浪大打皱印重，传30CM内松花印有点重【前道有记录300米820米】 | 让步接收 |  |  | 徐小军 | 2024-06-24 11:05:55
MO000578-002-02 | JG12240550422 | JG1224055042 | 04003 | 最终平整 |  | 30210015 | 光亮卷 | 0.1-SPCC | 10680 | 0.1 | 6120 | 760 |  | 待判定 | L亮斑(板面),K孔洞(2602米传70CM0.99/6560米传20CM0.35),T停机斑(50米处重) | L亮斑(板面),K孔洞(2602米传70CM0.99/6560米传20CM0.35),T停机斑(50米处重) | 让步接收 |  |  | 吕冬 | 2024-06-24 08:42:01
MO000585-005-02 | JG12240550712 | JG1224055071 | 04003 | 最终平整 |  | 30210015 | 光亮卷 | 0.1-SPCC | 10520 | 0.1 | 6020 | 760 |  | 待判定 | ,K孔洞(夹纸内41米传46CM5个9.62-22.15),S色差(表面色差条印) | S松花印(undefined),K孔洞(夹纸内41米传46CM5个9.62-22.15),S色差(表面色差条印) | 让步接收 |  |  | 吕冬 | 2024-06-24 08:41:45
MO000588-002-02 | JG12240550752 | JG1224055075 | 04003 | 最终平整 |  | 30210015 | 光亮卷 | 0.1-SPCC | 10780 | 0.1 | 6180 | 760 |  | 待判定 | K孔洞(18米传46CM2个3.11-25.76/2263米传66CM0.85/5866米传16CM0.78),S色差(表面),T停机斑(50米尾30米处) | K孔洞(18米传46CM2个3.11-25.76/2263米传66CM0.85/5866米传16CM0.78),S色差(表面),T停机斑(50米尾30米处) | 让步接收 |  |  | 吕冬 | 2024-06-24 08:41:15
MO000585-003-02 | JG12240550612 | JG1224055061 | 04003 | 最终平整 |  | 30210015 | 光亮卷 | 0.1-SPCC | 12500 | 0.1 | 7160 | 760 |  | 待判定 | K孔洞(内25米传37CM4个0.21-02.19),Z振纹(板面),T停机斑(50米处) | K孔洞(内25米传37CM4个0.21-02.19),Z振纹(板面),T停机斑(50米处) | 让步接收 |  |  | 夏鹏军 | 2024-06-24 05:49:46
MO000692-002-02 | JG12240551492 | JG1224055149 | 04003 | 最终平整 |  | 30210015 | 光亮卷 | 0.1-SPCC | 11400 | 0.1 | 6520 | 760 |  | 待判定 | K孔洞(79米传5CM0.07) | K孔洞(79米传5CM0.07) | 让步接收 |  |  | 夏鹏军 | 2024-06-24 05:49:36
MO000539-011-02 | JG12240550492 | JG1224055049 | 04003 | 最终平整 |  | 30210015 | 光亮卷 | 0.1-SPCC | 10370 | 0.1 | 5960 | 760 |  | 待判定 | R乳化斑(表面),D叠带(夹纸内110米传来料叠带/8个孔洞【退平整】),S色差(板面色差条印) | R乳化斑(表面),D叠带(夹纸内110米传来料叠带/8个孔洞【退平整】),S色差(板面色差条印) | 让步接收 |  |  | 夏鹏军 | 2024-06-24 05:49:23
MO000519-005-02 | JG12240550292 | JG1224055029 | 04003 | 最终平整 |  | 30210015 | 光亮卷 | 0.1-SPCC | 10520 | 0.1 | 6020 | 760 |  | 待判定 | B白条纹(来料板面包条),N粘钢折印(尾200米传5-10CM),R乳化斑(板面) | B白条纹(来料板面包条),N粘钢折印(尾200米传5-10CM),R乳化斑(板面) | 让步接收 |  |  | 夏鹏军 | 2024-06-24 05:49:12
MO000589-001-01 | JG12240550571 | JG1224055057 | 04003 | 最终平整 |  | 30210015 | 光亮卷 | 0.1-SPCC | 12230 | 0.1 | 6990 | 760 |  | 待判定 | S松花印(8000米后操20CM内松花印/【】有记录2000米】),S色差(来料传10CM色差条印2条) | S松花印(8000米后操20CM内松花印/【】有记录2000米】),S色差(来料传10CM色差条印2条) | 让步接收 |  |  | 夏鹏军 | 2024-06-24 05:48:56
MO000539-011-01 | JG12240550491 | JG1224055049 | 04003 | 最终平整 |  | 30210015 | 光亮卷 | 0.1-SPCC | 13310 | 0.1 | 7600 | 760 |  | 待判定 | K孔洞(3847.1米传327.8MM0.21；10915.7米传625MM1.42；11804.9米传475.8密码0.42；12424.4米传597.8MM0.07；12427.2米传80.9MM0.49MM2) | K孔洞(3847.1米传327.8MM0.21；10915.7米传625MM1.42；11804.9米传475.8密码0.42；12424.4米传597.8MM0.07；12427.2米传80.9MM0.49MM2) | 让步接收 |  |  | 吕冬 | 2024-06-23 08:55:31
MO000585-008-02 | JG12240550742 | JG1224055074 | 04003 | 最终平整 |  | 30210015 | 光亮卷 | 0.1-SPCC | 10700 | 0.1 | 6145 | 760 |  | 待判定 | S松花印(来料内4500米有不规律性松花印，平后明显)，轻微色差，乳化斑重 | S松花印(来料内4500米有不规律性松花印，平后明显) | 让步接收 |  |  | 夏鹏军 | 2024-06-23 01:09:12
MO000539-010-02 | JG12240550482 | JG1224055048 | 04003 | 最终平整 |  | 30210015 | 光亮卷 | 0.1-SPCC | 10370 | 0.1 | 5955 | 760 |  | 待判定 | H花辊印(来料传10CM内),K孔洞(165米传58CM0.07) | H花辊印(来料传10CM内),K孔洞(165米传58CM0.07) | 让步接收 |  |  | 吕冬 | 2024-06-22 16:33:57
MO000588-010-02 | JG12240551212 | JG1224055121 | 04003 | 最终平整 |  | 30210015 | 光亮卷 | 0.1-SPCC | 10430 | 0.1 | 5985 | 760 |  | 待判定 | H花辊印(来料传10CM内),B白条纹(表面) | H花辊印(传10CM内),B白条纹(表面) | 让步接收 |  |  | 吕冬 | 2024-06-22 16:33:51
MO000588-006-02-01 | JG122405025121 | JG1224050251 | 04003 | 最终平整 |  | 30210015 | 光亮卷 | 0.1-SPCC | 10430 | 0.1 | 5990 | 760 |  | 待判定 | S松花印(夹纸内600米操12-CM粘钢印重平后偶有松花印),K孔洞(内214米13个4.105-21.73) |  | 让步接收 | 鞠承 | 2024-06-22 12:52:23 | 吕冬 | 2024-06-22 16:32:08
MO000588-006-02-02 | JG122405025122 | JG1224050251 | 04003 | 最终平整 |  | 30210015 | 光亮卷 | 0.1-SPCC | 3100 | 0.1 | 1780 | 760 |  | 待判定 | D叠带(1236-1241米操17CM内叠带穿孔) |  | 让步接收 | 鞠承 | 2024-06-22 12:52:23 | 吕冬 | 2024-06-22 16:32:01
MO000585-004-02-01 | JG122405506221 | JG1224055062 | 04003 | 最终平整 |  | 30210015 | 光亮卷 | 0.1-SPCC | 2640 | 0.1 | 1500 | 760 |  | 待判定 | K孔洞(483米传10CM0.21) | K孔洞(483米传10CM0.21) | 让步接收 | 鞠承 | 2024-06-22 13:31:33 | 吕冬 | 2024-06-22 16:31:48
MO000585-004-02-02 | JG122405506222 | JG1224055062 | 04003 | 最终平整 |  | 30210015 | 光亮卷 | 0.1-SPCC | 7220 | 0.1 | 4110 | 760 |  | 待判定 | N粘钢折印(尾500米传2-5CM) | N粘钢折印(尾500米传2-5CM) | 让步接收 | 鞠承 | 2024-06-22 13:31:33 | 吕冬 | 2024-06-22 16:31:43
MO000539-010-01-01 | JG122405504811 | JG1224055048 | 04003 | 最终平整 |  | 30210015 | 光亮卷 | 0.1-SPCC | 7220 | 0.1 | 4140 | 760 |  | 待判定 | H花辊印(来料传20CM内花辊印/有记录) | H花辊印(来料传20CM内花辊印/有记录) | 让步接收 | 鞠承 | 2024-06-22 15:00:19 | 吕冬 | 2024-06-22 16:31:35
MO000539-010-01-02 | JG122405504812 | JG1224055048 | 04003 | 最终平整 |  | 30210015 | 光亮卷 | 0.1-SPCC | 5610 | 0.1 | 3220 | 760 |  | 待判定 | H花辊印(两边传20CM操15CM花辊印),D叠带(1100米传15CM1220米传15CM叠带/已夹纸) | H花辊印(两边传20CM操15CM花辊印),D叠带(1100米传15CM1220米传15CM叠带/已夹纸) | 让步接收 | 鞠承 | 2024-06-22 15:00:19 | 吕冬 | 2024-06-22 16:31:25
MO000693-001-02 | JG12240551662 | JG1224055166 | 04003 | 最终平整 |  | 30210015 | 光亮卷 | 0.1-SPCC | 7450 | 0.1 | 44260 | 760 |  | 待判定 | 轻微色差，乳化斑，7335.4-7339.1米传158.7-158.9MM3个0.78，,092,1.27MM2 |  | 让步接收 |  |  | 夏鹏军 | 2024-06-22 09:38:46
MO000591-001-02 | JG12240550672 | JG1224055067 | 04003 | 最终平整 |  | 30210015 | 光亮卷 | 0.1-SPCC | 9350 | 0.1 | 5335 | 760 |  | 待判定 | 轻微色差，乳化斑，8567.3米传334.7MM1.49MM2 |  | 让步接收 |  |  | 夏鹏军 | 2024-06-22 09:38:20
MO000519-001-02 | JG12240550192 | JG1224055019 | 04003 | 最终平整 |  | 30210015 | 光亮卷 | 0.1-SPCC | 10230 | 0.1 | 5870 | 760 |  | 待判定 | 轻微色差，黄斑，乳化斑重；836.6米传307.1MM0.07；1157.7米传222MM14.58MM2 |  | 让步接收 |  |  | 吕冬 | 2024-06-22 05:05:45
MO000518-003-02 | JG12240550172 | JG1224055017 | 04003 | 最终平整 |  | 30210015 | 光亮卷 | 0.1-SPCC | 10500 | 0.1 | 6010 | 760 |  | 待判定 | S色差,B白条纹,K孔洞 | 981米传30CM1.49/表面白条印 | 让步接收 |  |  | 夏鹏军 | 2024-06-21 17:33:17
MO000578-001-02 | JG12240550412 | JG1224055041 | 04003 | 最终平整 |  | 30210015 | 光亮卷 | 0.1-SPCC | 10520 | 0.1 | 6080 | 760 |  | 待判定 | B白条纹,S色差条印,K孔洞 | 9504米传21CM0.283/来料板面白条印 | 让步接收 |  |  | 夏鹏军 | 2024-06-21 17:33:06
MO000591-001-01 | JG12240550671 | JG1224055067 | 04003 | 最终平整 |  | 30210015 | 光亮卷 | 0.1-SPCC | 12680 | 0.1 | 7280 | 760 |  | 待判定 | B白条纹,S色差条印,K孔洞 | 11273米传24CM0.21/白条印 | 让步接收 |  |  | 夏鹏军 | 2024-06-21 17:32:49
MO000585-002-01 | JG12240550601 | JG1224055060 | 04003 | 最终平整 |  | 30210015 | 光亮卷 | 0.1-SPCC | 9620 | 0.1 | 5530 | 760 |  | 待判定 | S色差,B白条纹,K孔洞 | 表面白条印/1042米传22CM0.07/9450米20CM1.34 | 让步接收 |  |  | 夏鹏军 | 2024-06-21 17:32:27
MO000539-009-02 | JG12240550472 | JG1224055047 | 04003 | 最终平整 |  | 30210015 | 光亮卷 | 0.1-SPCC | 10550 | 0.1 | 6100 | 760 |  | 待判定 | B白条纹,S色差条印,K孔洞 | 709米传58CM1.2/10402米传24CM0.07/传轻微起筋 | 让步接收 |  |  | 夏鹏军 | 2024-06-21 14:37:41
MO000578-006-02 | JG12240550702 | JG1224055070 | 04003 | 最终平整 |  | 30210015 | 光亮卷 | 0.1-SPCC | 10620 | 0.1 | 6100 | 760 |  | 待判定 | B白条纹,S色差条印,K孔洞 | 490米传26CM0.42/表面白条印 | 让步接收 |  |  | 夏鹏军 | 2024-06-21 14:33:26
MO000518-007-01 | JG12240550331 | JG1224055033 | 04003 | 最终平整 |  | 30210015 | 光亮卷 | 0.1-SPCC | 13600 | 0.1 | 7750 | 760 |  | 待判定 | S色差 | 轻微色差，乳化斑重,4678米传45.2MM1.42,13552.9米传684.7MM3.19MM2 | 让步接收 |  |  | 夏鹏军 | 2024-06-21 10:40:17
MO000653-001-01 | JL11240300731 | JL1124030073 | 04003 | 最终平整 |  | 31010041 | 小品种钢卷 | 0.3-SPCC | 3700 | 0.3 | 5510 | 650 |  | 待判定 | S色差,B白斑,N粘钢折印,A暗线印 | 尾50米表面中间5-30CM粘钢印/来料表面暗线条印/氧化边 | 让步接收 |  |  | 夏鹏军 | 2024-06-20 16:07:16
MO000653-007 | JL1224030156 | JL1224030156 | 04003 | 最终平整 |  | 31010041 | 小品种钢卷 | 0.3-SPCC | 3520 | 0.3 | 5190 | 650 |  | 待判定 | S色差,B白斑,N粘钢折印,A暗线印 | 尾80米表面中间10-30CM粘钢印/来料表面暗线条印/氧化边 | 让步接收 |  |  | 夏鹏军 | 2024-06-20 16:07:05
MO000519-001-01 | JG12240550191 | JG1224055019 | 04003 | 最终平整 |  | 30210015 | 光亮卷 | 0.1-SPCC | 13000 | 0.1 | 7530 | 760 |  | 待判定 | B白条纹,K孔洞,R乳化斑,S色差条印 | /表面来料色差条印/白条印/重振纹/1285米传58CM934 | 让步接收 |  |  | 夏鹏军 | 2024-06-20 11:22:28
MO000518-003-01 | JG12240550171 | JG1224055017 | 04003 | 最终平整 |  | 30210015 | 光亮卷 | 0.1-SPCC | 13330 | 0.1 | 7650 | 760 |  | 待判定 | B白条纹,K孔洞,R乳化斑,S色差条印 | 12302米传29CM1.49/13248米传13CM3个1.13-8.63/表面来料色差条印/白条印 | 让步接收 |  |  | 夏鹏军 | 2024-06-20 10:48:09
MO000518-007-02 | JG12240550332 | JG1224055033 | 04003 | 最终平整 |  | 30210015 | 光亮卷 | 0.1-SPCC | 10720 | 0.1 | 6110 | 760 |  | 待判定 | S色差,R乳化斑 | 来料，乳化斑重，尾1500米板面轻微碱液斑，100米传517.2MM0.21；8099.8米传497.2MM0.42MM2 | 让步接收 |  |  | 夏鹏军 | 2024-06-20 09:34:48
MO000518-001-01 | JG12240550231 | JG1224055023 | 04003 | 最终平整 |  | 30210015 | 光亮卷 | 0.1-SPCC | 13520 | 0.1 | 7770 | 760 |  | 待判定 | S色差,R乳化斑 | 来料色差，乳化斑重 | 让步接收 |  |  | 夏鹏军 | 2024-06-20 09:34:35
MO000791-001 | JG1124055077 | JG1124055077 | 04003 | 最终平整 |  | 31010007 | 小品种钢卷 | 0.13-SPCC | 8240 | 0.13 | 4360 | 533 |  | 待判定 | S色差,Y氧化边,L亮斑,S砂轮印 | 来料板面振纹，砂轮印白斑/纹30米振纹粘 | 让步接收 |  |  | 夏鹏军 | 2024-06-19 15:12:22
MO000791-012 | JG1124055088 | JG1124055088 | 04003 | 最终平整 |  | 31010007 | 小品种钢卷 | 0.13-SPCC | 8230 | 0.13 | 4410 | 533 |  | 待判定 | S色差,Y氧化边,N粘钢折印,B白斑,L亮斑,Z振纹 | 来料表面振纹，尾30米重/氧化边，砂轮印，表面不规则亮斑 | 让步接收 |  |  | 夏鹏军 | 2024-06-19 13:29:40
MO000791-008 | JG1124055084 | JG1124055084 | 04003 | 最终平整 |  | 31010007 | 小品种钢卷 | 0.13-SPCC | 8290 | 0.13 | 4410 | 533 |  | 待判定 | S色差,Y氧化边,N粘钢折印,B白斑,K孔洞,L亮斑,Z振纹 | 尾200米操10-20CM缩芯折印/来料表面振纹，尾50米重/氧化边，砂轮印，表面不规则亮斑 | 让步接收 |  |  | 夏鹏军 | 2024-06-19 12:22:22
MO000791-002 | JG1124055078 | JG1124055078 | 04003 | 最终平整 |  | 31010007 | 小品种钢卷 | 0.13-SPCC | 8030 | 0.13 | 4290 | 533 |  | 待判定 | Y氧化边,S色差,L亮斑,S砂轮印,Z振纹,N粘钢折印 | 内200米传来料缩芯折印10-20CM/来料表面振纹。尾50米重/来料表面偶有不规则亮斑/来料表面砂轮印 | 让步接收 |  |  | 夏鹏军 | 2024-06-19 12:22:06
MO000587-007-01 | JG12240550121 | JG1224055012 | 04003 | 最终平整 |  | 30210015 | 光亮卷 | 0.1-SPCC | 12590 | 0.1 | 6750 | 710 |  | 待判定 | S色差,B白条纹,B白斑,K孔洞,R乳化斑 | 16米传33CM0.14/来料表面白条印 | 让步接收 |  |  | 吕冬 | 2024-06-18 21:00:01
MO000587-001-01 | JG12240550011 | JG1224055001 | 04003 | 最终平整 |  | 30210015 | 光亮卷 | 0.1-SPCC | 12580 | 0.1 | 6680 | 710 |  | 待判定 | S色差,B白条纹,T停机斑,Z振纹,S色差条印,R乳化斑 | 来料操15CM内白条印平后明显/6343米传33CM处0.07/振纹/ | 让步接收 |  |  | 吕冬 | 2024-06-18 20:59:16
MO000663-001-02 | JG12240550952 | JG1224055095 | 04003 | 最终平整 |  | 30210011 | 光亮卷 | 0.15-SPCC | 7140 | 0.15 | 6250 | 760 |  | 待判定 | S色差条印,H黄斑,K孔洞,R乳化斑 | 来料操10CM处色差亮条印重平后明显/1701米传37CM0.14 | 让步接收 |  |  | 夏鹏军 | 2024-06-18 16:54:22
MO000663-001-01 | JG12240550951 | JG1224055095 | 04003 | 最终平整 |  | 30210011 | 光亮卷 | 0.15-SPCC | 7250 | 0.15 | 6340 | 760 |  | 待判定 | H厚薄公差,S色差条印,H黄斑,K孔洞,R乳化斑 | 54-66米传59CM2个/-0.28/6595米传42CM0.14/来料操10CM处色差亮条印重平后明显 | 让步接收 |  |  | 夏鹏军 | 2024-06-18 16:54:13
MO000581-001-01 | JG12240550091 | JG1224055009 | 04003 | 最终平整 |  | 30210015 | 光亮卷 | 0.1-SPCC | 13150 | 0.1 | 7090 | 710 |  | 待判定 | S色差,R乳化斑,H花辊印 | 轻微色差，乳化斑，边部白条印，操10CM内轻微花辊印 | 让步接收 |  |  | 吕冬 | 2024-06-18 05:26:13
MO000581-003-01 | JG12240550101 | JG1224055010 | 04003 | 最终平整 |  | 30210015 | 光亮卷 | 0.1-SPCC | 13210 | 0.1 | 7020 | 710 |  | 待判定 | S色差,R乳化斑,K孔洞 | 轻微色差，乳化斑；3640.3米传402.1MM5.52MM2 | 让步接收 |  |  | 吕冬 | 2024-06-18 05:26:08
MO000583-009-01 | JG12240550071 | JG1224055007 | 04003 | 最终平整 |  | 30210015 | 光亮卷 | 0.1-SPCC | 12560 | 0.1 | 6700 | 710 |  | 待判定 | K孔洞 | 11928.5米传362.1MM1.49；12456.2米传340MM4.53MM2 | 让步接收 |  |  | 吕冬 | 2024-06-18 05:26:01
MO000583-003-01 | JG12240550041 | JG1224055004 | 04003 | 最终平整 |  | 30210015 | 光亮卷 | 0.1-SPCC | 12690 | 0.1 | 6705 | 710 |  | 待判定 | Z折印 | 内1500米传边垫铁折印 | 让步接收 |  |  | 吕冬 | 2024-06-18 01:00:24
MO000583-009-02 | JG12240550072 | JG1224055007 | 04003 | 最终平整 |  | 30210015 | 光亮卷 | 0.1-SPCC | 12540 | 0.1 | 6595 | 710 |  | 待判定 | Z折印,T停机斑,K孔洞 | 内50米脱脂停机斑，62-88米15个孔洞0.14-0.27,8000米后传边粘钢折印 | 让步接收 |  |  | 吕冬 | 2024-06-18 01:00:10
MO000653-009 | JL1224030157 | JL1224030157 | 04003 | 最终平整 |  | 31010041 | 小品种钢卷 | 0.3-SPCC | 4600 | 0.3 | 6840 | 650 |  | 待判定 | S色差,Y氧化边,N粘钢折印,A暗线印,Z振纹,B白斑 | 来料表面多处暗/尾250米传1-2CM粘钢印 | 让步接收 |  |  | 吕冬 | 2024-06-17 20:35:19
MO000653-017 | JL1224030161 | JL1224030161 | 04003 | 最终平整 |  | 31010041 | 小品种钢卷 | 0.3-SPCC | 4660 | 0.3 | 6950 | 650 |  | 待判定 | S色差,Y氧化边,N粘钢折印,A暗线印,Z振纹 | 来料板面多处暗线条印/尾50米表面多处粘钢印 | 让步接收 |  |  | 吕冬 | 2024-06-17 20:35:14
MO000653-005 | JL1224030151 | JL1224030151 | 04003 | 最终平整 |  | 31010041 | 小品种钢卷 | 0.3-SPCC | 4710 | 0.3 | 7020 | 650 |  | 待判定 | S色差,Y氧化边,N粘钢折印,A暗线印 | 尾50米板面中间10-30cm粘钢印/来料表面多处暗平后明显 | 让步接收 |  |  | 吕冬 | 2024-06-17 20:35:09
MO000653-013 | JL1224030159 | JL1224030159 | 04003 | 最终平整 |  | 31010041 | 小品种钢卷 | 0.3-SPCC | 4750 | 0.3 | 7115 | 650 |  | 待判定 | S色差,Y氧化边,N粘钢折印,A暗线印 | 800-1500米传粘钢印1-2CM/尾50米传3CM/来料表面暗平后强光明显 | 让步接收 |  |  | 吕冬 | 2024-06-17 20:35:02
MO000587-003-01 | JG12240550021 | JG1224055002 | 04003 | 最终平整 |  | 30210015 | 光亮卷 | 0.1-SPCC | 12480 | 0.1 | 6660 | 710 |  | 待判定 | R乳化斑,S色差条印,K孔洞,L亮点 | 6863米传31CM0.14/ | 让步接收 |  |  | 吕冬 | 2024-06-17 20:26:38
MO000587-003-02 | JG12240550022 | JG1224055002 | 04003 | 最终平整 |  | 30210015 | 光亮卷 | 0.1-SPCC | 12620 | 0.1 | 6740 | 710 |  | 待判定 | R乳化斑,S色差条印,K孔洞,L亮点 | 内68米41-43CM11个0.142-0.749 | 让步接收 |  |  | 吕冬 | 2024-06-17 20:26:33
MO000583-005-01 | JG12240550051 | JG1224055005 | 04003 | 最终平整 |  | 30210015 | 光亮卷 | 0.1-SPCC | 12670 | 0.1 | 6760 | 710 |  | 待判定 | Q缺口,R乳化斑,S色差条印 | 10700-10780米来料木耳边重粘钢印0.5CM起口 | 让步接收 |  |  | 吕冬 | 2024-06-17 20:26:23
MO000583-011-01 | JG12240550081 | JG1224055008 | 04003 | 最终平整 |  | 30210015 | 光亮卷 | 0.1-SPCC | 12250 | 0.1 | 6530 | 710 |  | 待判定 | S松花印,N粘钢折印,R乳化斑 | 尾1000米操缩芯折印重 | 让步接收 |  |  | 吕冬 | 2024-06-17 20:26:18
MO000583-007-02-01 | JG122405500621 | JG1224055006 | 04003 | 最终平整 |  | 30210015 | 光亮卷 | 0.1-SPCC | 6880 | 0.1 | 3670 | 710 |  | 待判定 | R乳化斑,S色差条印,K孔洞,L亮点,D叠带 | 夹纸内300米传10CM内来料叠带孔洞【退平整】】 | 让步接收 | 鞠承 | 2024-06-17 14:22:11 | 夏鹏军 | 2024-06-17 14:55:03
MO000583-011-02-01 | JG122405500821 | JG1224055008 | 04003 | 最终平整 |  | 30210015 | 光亮卷 | 0.1-SPCC | 2650 | 0.1 | 1420 | 710 |  | 待判定 | R乳化斑 | 来料轻微乳化斑 | 让步接收 | 陈俊华 | 2024-06-17 08:18:56 | 夏鹏军 | 2024-06-17 09:11:51
MO000539-001-01 | JG12240550211 | JG1224055021 | 04003 | 最终平整 |  | 30210015 | 光亮卷 | 0.1-SPCC | 13770 | 0.1 | 7880 | 760 |  | 待判定 | R乳化斑,S色差,S色差条印,Z振纹 | 尾300米传5CM粘钢印 | 让步接收 |  |  | 吕冬 | 2024-06-16 20:59:09
MO000518-006-02 | JG12240550322 | JG1224055032 | 04003 | 最终平整 |  | 30210015 | 光亮卷 | 0.1-SPCC | 12490 | 0.1 | 7210 | 760 |  | 待判定 | S色差,N粘钢折印,Z振纹,K孔洞 | 夹纸内90米表面30个孔洞【退平整】/传30CM处花个印】 | 让步接收 |  |  | 吕冬 | 2024-06-16 20:59:02
MO000539-006-02 | JG12240550362 | JG1224055036 | 04003 | 最终平整 |  | 30210015 | 光亮卷 | 0.1-SPCC | 10080 | 0.1 | 5750 | 760 |  | 待判定 | S色差,N粘钢折印,Z振纹,K孔洞 | 5726米传36CM0.14 | 让步接收 |  |  | 吕冬 | 2024-06-16 00:49:54
MO000628-007-01 | JG12240551421 | JG1224055142 | 04003 | 最终平整 |  | 30210004 | 光亮卷 | 0.125-SPCC | 6300 | 0.125 | 4430 | 760 |  | 待判定 | B白条纹,S色差,B白斑,N粘钢折印,K孔洞 | 6019米传30CM6.93/来料操10CM2条白条印重 | 让步接收 |  |  | 吕冬 | 2024-06-16 00:49:48
MO000628-005-02 | JG12240550562 | JG1224055056 | 04003 | 最终平整 |  | 30210004 | 光亮卷 | 0.125-SPCC | 6280 | 0.125 | 4410 | 760 |  | 待判定 | S色差,N粘钢折印,Z振纹 | 尾500米传10-30CM粘钢印 | 让步接收 |  |  | 吕冬 | 2024-06-16 00:44:03
MO000667-001-02 | DL00240600032 | DL0024060003 | 04003 | 最终平整 |  | 31010062 | 小品种钢卷 | 0.5-SPCC | 1000 | 0.5 | 2150 | 565 |  | 待判定 | X细划伤,D点辊印 | 上板面中间细划伤，平后强光下能见；下板面中间点辊印 | 让步接收 |  |  | 吕冬 | 2024-06-15 08:27:39
MO000578-004-02 | JG12240550442 | JG1224055044 | 04003 | 最终平整 |  | 30210015 | 光亮卷 | 0.1-SPCC | 10520 | 0.1 | 6020 | 760 |  | 待判定 | S色差,B白条纹,N粘钢折印,K孔洞 | 8898米传22CM0.12/10473-10478米传68CM3个0.21-0.85/尾300米传3-10CM粘钢印 | 让步接收 |  |  | 夏鹏军 | 2024-06-15 07:38:05
MO000628-004-01 | JG12240550401 | JG1224055040 | 04003 | 最终平整 |  | 30210004 | 光亮卷 | 0.125-SPCC | 13100 | 0.125 | 9215 | 760 |  | 待判定 | B白条纹,R乳化斑,S色差条印,K孔洞 | 4624米传64CM0.57 | 让步接收 |  |  | 吕冬 | 2024-06-14 10:13:31
MO000583-013-02 | JG12240550132 | JG1224055013 | 04003 | 最终平整 |  | 30210015 | 光亮卷 | 0.1-SPCC | 12690 | 0.1 | 6730 | 710 |  | 待判定 |  |  | 合格品 |  |  | 吕冬 | 2024-06-14 10:06:08
MO000583-013-01 | JG12240550131 | JG1224055013 | 04003 | 最终平整 |  | 30210015 | 光亮卷 | 0.1-SPCC | 12880 | 0.1 | 6805 | 710 |  | 待判定 |  |  | 合格品 |  |  | 吕冬 | 2024-06-14 10:05:58
MO000518-005-02-02 | JG122405503122 | JG1224055031 | 04003 | 最终平整 |  | 30210015 | 光亮卷 | 0.1-SPCC | 8370 | 0.1 | 4770 | 760 |  | 待判定 | S色差,B白斑,K孔洞,L亮斑 | 98-106米传13-58CM2个0.57-1.13/840-861米传12-32CM2个0.92-1.70/6572米传65CM1.42 | 让步接收 | 鞠承 | 2024-06-13 23:39:41 | 夏鹏军 | 2024-06-14 02:51:02
MO000518-005-02-01 | JG122405503121 | JG1224055031 | 04003 | 最终平整 |  | 30210015 | 光亮卷 | 0.1-SPCC | 2480 | 0.1 | 1410 | 760 |  | 待判定 | S色差,R乳化斑,L亮点,K宽度公差,K孔洞 | 723米传6CM5.02/1261米传67CM0.49/1874米传10CM0.49 | 让步接收 | 鞠承 | 2024-06-13 23:39:41 | 夏鹏军 | 2024-06-14 02:50:47
MO000681-001-01 | JL0024040026021 | JL002404002602 | 04003 | 最终平整 |  | 31010056 | 小品种钢卷 | 0.54-SPCC | 1200 | 0.6 | 3080 | 610 |  | 待判定 |  | 来料操15CM细划伤平后淡 | 让步接收 | 鞠承 | 2024-06-13 01:31:17 | 夏鹏军 | 2024-06-13 02:53:44
MO000671-001-02-02 | JL002404003022 | JL0024040030 | 04003 | 最终平整 |  | 31010040 | 小品种钢卷 | 0.39-SPCC | 1580 | 0.39 | 2960 | 610 |  | 待判定 | C挫伤 | 970-1000米，1230-1310米，1400-1460米，板面松包挫伤重 | 半成品退库 | 鞠承 | 2024-06-12 20:09:39 | 程鑫 | 2024-06-12 23:47:20
MO000672-001-01-01 | JL002403005911 | JL0024030059 | 04003 | 最终平整 |  | 31010045 | 小品种钢卷 | 0.44-SPCC | 1500 | 0.44 | 3170 | 610 |  | 待判定 |  | 内440米处板面中间1个黑斑 | 让步接收 | 鞠承 | 2024-06-12 16:52:00 | 夏鹏军 | 2024-06-12 22:56:44
MO000672-002-02-02 | JL002403006522 | JL0024030065 | 04003 | 最终平整 |  | 31010045 | 小品种钢卷 | 0.44-SPCC | 1430 | 0.44 | 2980 | 610 |  | 待判定 | X线条印,Y氧化边 | 来料上板面线条印，平后强光下能见，两边氧化边 | 让步接收 | 鞠承 | 2024-06-12 15:28:53 | 吕冬 | 2024-06-12 16:14:37
MO000672-002-02-01 | JL002403006521 | JL0024030065 | 04003 | 最终平整 |  | 31010045 | 小品种钢卷 | 0.44-SPCC | 1490 | 0.44 | 3160 | 610 |  | 待判定 | L亮点,Y氧化边 | 来料上板面6CM处，25CM处，35CM处线条印，平后强光下能见；内150米操0.5CM内亮点；两边氧化边 | 让步接收 | 鞠承 | 2024-06-12 15:28:53 | 吕冬 | 2024-06-12 16:13:26
MO000672-001-02 | JL00240300592 | JL0024030059 | 04003 | 最终平整 |  | 31010045 | 小品种钢卷 | 0.44-SPCC | 2890 | 0.44 | 6110 | 610 |  | 待判定 | H黑斑,C挫伤 | 520-525米板面中间3个大黑斑；1030米处，1785米处，2400-2415米处松包挫伤重；2670-2710米传3CM内松包挫伤重 |  |  |  | 吕冬 | 2024-06-12 16:06:33
MO000518-002-01 | JG12240550241 | JG1224055024 | 04003 | 最终平整 |  | 30210015 | 光亮卷 | 0.1-SPCC | 13030 | 0.1 | 7470 | 760 |  | 待判定 | S色差,B白条纹,H花辊印 | 来料传20CM内花辊印 | 让步接收 |  |  | 顾本俊 | 2024-06-12 05:54:38
MO000539-012-02 | JG12240550502 | JG1224055050 | 04003 | 最终平整 |  | 30210015 | 光亮卷 | 0.1-SPCC | 10720 | 0.1 | 6140 | 760 |  | 待判定 | S松花印 | 夹纸内200米传松花 印【退平整】】 | 让步接收 |  |  | 顾本俊 | 2024-06-12 05:54:09
MO000518-010-02 | JG12240550282 | JG1224055028 | 04003 | 最终平整 |  | 30210015 | 光亮卷 | 0.1-SPCC | 10560 | 0.1 | 6060 | 760 |  | 待判定 | K孔洞,R乳化斑 | 24米传57CM0.07/1742米传47CM0.07 | 让步接收 |  |  | 顾本俊 | 2024-06-12 05:21:14
MO000518-002-02 | JG12240550242 | JG1224055024 | 04003 | 最终平整 |  | 30210015 | 光亮卷 | 0.1-SPCC | 10800 | 0.1 | 6180 | 760 |  | 待判定 | H花辊印,R乳化斑 | 来料传20CM内花辊印 | 让步接收 |  |  | 顾本俊 | 2024-06-12 05:21:04
MO000539-004-01 | JG12240550161 | JG1224055016 | 04003 | 最终平整 |  | 30210015 | 光亮卷 | 0.1-SPCC | 13640 | 0.1 | 7760 | 760 |  | 待判定 |  |  | 让步接收 |  |  | 顾本俊 | 2024-06-12 01:41:34
MO000613-002-02 | DL00240551112 | DL0024055111 | 04003 | 最终平整 |  | 20600002 | 镍钝化卷半成品 |  | 4930 | 0.254 | 5680 | 590 |  | 待判定 | H厚薄公差,Y氧化边,X细划伤,H横辊印,X线条印 | 尾150米公差跳动0.255-0.259；来料下板面线条印，平后淡，来料上板面传10CM处细划伤，平后淡，两边氧化边，轻微横辊印,硬度高119，要求90-100 |  |  |  | 徐小军 | 2024-06-11 11:26:43
MO000611-001-02 | DL12240551732 | DL1224055173 | 04003 | 最终平整 |  | 31010073 | 小品种钢卷 | 0.762-SPCC | 1700 | 0.762 | 6400 | 650 |  | 待判定 | S松花印,S双边浪 |  |  |  |  | 徐小军 | 2024-06-11 10:45:24
MO000592-002-01 | DL12240551721 | DL1224055172 | 04003 | 最终平整 |  | 31010073 | 小品种钢卷 | 0.762-SPCC | 1620 | 0.762 | 5420 | 570 |  | 待判定 | [5 empty] | 徐小军 | 2024-06-11 10:45:21
MO000613-002-01 | DL00240551111 | DL0024055111 | 04003 | 最终平整 |  | 20600002 | 镍钝化卷半成品 | 0.254-SPCC | 5010 | 0.254 | 5720 | 590 |  | 待判定 | K孔洞,Y氧化边,X线条印,D顶伤 | 3183.5米传299MM0.21，,401.1米传504.1MM0.07MM2；内300米来料顶伤，平后亮点；来料下板面线条印，平后淡 |  |  |  | 徐小军 | 2024-06-11 10:44:41
MO000276-001-01-01 | JL002404000911 | JL0024040009 | 04003 | 最终平整 |  | 31010010 | 小品种钢卷 | 0.15-SPCC | 3400 | 0.15 | 2285 | 610 |  | 待判定 |  |  |  | 丁振 | 2024-05-30 10:22:31 | 徐小军 | 2024-06-11 10:44:28
MO000276-001-01-02 | JL002404000912 | JL0024040009 | 04003 | 最终平整 |  | 31010010 | 小品种钢卷 | 0.15-SPCC | 3440 | 0.15 | 2330 | 610 |  | 待判定 |  |  |  | 丁振 | 2024-05-30 10:22:31 | 徐小军 | 2024-06-11 10:44:05
MO000426-001-02-02 | JL002404003122 | JL0024040031 | 04003 | 最终平整 |  | 31010052 | 小品种钢卷 | 0.51-SPCC | 1100 | 0.51 | 2680 | 610 |  | 待判定 |  |  |  | 鞠承 | 2024-05-30 12:44:44 | 徐小军 | 2024-06-11 10:43:57
MO000276-003-02 | JL00240400812 | JL0024040081 | 04003 | 最终平整 |  | 31010010 | 小品种钢卷 | 0.15-SPCC | 3950 | 0.15 | 2710 | 610 |  | 待判定 |  |  | 半成品退库 | 丁振 | 2024-05-25 16:34:59 | 顾本俊 | 2024-06-08 14:50:20
MO000387-001-02 | JL1223120005-22 | JL1223120005-2 | 04003 | 最终平整 |  | 31010069 | 小品种钢卷 | 0.69-SPCC | 750 | 0.762 | 2510 | 610 |  | 待判定 |  |  | 半成品退库 | 丁振 | 2024-05-25 07:52:38 | 顾本俊 | 2024-06-08 14:49:16
MO000387-001-01 | JL1223120005-21 | JL1223120005-2 | 04003 | 最终平整 |  | 31010069 | 小品种钢卷 | 0.69-SPCC | 800 | 0.762 | 2670 | 610 |  | 待判定 |  |  | 让步接收 | 丁振 | 2024-05-25 07:52:38 | 顾本俊 | 2024-06-08 14:48:33
MO000272-005-02 | JL00240300882 | JL0024030088 | 04003 | 最终平整 |  | 31010040 | 小品种钢卷 | 0.39-SPCC | 1350 | 0.39 | 2550 | 610 |  | 待判定 |  |  | 半成品退库 | 鞠承 | 2024-05-24 20:17:25 | 顾本俊 | 2024-06-08 14:46:53
MO000272-005-01 | JL00240300881 | JL0024030088 | 04003 | 最终平整 |  | 31010040 | 小品种钢卷 | 0.39-SPCC | 1500 | 0.39 | 2850 | 610 |  | 待判定 | X细划伤 |  | 让步接收 | 鞠承 | 2024-05-24 20:17:25 | 顾本俊 | 2024-06-08 14:46:09
MO000275-005-01 | JL00240400471 | JL0024040047 | 04003 | 最终平整 |  | 31010030 | 小品种钢卷 | 0.2-SPCC | 3150 | 0.2 | 2930 | 610 |  | 待判定 | N粘钢折印,Z振纹,X线条印 | 粘钢折印（传边折印2~3cm，内2000米操边折印3-25cm，操边折印1~2cm，振纹（来料振纹重，横条印），线条印（来料暗线印） | 让步接收 | 夏思越 | 2024-05-21 11:08:41 | 顾本俊 | 2024-06-08 14:41:11
MO000273-003-02 | JL00240301012 | JL0024030101 | 04003 | 最终平整 |  | 31010045 | 小品种钢卷 | 0.44-SPCC | 1300 | 0.44 | 2740 | 610 |  | 待判定 | B白斑,X线条印 |  | 让步接收 | 鞠承 | 2024-05-28 22:21:31 | 徐小军 | 2024-06-08 14:38:58
MO000273-003-01 | JL00240301011 | JL0024030101 | 04003 | 最终平整 |  | 31010045 | 小品种钢卷 | 0.44-SPCC | 1430 | 0.44 | 3010 | 610 |  | 待判定 | S色差 |  | 让步接收 | 鞠承 | 2024-05-28 22:21:31 | 徐小军 | 2024-06-08 14:38:46
MO000275-005-02 | JL00240400472 | JL0024040047 | 04003 | 最终平整 |  | 31010030 | 小品种钢卷 | 0.2-SPCC | 3190 | 0.2 | 2950 | 610 |  | 待判定 |  | 粘钢折印（传边折印2~4cm，操边折印2-7cm尾部200米不规律折印，振纹（来料振纹重，横条印），线条印（来料暗线印） | 让步接收 | 夏思越 | 2024-05-21 11:08:41 | 顾本俊 | 2024-06-08 14:38:39
MO000272-001 | JL0024030084 | JL0024030084 | 04003 | 最终平整 |  | 31010040 | 小品种钢卷 | 0.39-SPCC | 2700 | 0.6 | 5070 | 610 |  | 待判定 | H厚薄公差 | 整卷公差低 | 让步接收 |  |  | 顾本俊 | 2024-06-08 14:36:57
MO000386-001 | JL122404013821 | JL122404013821 | 04003 | 最终平整 |  | 31010077 | 小品种钢卷 | 0.8-SPCC | 440 | 1.2 | 1660 | 610 |  | 待判定 | C擦伤,X线条印 | 110米板面中间划伤 | 让步接收 |  |  | 顾本俊 | 2024-06-08 14:35:14
MO000276-001-01-01 | JL002404000911 | JL0024040009 | 04003 | 最终平整 |  | 31010010 | 小品种钢卷 | 0.15-SPCC | 3400 | 0.15 | 2285 | 610 |  | 待判定 |  |  | 让步接收 | 丁振 | 2024-05-30 09:56:07 | 徐小军 | 2024-06-08 14:33:36
MO000275-001 | JL0024040070 | JL0024040070 | 04003 | 最终平整 |  | 31010030 | 小品种钢卷 | 0.2-SPCC | 6250 | 0.4 | 6100 | 610 |  | 待判定 | S色差条印,M麻点线印,X细划伤,G拱板 |  | 半成品退库 |  |  | 顾本俊 | 2024-06-08 14:33:25
MO000332-001 | JL0024040019-12 | JL0024040019-12 | 04003 | 最终平整 |  | 31010030 | 小品种钢卷 | 0.2-SPCC | 1200 | 0.51 | 2845 | 610 |  | 待判定 |  |  | 让步接收 |  |  | 顾本俊 | 2024-06-08 14:30:28
MO000332-003 | JL0024030020-12 | JL0024030020-12 | 04003 | 最终平整 |  | 31010030 | 小品种钢卷 | 0.2-SPCC | 3010 | 0.2 | 2890 | 610 |  | 待判定 | N粘钢折印 |  | 让步接收 |  |  | 顾本俊 | 2024-06-08 14:29:51
MO000276-001-01-01 | JL002404000911 | JL0024040009 | 04003 | 最终平整 |  | 31010010 | 小品种钢卷 | 0.15-SPCC | 3400 | 0.15 | 2285 | 610 |  | 待判定 |  |  | 合格品 | 丁振 | 2024-05-30 10:09:45 | 徐小军 | 2024-06-08 14:24:52
MO000276-005-01-02 | JL002404001012 | JL0024040010 | 04003 | 最终平整 |  | 31010010 | 小品种钢卷 | 0.15-SPCC | 3490 | 0.15 | 2330 | 610 |  | 待判定 |  |  | 让步接收 | 丁振 | 2024-05-30 10:12:42 | 徐小军 | 2024-06-08 14:24:17
MO000276-005-01-01 | JL002404001011 | JL0024040010 | 04003 | 最终平整 |  | 31010010 | 小品种钢卷 | 0.15-SPCC | 3350 | 0.15 | 2265 | 610 |  | 待判定 |  |  | 让步接收 | 丁振 | 2024-05-30 10:12:42 | 徐小军 | 2024-06-08 14:23:48
MO000333-002-01-02 | JL112403011512 | JL1124030115 | 04003 | 最终平整 |  | 31010073 | 小品种钢卷 | 0.762-SPCC | 850 | 0.65 | 2450 | 570 |  | 待判定 |  |  | 半成品退库 | 鞠承 | 2024-05-30 12:33:21 | 徐小军 | 2024-06-08 14:19:42
MO000272-007-02 | JL00240300892 | JL0024030089 | 04003 | 最终平整 |  | 31010040 | 小品种钢卷 | 0.39-SPCC | 1540 | 0.39 | 2900 | 610 |  | 待判定 |  |  | 让步接收 | 鞠承 | 2024-05-30 12:38:11 | 徐小军 | 2024-06-08 14:18:38
MO000272-007-01 | JL00240300891 | JL0024030089 | 04003 | 最终平整 |  | 31010040 | 小品种钢卷 | 0.39-SPCC | 1280 | 0.39 | 2410 | 610 |  | 待判定 |  |  | 让步接收 | 鞠承 | 2024-05-30 12:38:11 | 徐小军 | 2024-06-08 14:18:10
MO000276-007 | JL0024040082 | JL0024040082 | 04003 | 最终平整 |  | 31010010 | 小品种钢卷 | 0.15-SPCC | 7390 | 0.15 | 5291 | 610 |  | 待判定 | X细划伤,S色差条印 | 来料细划伤，色差线印 | 让步接收 |  |  | 顾本俊 | 2024-06-08 14:17:20
MO000275-007-01 | JL00240400501 | JL0024040050 | 04003 | 最终平整 |  | 31010030 | 小品种钢卷 | 0.2-SPCC | 1580 | 0.2 | 1485 | 610 |  | 待判定 |  |  | 让步接收 |  |  | 顾本俊 | 2024-06-08 14:16:48
MO000426-002-02 | JL00240400322 | JL0024040032 | 04003 | 最终平整 |  | 31010052 | 小品种钢卷 | 0.51-SPCC | 2330 | 0.6 | 5685 | 610 |  | 待判定 | S色差,C擦伤 | 偶有细划伤，整卷色差 | 半成品退库 |  |  | 顾本俊 | 2024-06-08 14:16:16
MO000426-001-02-01 | JL002404003121 | JL0024040031 | 04003 | 最终平整 |  | 31010052 | 小品种钢卷 | 0.51-SPCC | 1150 | 0.51 | 2850 | 610 |  | 待判定 |  |  | 让步接收 | 鞠承 | 2024-05-30 12:44:44 | 徐小军 | 2024-06-08 14:15:41
MO000276-005-02-03 | JL002404001023 | JL0024040010 | 04003 | 最终平整 |  | 31010010 | 小品种钢卷 | 0.15-SPCC | 3570 | 0.15 | 2450 | 610 |  | 待判定 | Z折印,Z振纹,B白条纹,A暗线印 | 1800米后操边折印1-20CM，尾部300米不规律折印，振纹，横条印，白条印，多条暗线印 | 让步接收 | 夏思越 | 2024-05-30 14:23:39 | 徐小军 | 2024-06-08 14:14:43
MO000276-005-02-02 | JL002404001022 | JL0024040010 | 04003 | 最终平整 |  | 31010010 | 小品种钢卷 | 0.15-SPCC | 3600 | 0.15 | 2480 | 610 |  | 待判定 | K孔洞,Z振纹,A暗线印,B白条纹 | 针眼孔洞(710-780米顶伤重，有孔洞),振纹(来料振纹，横条印，白条印),线条印(来料多条暗线印) | 让步接收 | 夏思越 | 2024-05-30 14:23:39 | 徐小军 | 2024-06-08 14:14:14
MO000433-005-01-01 | JL002404012411 | JL0024040124 | 04003 | 最终平整 |  | 31010010 | 小品种钢卷 | 0.15-SPCC | 4100 | 0.15 | 2810 | 610 |  | 待判定 | H横辊印 |  | 让步接收 | 丁振 | 2024-05-31 11:56:12 | 徐小军 | 2024-06-08 14:13:17
MO000433-003-02-02 | JL002404012322 | JL0024040123 | 04003 | 最终平整 |  | 31010010 | 小品种钢卷 | 0.15-SPCC | 4350 | 0.15 | 3000 | 610 |  | 待判定 | N粘钢折印,X线条印 |  | 让步接收 | 丁振 | 2024-05-31 14:02:57 | 徐小军 | 2024-06-08 14:12:19
MO000426-003-02 | JL00240400232 | JL0024040023 | 04003 | 最终平整 |  | 31010052 | 小品种钢卷 | 0.51-SPCC | 2520 | 0.51 | 6180 | 610 |  | 待判定 |  |  | 半成品退库 |  |  | 顾本俊 | 2024-06-08 14:11:56
MO000433-003-02-01 | JL002404012321 | JL0024040123 | 04003 | 最终平整 |  | 31010010 | 小品种钢卷 | 0.15-SPCC | 4300 | 0.15 | 2965 | 610 |  | 待判定 | X线条印,Z振纹 |  | 让步接收 | 丁振 | 2024-05-31 14:02:57 | 徐小军 | 2024-06-08 14:10:43
MO000426-001-01 | JL00240400311 | JL0024040031 | 04003 | 最终平整 |  | 31010052 | 小品种钢卷 | 0.51-SPCC | 2040 | 0.51 | 4950 | 610 |  | 待判定 | C擦伤,N粘钢折印 |  | 让步接收 |  |  | 徐小军 | 2024-06-08 14:08:28
MO000427-001-01 | JL00240400341 | JL0024040034 | 04003 | 最终平整 |  | 20200004 | 小品种钢半成品 | 0.15-SPCC | 2310 | 0.54 | 5970 | 610 |  | 待判定 |  |  | 半成品退库 |  |  | 顾本俊 | 2024-06-08 14:08:13
MO000380-001-02-02 | JL002403004222 | JL0024030042 | 04003 | 最终平整 |  | 31010021 | 小品种钢卷 | 0.22-SPCC | 2000 | 0.22 | 2100 | 590 |  | 待判定 | C挫伤,A暗线印 | 1420-1450米表面挫伤重 | 让步接收 |  |  | 徐小军 | 2024-06-08 14:05:49
MO000427-002 | JL002404002601 | JL002404002601 | 04003 | 最终平整 |  | 31010056 | 小品种钢卷 | 0.54-SPCC | 2420 | 0.54 | 6260 | 610 |  | 待判定 | C擦伤,L拉伸折印,X线条印,N粘钢折印,H厚薄公差 | 1870米操5CM处1米长，操折印2-10CM，尾100米传10-30CM粘钢折印 | 半成品退库 |  |  | 徐小军 | 2024-06-08 14:05:13
MO000394-001-02 | JL00240401152 | JL0024040115 | 04003 | 最终平整 |  | 31010010 | 小品种钢卷 | 0.15-SPCC | 7620 | 0.15 | 5300 | 610 |  | 待判定 |  |  | 让步接收 |  |  | 顾本俊 | 2024-06-08 14:00:58
MO000380-001-01 | JL00240300421 | JL0024030042 | 04003 | 最终平整 |  | 31010021 | 小品种钢卷 | 0.22-SPCC | 5990 | 0.22 | 6090 | 590 |  | 待判定 | C挫伤,X细划伤,X线条印,S色差,Y氧化边 | 上表面传1CM处，下表面中间2条划伤重，平后明显,4840-4850米，轻微挫伤，5335米处，5570-5600米松包挫伤重,线条印(上表面传5CM处，平后强光下能见),色差(表面中间),氧化边(两边) | 让步接收 |  |  | 顾本俊 | 2024-06-08 14:00:02
MO000276-003-01 | JL00240400811 | JL0024040081 | 04003 | 最终平整 |  | 31010010 | 小品种钢卷 | 0.15-SPCC | 3800 | 0.15 | 2615 | 610 |  | 待判定 |  |  | 让步接收 | 丁振 | 2024-05-25 16:34:59 | 顾本俊 | 2024-06-08 13:59:11
MO000315-005 | JL0024040057 | JL0024040057 | 04003 | 最终平整 |  | 31010010 | 小品种钢卷 | 0.15-SPCC | 8050 | 0.15 | 5500 | 610 |  | 待判定 |  |  | 让步接收 |  |  | 顾本俊 | 2024-06-08 13:56:52
MO000315-003 | JL0024040076 | JL0024040076 | 04003 | 最终平整 |  | 31010010 | 小品种钢卷 | 0.15-SPCC | 7860 | 0.15 | 5440 | 610 |  | 待判定 | Y氧化边,X线条印,A暗线印,X细划伤 | 7280米来料水印挫伤重/尾30米表面多处/来料表面多处暗平后强光明显 | 让步接收 |  |  | 顾本俊 | 2024-06-08 13:54:41
MO000315-001 | JL0024040075 | JL0024040075 | 04003 | 最终平整 |  | 31010010 | 小品种钢卷 | 0.15-SPCC | 7800 | 0.15 | 5460 | 610 |  | 待判定 | S色差,C擦伤,Z振纹,S双边浪 |  | 让步接收 |  |  | 顾本俊 | 2024-06-08 13:54:15
MO000315-007 | JL0024040058 | JL0024040058 | 04003 | 最终平整 |  | 31010010 | 小品种钢卷 | 0.15-SPCC | 8020 | 0.15 | 5510 | 610 |  | 待判定 | Y氧化边 | 尾30米表面多处/来料表面多处 暗条印/表面轻微细划伤 | 让步接收 |  |  | 顾本俊 | 2024-06-08 13:53:48
MO000395-003 | JL0024040080 | JL0024040080 | 04003 | 最终平整 |  | 31010030 | 小品种钢卷 | 0.2-SPCC | 6180 | 0.2 | 5710 | 610 |  | 待判定 | Y氧化边,S色差,C擦伤,N粘钢折印,H厚薄公差 |  | 让步接收 |  |  | 顾本俊 | 2024-06-08 13:53:21
MO000333-002-01-01 | JL112403011511 | JL1124030115 | 04003 | 最终平整 |  | 31010073 | 小品种钢卷 | 0.762-SPCC | 850 | 0.65 | 2440 | 570 |  | 待判定 |  |  | 让步接收 | 鞠承 | 2024-05-29 22:52:17 | 徐小军 | 2024-06-08 13:37:07
MO000333-002-01-01 | JL112403011511 | JL1124030115 | 04003 | 最终平整 |  | 31010073 | 小品种钢卷 | 0.762-SPCC | 850 | 0.65 | 2440 | 570 |  | 待判定 |  |  | 让步接收 | 鞠承 | 2024-05-29 22:52:15 | 徐小军 | 2024-06-08 13:36:48
MO000433-005-02-01 | JL002404012421 | JL0024040124 | 04003 | 最终平整 |  | 31010010 | 小品种钢卷 | 0.15-SPCC | 4230 | 0.15 | 2900 | 610 |  | 待判定 | X线条印 |  | 让步接收 | 丁振 | 2024-05-31 16:35:24 | 徐小军 | 2024-06-08 09:44:19
MO000433-005-02-02 | JL002404012422 | JL0024040124 | 04003 | 最终平整 |  | 20200004 | 小品种钢半成品 | 0.15-SPCC | 4430 | 0.15 | 3035 | 610 |  | 待判定 | N粘钢折印,X线条印,H横辊印 |  | 半成品退库 | 丁振 | 2024-05-31 16:35:24 | 顾本俊 | 2024-06-08 08:41:24
MO000333-002-01-01 | JL112403011511 | JL1124030115 | 04003 | 最终平整 |  | 31010073 | 小品种钢卷 | 0.762-SPCC | 850 | 0.65 | 2440 | 570 |  | 待判定 |  |  | 让步接收 | 鞠承 | 2024-05-29 22:52:06 | 顾本俊 | 2024-06-08 08:26:26
MO000333-002-01-02 | JL112403011512 | JL1124030115 | 04003 | 最终平整 |  | 31010073 | 小品种钢卷 | 0.762-SPCC | 860 | 0.65 | 2490 | 570 |  | 待判定 |  |  | 让步接收 | 鞠承 | 2024-05-29 22:52:10 | 顾本俊 | 2024-06-08 08:26:17
MO000333-002-01-01 | JL112403011511 | JL1124030115 | 04003 | 最终平整 |  | 31010073 | 小品种钢卷 | 0.762-SPCC | 850 | 0.65 | 2440 | 570 |  | 待判定 |  |  | 让步接收 | 鞠承 | 2024-05-29 22:52:10 | 顾本俊 | 2024-06-08 08:26:07
MO000333-002-01-02 | JL112403011512 | JL1124030115 | 04003 | 最终平整 |  | 31010073 | 小品种钢卷 | 0.762-SPCC | 860 | 0.65 | 2490 | 570 |  | 待判定 |  |  | 让步接收 | 鞠承 | 2024-05-29 22:52:11 | 顾本俊 | 2024-06-08 08:25:52
MO000433-005-01-02 | JL002404012412 | JL0024040124 | 04003 | 最终平整 |  | 31010010 | 小品种钢卷 | 0.15-SPCC | 4190 | 0.15 | 2860 | 610 |  | 待判定 | N粘钢折印,H横辊印 |  |  | 丁振 | 2024-05-31 11:56:12 | 顾本俊 | 2024-06-07 15:40:11
MO000426-001-02-02 | JL002404003122 | JL0024040031 | 04003 | 最终平整 |  | 31010052 | 小品种钢卷 | 0.51-SPCC | 1100 | 0.51 | 2680 | 610 |  | 待判定 |  |  | 让步接收 | 鞠承 | 2024-05-30 07:09:54 | 顾本俊 | 2024-06-07 14:10:25
MO000433-001-02-01 | JL002404012221 | JL0024040122 | 04003 | 最终平整 |  | 31010010 | 小品种钢卷 | 0.15-SPCC | 4300 | 0.15 | 2980 | 610 |  | 待判定 |  |  |  | 丁振 | 2024-05-31 19:08:13 | 徐小军 | 2024-06-07 13:46:10
MO000433-001-02-02 | JL002404012222 | JL0024040122 | 04003 | 最终平整 |  | 31010010 | 小品种钢卷 | 0.15-SPCC | 4340 | 0.15 | 2990 | 610 |  | 待判定 |  |  |  | 丁振 | 2024-05-31 19:08:13 | 顾本俊 | 2024-06-07 10:21:07
MO000426-003-01-02 | JL002404002312 | JL0024040023 | 04003 | 最终平整 |  | 20200053 | 小品种钢半成品 | 0.51-SPCC | 1210 | 0.51 | 2970 | 610 |  | 待判定 | H厚薄公差,C擦伤,X细划伤,C挫伤,T停机斑 | 厚薄公差(传0.514操0.504量0.514跳0.512-0.517),擦划伤(表面轻微),挫伤(560内操10CM内挫伤),粘钢折印(尾30米表面多处),停机斑(尾30米处)，未取样测性能 | 半成品退库 | 夏思越 | 2024-05-30 13:26:40 | 徐小军 | 2024-06-06 19:20:13
MO000384-001-02 | JL122404013722 | JL12240401372 | 04003 | 最终平整 |  | 20200066 | 小品种钢半成品 | 0.69-SPCC | 1000 | 0.69 | 3370 | 610 |  | 待判定 | H厚薄公差,C擦伤,N粘钢折印 | 厚薄公差(0.692-0.695偶0.696),擦划伤(偶有),粘钢折印(尾200米整表面，平后明显) | 半成品退库 | 夏思越 | 2024-05-30 14:50:14 | 徐小军 | 2024-06-06 19:18:59
MO000427-001-02-02 | JL002404003422 | JL0024040034 | 04003 | 最终平整 |  | 20200092 | 小品种钢半成品 | 0.54-SPCC | 1140 | 0.6 | 2910 | 610 |  | 待判定 | H厚薄公差,C擦伤,X细划伤,N粘钢折印 | 厚薄公差(0.532-0.548),擦划伤(来料表面),粘钢折印(尾100米传5-10CM),拉伸折印(400米后操3-10CM)，未取样测性能 | 半成品退库 | 夏思越 | 2024-05-30 13:37:06 | 徐小军 | 2024-06-06 19:18:14
MO000395-001-01 | JL00240400491 | JL0024040049 | 04003 | 最终平整 |  | 20200026 | 小品种钢半成品 | 0.2-SPCC | 2250 | 0.4 | 2120 | 610 |  | 待判定 | H厚薄公差 |  | 半成品退库 | 鞠承 | 2024-06-06 09:45:20 | 徐小军 | 2024-06-06 18:01:54
MO000395-001-02 | JL00240400492 | JL0024040049 | 04003 | 最终平整 |  | 31010030 | 小品种钢卷 | 0.2-SPCC | 4200 | 0.4 | 3870 | 610 |  | 待判定 | S双边浪 |  | 让步接收 | 鞠承 | 2024-06-06 09:45:20 | 徐小军 | 2024-06-06 15:19:49
MO000280-001 | log050208 | log050208 | 04003 | 最终平整 |  | 31010005 | 小品种钢卷 | 0.12-SPCC |  | 0.6 | 103.2 | 610 |  | 待判定 | [ "S色差" ] |  | 让步接收 |  |  | 陈志华 | 2024-05-04 17:06:29