## sheet1
工序名称 | 新卷号 | 批号 | 机组名称 | 工序状态 | 检验结果 | 班组 | 参与人 | 来料重量 | 出料重量 | 成材率 | 出料长度 | 出料厚度 | 出料宽度 | 工序要求 | 备注 | 来料编码 | 来料名称 | 来料规格 | 产品编码 | 产品名称 | 产品规格 | 膜名称 | 排序 | 主计划号 | 子计划号 | 工序流程编码 | 工序流程名称 | 工单需求 | 计划开始时间 | 计划结束时间 | 工单状态 | 开始时间 | 产出时间 | 组织名称 | 卷号ID | 操作工人 | 报工人 | 检验 | 来料厚度 | 来料长度 | 来料宽度 | 是否分卷 | 原卷号 | 工单要求 | 是否成品 | 不良现象 | 是否入库 | 入库审核 | 生产工时 | 工单行号
最终冷轧 | JG9124080050 | JG9124080050 | 九天700轧机 | 合格 | 合格品 | 乙 | 周朋 | 3990 | 3990 | 1 | 8500 | 0.1 | 610 | 轧0.1（0.097-0.102）米数8400-8500米 |  | 20100023 | 轧硬 | 0.4*610-SPCC | 30210015 | 光亮卷 | 0.1-SPCC |  | 30 | MO002526 | MO002526-011 | GLJ003 | 光亮卷前处理 模板 | 3990 | 2024-08-10 | 2024-08-10 | 3 | 2024-08-26 19:16:55 | 2024-08-26 19:17:14 | 江苏九天光电科技有限公司 | 286081 | 周朋 |  |  | 0.4 | 2120 | 610 | 1 | JG9124080050 |  |  |  | 否 | 否 |  | 11
最终冷轧 | JG9124080072 | JG9124080072 | 九天700轧机 | 合格 | 合格品 | 乙 | 周朋 | 4100 | 4100 | 1 | 8550 | 0.1 | 630 | 轧0.1（0.097-0.102）4.1吨卷轧制米数8400-8500米；6.6吨卷轧制米数13800-13900米 |  | 20100025 | 轧硬 | 0.4*630-SPCC | 30210015 | 光亮卷 | 0.1-SPCC |  | 30 | MO002586 | MO002586-029 | GLJ003 | 光亮卷前处理 模板 | 4110 | 2024-08-12 | 2024-08-12 | 3 | 2024-08-26 18:09:48 | 2024-08-26 18:10:08 | 江苏九天光电科技有限公司 | 288243 | 周朋 |  |  | 0.4 | 2110 | 630 | 1 | JG9124080072 |  |  |  | 否 | 否 |  | 29
最终冷轧 | JG9124080032 | JG9124080032 | 九天700轧机 | 合格 | 合格品 | 乙 | 周朋 | 4180 | 4180 | 1 | 8620 | 0.1 | 630 | 轧0.1（0.097-0.102）4.1吨卷轧制米数8400-8500米；6.6吨卷轧制米数13800-13900米 |  | 20100025 | 轧硬 | 0.4*630-SPCC | 30210015 | 光亮卷 | 0.1-SPCC |  | 30 | MO002586 | MO002586-012 | GLJ003 | 光亮卷前处理 模板 | 4180 | 2024-08-12 | 2024-08-12 | 3 | 2024-08-26 18:09:16 | 2024-08-26 18:09:34 | 江苏九天光电科技有限公司 | 288226 | 周朋 |  |  | 0.4 | 2150 | 630 | 1 | JG9124080032 |  |  |  | 否 | 否 |  | 12
最终冷轧 | JG9124080132 | JG9124080132 | 九天700轧机 | 合格 | 合格品 | 乙 | 蒋涛 | 6280 | 6280 | 1 | 13400 | 0.1 | 610 | 轧0.1（0.097-0.102）6.3吨卷轧制米数12900-13000米；6吨卷轧制米数12500-12600米，5.7吨卷轧制米数12100-12200米 |  | 20100023 | 轧硬 | 0.4*610-SPCC | 30210015 | 光亮卷 | 0.1-SPCC |  | 30 | MO002884 | MO002884-014 | GLJ003 | 光亮卷前处理 模板 | 6280 | 2024-08-21 | 2024-08-21 | 3 | 2024-08-26 18:08:33 | 2024-08-26 18:08:52 | 江苏九天光电科技有限公司 | 300662 | 蒋涛 |  |  | 0.4 | 3340 | 610 | 1 | JG9124080132 |  |  |  | 否 | 否 |  | 14
最终冷轧 | JG9124080024 | JG9124080024 | 九天700轧机 | 合格 | 合格品 | 乙 | 蒋涛 | 4050 | 4050 | 1 | 8400 | 0.1 | 630 | 轧0.1（0.097-0.102）4.1吨卷轧制米数8400-8500米；6.6吨卷轧制米数13800-13900米 |  | 20100025 | 轧硬 | 0.4*630-SPCC | 30210015 | 光亮卷 | 0.1-SPCC |  | 30 | MO002586 | MO002586-008 | GLJ003 | 光亮卷前处理 模板 | 4055 | 2024-08-12 | 2024-08-12 | 3 | 2024-08-26 18:07:50 | 2024-08-26 18:08:07 | 江苏九天光电科技有限公司 | 288222 | 蒋涛 |  |  | 0.4 | 2090 | 630 | 1 | JG9124080024 |  |  |  | 否 | 否 |  | 8
最终冷轧 | JG9124080078 | JG9124080078 | 九天700轧机 | 合格 | 合格品 | 乙 | 蒋涛 | 4070 | 4070 | 1 | 8290 | 0.1 | 630 | 轧0.1（0.097-0.102）4.1吨卷轧制米数8400-8500米；6.6吨卷轧制米数13800-13900米 |  | 20100025 | 轧硬 | 0.4*630-SPCC | 30210015 | 光亮卷 | 0.1-SPCC |  | 30 | MO002586 | MO002586-031 | GLJ003 | 光亮卷前处理 模板 | 4075 | 2024-08-12 | 2024-08-12 | 3 | 2024-08-26 18:07:13 | 2024-08-26 18:07:30 | 江苏九天光电科技有限公司 | 288245 | 蒋涛 |  |  | 0.4 | 2090 | 630 | 1 | JG9124080078 |  |  |  | 否 | 否 |  | 31