## sheet1
工序名称 | 新卷号 | 批号 | 机组名称 | 工序状态 | 检验结果 | 班组 | 参与人 | 来料重量 | 出料重量 | 成材率 | 出料长度 | 出料厚度 | 出料宽度 | 工序要求 | 备注 | 来料编码 | 来料名称 | 来料规格 | 产品编码 | 产品名称 | 产品规格 | 膜名称 | 排序 | 主计划号 | 子计划号 | 工序流程编码 | 工序流程名称 | 工单需求 | 计划开始时间 | 计划结束时间 | 工单状态 | 开始时间 | 产出时间 | 组织名称 | 卷号ID | 操作工人 | 报工人 | 检验 | 来料厚度 | 来料长度 | 来料宽度 | 是否分卷 | 原卷号 | 工单要求 | 是否成品 | 不良现象 | 是否入库 | 入库审核 | 生产工时 | 工单行号
最终冷轧 | JG1224080201 | JG1224080201 | 东方850轧机 | 合格 | 合格品 | 甲 | 吴宏林 | 14180 | 14130 | 0.9965 | 24467 | 0.1 | 760 | 850轧机普光辊(Ra0.4-0.6μm)轧制0.1mm(0.4-0.25-0.15-0.115-0.1) 厚度控制在0.095-0.1之间，米数控制在24600-24700米不低于24600米 |  | 20100142 | 轧硬 | 0.4*760-SPCC | 30210015 | 光亮卷 | 0.1-SPCC |  | 30 | MO002576 | MO002576-009 | GLJ002 | 东方光亮卷前处理（0.4轧0.1mm) | 14215 | 2024-08-12 | 2024-08-12 | 3 | 2024-08-27 03:44:36 | 2024-08-27 07:21:19 | 江苏东方九天新能源材料有限公司 | 287977 | 吴宏林 |  |  | 0.4 | 6000 | 760 | 1 | JG1224080201 |  |  |  | 否 | 否 |  | 9
最终冷轧 | JG1224080280 | JG1224080280 | 东方850轧机 | 合格 | 合格品 | 甲 | 蔡迎虎 | 13885 | 13550 | 0.9759 | 23400 | 0.1 | 760 | 850轧机普光辊(Ra0.4-0.6μm)轧制0.1mm(0.4-0.25-0.15-0.115-0.1)，厚度控制在0.097-0.102，米数控制在23100-23200米 |  | 20100142 | 轧硬 | 0.4*760-SPCC | 30210015 | 光亮卷 | 0.1-SPCC |  | 30 | MO002789 | MO002789-002 | GLJ002 | 东方光亮卷前处理（0.4轧0.1mm) | 13915 | 2024-08-17 | 2024-08-17 | 3 | 2024-08-27 03:35:39 | 2024-08-27 03:36:14 | 江苏东方九天新能源材料有限公司 | 295712 | 蔡迎虎 |  |  | 0.4 | 5900 | 760 | 1 | JG1224080280 |  |  |  | 否 | 否 |  | 2
最终冷轧 | DL0024080112 | DL0024080112 | 东方850轧机 | 合格 | 合格品 | 乙 | 杨海鹏 | 12735 | 12700 | 0.9973 | 17230 | 0.13 | 730 | 无锡丰元：850轧机普光辊(Ra0.4-0.6μm)轧制0.13mm(0.6-0.4-0.25-0.15-0.13),厚度公差：0.128-0.133mm,转脱脂 |  | 20100099 | 轧硬 | 0.6*730-SPCC | 31010007 | 小品种钢卷 | 0.13-SPCC |  | 30 | MO002916 | MO002916-002 | XPZG001 | 小品种钢前处理模板 | 12755 | 2024-08-22 | 2024-09-06 | 3 | 2024-08-26 17:59:23 | 2024-08-26 19:55:50 | 江苏东方九天新能源材料有限公司 | 302677 | 肖勋民 |  |  | 0.6 | 3730 | 730 | 1 | DL0024080112 | 无锡丰元（0.13*730）厚度公差:±0.005mm，宽度公差:±0.5mm。抗拉:310-380Mpa，延伸率:≥35%，普通毛化面，表面涂油，表面无锈点，无孔洞、夹杂折皱等缺陷。卷重:6-7吨；原材料:选用宝钢 |  |  | 否 | 否 |  | 2
最终冷轧 | DL0024080111 | DL0024080111 | 东方850轧机 | 合格 | 合格品 | 乙 | 肖勋民 | 12710 | 12680 | 0.9976 | 17300 | 0.13 | 730 | 无锡丰元：850轧机普光辊(Ra0.4-0.6μm)轧制0.13mm(0.6-0.4-0.25-0.15-0.13),厚度公差：0.128-0.133mm,转脱脂 |  | 20100099 | 轧硬 | 0.6*730-SPCC | 31010007 | 小品种钢卷 | 0.13-SPCC |  | 30 | MO002916 | MO002916-001 | XPZG001 | 小品种钢前处理模板 | 12730 | 2024-08-22 | 2024-09-06 | 3 | 2024-08-26 17:00:10 | 2024-08-26 17:34:56 | 江苏东方九天新能源材料有限公司 | 302676 | 肖勋民 |  |  | 0.6 | 3730 | 730 | 1 | DL0024080111 | 无锡丰元（0.13*730）厚度公差:±0.005mm，宽度公差:±0.5mm。抗拉:310-380Mpa，延伸率:≥35%，普通毛化面，表面涂油，表面无锈点，无孔洞、夹杂折皱等缺陷。卷重:6-7吨；原材料:选用宝钢 |  |  | 否 | 否 |  | 1
最终冷轧 | JG1224080252 | JG1224080252 | 东方850轧机 | 合格 | 合格品 | 乙 | 杨海鹏 | 13995 | 13960 | 0.9975 | 23970 | 0.1 | 760 | 850轧机普光辊(Ra0.4-0.6μm)轧制0.1mm(0.4-0.25-0.15-0.115-0.1)厚度控制在0.097-0.102，米数控制在23100-23200米 |  | 20100142 | 轧硬 | 0.4*760-SPCC | 30210015 | 光亮卷 | 0.1-SPCC |  | 30 | MO002698 | MO002698-004 | GLJ002 | 东方光亮卷前处理（0.4轧0.1mm) | 14030 | 2024-08-14 | 2024-08-14 | 3 | 2024-08-25 17:39:20 | 2024-08-26 14:35:42 | 江苏东方九天新能源材料有限公司 | 291758 | 杨海鹏 |  |  | 0.4 | 5940 | 760 | 1 | JG1224080252 |  |  |  | 否 | 否 |  | 4
最终冷轧 | JG1224080274 | JG1224080274 | 东方850轧机 | 合格 | 合格品 | 甲 | 杨海鹏 | 13630 | 13600 | 0.9978 | 23500 | 0.1 | 760 | 850轧机普光辊(Ra0.4-0.6μm)轧制0.1mm(0.4-0.25-0.15-0.115-0.1)，厚度控制在0.097-0.102米数控制在22800-22900米 |  | 20100142 | 轧硬 | 0.4*760-SPCC | 30210015 | 光亮卷 | 0.1-SPCC |  | 30 | MO002782 | MO002782-002 | GLJ002 | 东方光亮卷前处理（0.4轧0.1mm) | 13660 | 2024-08-17 | 2024-08-17 | 3 | 2024-08-26 10:51:53 | 2024-08-26 11:24:01 | 江苏东方九天新能源材料有限公司 | 295526 | 吴宏林 |  |  | 0.4 | 5840 | 760 | 1 | JG1224080274 |  |  |  | 否 | 否 |  | 2
最终冷轧 | JG12240802602 | JG1224080260 | 东方850轧机 | 合格 | 合格品 | 甲 | 杨海鹏 | 3524 | 3500 | 0.9932 | 5770 | 0.1 | 760 | 850轧机普光辊(Ra0.4-0.6μm)轧制0.1mm(0.4-0.25-0.15-0.115-0.1)，厚度控制在0.097-0.102，米数控制在23500-23600米，不低于23500米 |  | 20100142 | 轧硬 | 0.4*760-SPCC | 30210015 | 光亮卷 | 0.1-SPCC |  | 30 | MO002732 | MO002732-004-02 | GLJ002 | 东方光亮卷前处理（0.4轧0.1mm) | 14155 | 2024-08-15 | 2024-08-15 | 3 | 2024-08-25 11:05:50 | 2024-08-26 09:01:01 | 江苏东方九天新能源材料有限公司 |  | 吴宏林 |  | 1 | 0.1 | 5770 | 760 | 1 | JG12240802602 | [6 empty] | 4
最终冷轧 | JG12240802601 | JG1224080260 | 东方850轧机 | 合格 | 合格品 | 甲 | 杨海鹏 | 10611 | 10540 | 0.9933 | 18080 | 0.1 | 760 | 850轧机普光辊(Ra0.4-0.6μm)轧制0.1mm(0.4-0.25-0.15-0.115-0.1)，厚度控制在0.097-0.102，米数控制在23500-23600米，不低于23500米 |  | 20100142 | 轧硬 | 0.4*760-SPCC | 30210015 | 光亮卷 | 0.1-SPCC |  | 30 | MO002732 | MO002732-004-01 | GLJ002 | 东方光亮卷前处理（0.4轧0.1mm) | 14155 | 2024-08-15 | 2024-08-15 | 3 | 2024-08-25 11:05:50 | 2024-08-26 09:01:01 | 江苏东方九天新能源材料有限公司 |  | 吴宏林 |  | 1 | 0.1 | 18080 | 760 | 1 | JG12240802601 | [6 empty] | 4
最终冷轧 | JG12240802051 | JG1224080205 | 东方850轧机 | 合格 | 合格品 | 甲 | 吴宏林 | 11651 | 10725 | 0.9205 | 18344 | 0.1 | 760 | 850轧机普光辊(Ra0.4-0.6μm)轧制0.1mm(0.4-0.25-0.15-0.115-0.1)，厚度控制在0.097-0.102，米数控制在23500-23600米不低于23500米 |  | 20100142 | 轧硬 | 0.4*760-SPCC | 30210015 | 光亮卷 | 0.1-SPCC |  | 30 | MO002577 | MO002577-009-01 | GLJ002 | 东方光亮卷前处理（0.4轧0.1mm) | 14175 | 2024-08-12 | 2024-08-12 | 3 | 2024-08-26 04:31:22 | 2024-08-26 08:31:42 | 江苏东方九天新能源材料有限公司 |  | 吴宏林 |  | 1 | 0.1 | 18344 | 760 | 1 | JG12240802051 | [6 empty] | 9
最终冷轧 | JG12240802052 | JG1224080205 | 东方850轧机 | 返工 | 返工 | 甲 | 吴宏林 | 2499 | 2300 | 0.9204 | 3600 | 0.112 | 760 | 850轧机普光辊(Ra0.4-0.6μm)轧制0.1mm(0.4-0.25-0.15-0.115-0.1)，厚度控制在0.097-0.102，米数控制在23500-23600米不低于23500米 |  |  |  |  | 30210015 | 光亮卷 | 0.1-SPCC |  | 30 | MO002577 | MO002577-009-02 | GLJ002 | 东方光亮卷前处理（0.4轧0.1mm) | 14175 | 2024-08-12 | 2024-08-12 | 3 | 2024-08-26 04:31:22 | 2024-08-26 08:31:42 | 江苏东方九天新能源材料有限公司 |  | 吴宏林 |  | 1 | 0.112 | 3600 | 760 | 1 | JG12240802052 |  |  | 改切475宽度 |  |  |  | 9
最终冷轧 | JG1224080257 | JG1224080257 | 东方850轧机 | 合格 | 合格品 | 甲 | 蔡迎虎 | 14275 | 14000 | 0.9807 | 24450 | 0.1 | 760 | 850轧机普光辊(Ra0.4-0.6μm)轧制0.1mm(0.4-0.25-0.15-0.115-0.1),厚度控制在0.095-0.1，米数控制在24600-24700米不低于24600米 |  | 20100142 | 轧硬 | 0.4*760-SPCC | 30210015 | 光亮卷 | 0.1-SPCC |  | 30 | MO002729 | MO002729-003 | GLJ002 | 东方光亮卷前处理（0.4轧0.1mm) | 14300 | 2024-08-15 | 2024-08-15 | 3 | 2024-08-26 02:47:09 | 2024-08-26 02:47:46 | 江苏东方九天新能源材料有限公司 | 293739 | 蔡迎虎 |  |  | 0.4 | 6050 | 760 | 1 | JG1224080257 |  |  |  | 否 | 否 |  | 3
最终冷轧 | JG1224080253 | JG1224080253 | 东方850轧机 | 合格 | 合格品 | 甲 | 吴宏林 | 14265 | 14200 | 0.9954 | 24360 | 0.1 | 760 | 850轧机普光辊(Ra0.4-0.6μm)轧制0.1mm(0.4-0.25-0.15-0.115-0.1)，厚度控制在0.095-0.1，米数控制在24600-24700米 |  | 20100142 | 轧硬 | 0.4*760-SPCC | 30210015 | 光亮卷 | 0.1-SPCC |  | 30 | MO002699 | MO002699-001 | GLJ002 | 东方光亮卷前处理（0.4轧0.1mm) | 14290 | 2024-08-14 | 2024-08-14 | 3 | 2024-08-25 21:23:21 | 2024-08-26 00:09:46 | 江苏东方九天新能源材料有限公司 | 291759 | 吴宏林 |  |  | 0.4 | 6060 | 760 | 1 | JG1224080253 |  |  |  | 否 | 否 |  | 1
最终冷轧 | JG1224080261 | JG1224080261 | 东方850轧机 | 合格 | 合格品 | 甲 | 肖勋民 | 13855 | 13511 | 0.9752 | 23100 | 0.1 | 760 | 850轧机普光辊(Ra0.4-0.6μm)轧制0.1mm(0.4-0.25-0.15-0.115-0.1)，厚度控制在0.097-0.102，米数控制在23100-23200米，不低于23100米 |  | 20100142 | 轧硬 | 0.4*760-SPCC | 30210015 | 光亮卷 | 0.1-SPCC |  | 30 | MO002730 | MO002730-005 | GLJ002 | 东方光亮卷前处理（0.4轧0.1mm) | 13885 | 2024-08-15 | 2024-08-15 | 3 | 2024-08-25 02:46:47 | 2024-08-25 07:36:36 | 江苏东方九天新能源材料有限公司 | 293745 | 吴宏林 |  |  | 0.4 | 5890 | 760 | 1 | JG1224080261 |  |  |  | 否 | 否 |  | 5
最终冷轧 | JG1224080249 | JG1224080249 | 东方850轧机 | 合格 | 合格品 | 甲 | 肖勋民 | 13900 | 12560 | 0.9036 | 21100 | 0.1 | 760 | 850轧机普光辊(Ra0.4-0.6μm)轧制0.1mm(0.4-0.25-0.15-0.115-0.1)，厚度控制在0.097-0.102,米数控制在23100-23200米不低于23100米 |  | 20100142 | 轧硬 | 0.4*760-SPCC | 30210015 | 光亮卷 | 0.1-SPCC |  | 30 | MO002734 | MO002734-003 | GLJ002 | 东方光亮卷前处理（0.4轧0.1mm) | 13940 | 2024-08-15 | 2024-08-15 | 3 | 2024-08-25 02:32:01 | 2024-08-25 02:33:01 | 江苏东方九天新能源材料有限公司 | 293763 | 吴宏林 |  |  | 0.4 | 5920 | 760 | 1 | JG1224080249 |  |  |  | 否 | 否 |  | 3
最终冷轧 | JG1224080139 | JG1224080139 | 东方850轧机 | 合格 | 合格品 | 甲 | 肖勋民 | 13920 | 13880 | 0.9971 | 23580 | 0.1 | 760 | 850轧机普光辊(Ra0.4-0.6μm)轧制0.1mm(0.4-0.25-0.15-0.115-0.1)厚度控制在0.097-0.102，米数控制在23100-23200米不低于23100米 |  | 20100142 | 轧硬 | 0.4*760-SPCC | 30210015 | 光亮卷 | 0.1-SPCC |  | 30 | MO002579 | MO002579-003 | GLJ002 | 东方光亮卷前处理（0.4轧0.1mm) | 13940 | 2024-08-12 | 2024-08-12 | 3 | 2024-08-25 01:35:58 | 2024-08-25 01:36:48 | 江苏东方九天新能源材料有限公司 | 287995 | 吴宏林 |  |  | 0.4 | 5970 | 760 | 1 | JG1224080139 |  |  |  | 否 | 否 |  | 3
最终冷轧 | JG1224080240 | JG1224080240 | 东方850轧机 | 合格 | 合格品 | 甲 | 吴宏林 | 13895 | 13800 | 0.9932 | 23118 | 0.1 | 760 | 850轧机普光辊(Ra0.4-0.6μm)轧制0.1mm(0.4-0.25-0.15-0.115-0.1)厚度控制在0.097-0.102，米数控制在23100-23200米 |  | 20100142 | 轧硬 | 0.4*760-SPCC | 30210015 | 光亮卷 | 0.1-SPCC |  | 30 | MO002698 | MO002698-002 | GLJ002 | 东方光亮卷前处理（0.4轧0.1mm) | 13910 | 2024-08-14 | 2024-08-14 | 3 | 2024-08-24 14:04:07 | 2024-08-24 18:21:21 | 江苏东方九天新能源材料有限公司 | 291756 | 吴宏林 |  |  | 0.4 | 5900 | 760 | 1 | JG1224080240 |  |  |  | 否 | 否 |  | 2
最终冷轧 | JG1224080127 | JG1224080127 | 东方850轧机 | 合格 | 合格品 | 甲 | 蔡迎虎 | 14195 | 13895 | 0.9789 | 23790 | 0.1 | 760 | 850轧机普光辊(Ra0.4-0.6μm)轧制0.1mm(0.4-0.25-0.15-0.115-0.1) 厚度控制在0.095-0.1之间，米数控制在24600-24700米不低于24600米 |  | 20100142 | 轧硬 | 0.4*760-SPCC | 30210015 | 光亮卷 | 0.1-SPCC |  | 30 | MO002576 | MO002576-001 | GLJ002 | 东方光亮卷前处理（0.4轧0.1mm) | 14235 | 2024-08-12 | 2024-08-12 | 3 | 2024-08-24 12:24:37 | 2024-08-24 12:26:23 | 江苏东方九天新能源材料有限公司 | 287969 | 蔡迎虎 |  |  | 0.4 | 6060 | 760 | 1 | JG1224080127 |  |  |  | 否 | 否 |  | 1
最终冷轧 | JG1224080220 | JG1224080220 | 东方850轧机 | 合格 | 合格品 | 乙 | 肖勋民 | 14095 | 14000 | 0.9933 | 24320 | 0.1 | 760 | 850轧机普光辊(Ra0.4-0.6μm)轧制0.1mm(0.4-0.25-0.15-0.115-0.1)，厚度控制在0.097-0.102，米数控制在23500-23600米，不低于23500米 |  | 20100142 | 轧硬 | 0.4*760-SPCC | 30210015 | 光亮卷 | 0.1-SPCC |  | 30 | MO002732 | MO002732-002 | GLJ002 | 东方光亮卷前处理（0.4轧0.1mm) | 14130 | 2024-08-15 | 2024-08-15 | 3 | 2024-08-24 08:17:04 | 2024-08-24 08:49:08 | 江苏东方九天新能源材料有限公司 | 293751 | 肖勋民 |  |  | 0.4 | 5980 | 760 | 1 | JG1224080220 |  |  |  | 否 | 否 |  | 2
最终冷轧 | JG1224080138 | JG1224080138 | 东方850轧机 | 合格 | 合格品 | 乙 | 杨海鹏 | 14120 | 14070 | 0.9965 | 24420 | 0.1 | 760 | 850轧机普光辊(Ra0.4-0.6μm)轧制0.1mm(0.4-0.25-0.15-0.115-0.1)，厚度控制在0.097-0.102，米数控制在23500-23600米不低于23500米 |  | 20100142 | 轧硬 | 0.4*760-SPCC | 30210015 | 光亮卷 | 0.1-SPCC |  | 30 | MO002577 | MO002577-002 | GLJ002 | 东方光亮卷前处理（0.4轧0.1mm) | 14135 | 2024-08-12 | 2024-08-12 | 3 | 2024-08-24 02:28:21 | 2024-08-24 05:21:04 | 江苏东方九天新能源材料有限公司 | 287982 | 肖勋民 |  |  | 0.4 | 5990 | 760 | 1 | JG1224080138 |  |  |  | 否 | 否 | 12078 | 2
最终冷轧 | JG1224080218 | JG1224080218 | 东方850轧机 | 合格 | 合格品 | 乙 | 肖勋民 | 13940 | 13900 | 0.9971 | 23980 | 0.1 | 760 | 850轧机普光辊(Ra0.4-0.6μm)轧制0.1mm(0.4-0.25-0.15-0.115-0.1)，厚度控制在0.097-0.102,米数控制在23100-23200米不低于23100米 |  | 20100142 | 轧硬 | 0.4*760-SPCC | 30210015 | 光亮卷 | 0.1-SPCC |  | 30 | MO002734 | MO002734-002 | GLJ002 | 东方光亮卷前处理（0.4轧0.1mm) | 13970 | 2024-08-15 | 2024-08-15 | 3 | 2024-08-23 23:45:00 | 2024-08-23 23:45:45 | 江苏东方九天新能源材料有限公司 | 293762 | 肖勋民 |  |  | 0.4 | 5930 | 760 | 1 | JG1224080218 |  |  |  | 否 | 否 |  | 2
最终冷轧 | JG1224080206 | JG1224080206 | 东方850轧机 | 合格 | 合格品 | 甲 | 吴宏林 | 14150 | 13950 | 0.9859 | 23910 | 0.1 | 760 | 850轧机普光辊(Ra0.4-0.6μm)轧制0.1mm(0.4-0.25-0.15-0.115-0.1)，厚度控制在0.097-0.102，米数控制在23500-23600米不低于23500米 |  | 20100142 | 轧硬 | 0.4*760-SPCC | 30210015 | 光亮卷 | 0.1-SPCC |  | 30 | MO002577 | MO002577-010 | GLJ002 | 东方光亮卷前处理（0.4轧0.1mm) | 14175 | 2024-08-12 | 2024-08-12 | 3 | 2024-08-23 16:14:57 | 2024-08-23 19:25:00 | 江苏东方九天新能源材料有限公司 | 287991 | 吴宏林 |  |  | 0.4 | 6050 | 760 | 1 | JG1224080206 |  |  |  | 否 | 否 |  | 10
最终冷轧 | JG1224080259 | JG1224080259 | 东方850轧机 | 合格 | 合格品 | 甲 | 蔡迎虎 | 14095 | 13800 | 0.9791 | 23930 | 0.1 | 760 | 850轧机普光辊(Ra0.4-0.6μm)轧制0.1mm(0.4-0.25-0.15-0.115-0.1)，厚度控制在0.097-0.102，米数控制在23500-23600米，不低于23500米 |  | 20100142 | 轧硬 | 0.4*760-SPCC | 30210015 | 光亮卷 | 0.1-SPCC |  | 30 | MO002732 | MO002732-003 | GLJ002 | 东方光亮卷前处理（0.4轧0.1mm) | 14140 | 2024-08-15 | 2024-08-15 | 3 | 2024-08-23 13:18:40 | 2024-08-23 15:47:24 | 江苏东方九天新能源材料有限公司 | 293752 | 蔡迎虎 |  |  | 0.4 | 5990 | 760 | 1 | JG1224080259 |  |  |  | 否 | 否 |  | 3
最终冷轧 | JG1224080137 | JG1224080137 | 东方850轧机 | 合格 | 合格品 | 甲 | 吴宏林 | 14115 | 14050 | 0.9954 | 24000 | 0.1 | 760 | 850轧机普光辊(Ra0.4-0.6μm)轧制0.1mm(0.4-0.25-0.15-0.115-0.1)，厚度控制在0.097-0.102，米数控制在23500-23600米不低于23500米 |  | 20100142 | 轧硬 | 0.4*760-SPCC | 30210015 | 光亮卷 | 0.1-SPCC |  | 30 | MO002577 | MO002577-001 | GLJ002 | 东方光亮卷前处理（0.4轧0.1mm) | 14145 | 2024-08-12 | 2024-08-12 | 3 | 2024-08-23 09:18:01 | 2024-08-23 12:22:25 | 江苏东方九天新能源材料有限公司 | 287981 | 吴宏林 |  |  | 0.4 | 5990 | 760 | 1 | JG1224080137 |  |  |  | 否 | 否 | 9349 | 1
最终冷轧 | JG1224080146 | JG1224080146 | 东方850轧机 | 合格 | 合格品 | 乙 | 杨海鹏 | 14220 | 13890 | 0.9768 | 23630 | 0.1 | 760 | 850轧机普光辊(Ra0.4-0.6μm)轧制0.1mm(0.4-0.25-0.15-0.115-0.1) 厚度控制在0.095-0.1之间，米数控制在24600-24700米不低于24600米 | 1 | 20100142 | 轧硬 | 0.4*760-SPCC | 30210015 | 光亮卷 | 0.1-SPCC |  | 30 | MO002576 | MO002576-006 | GLJ002 | 东方光亮卷前处理（0.4轧0.1mm) | 14240 | 2024-08-12 | 2024-08-12 | 3 | 2024-08-23 04:50:28 | 2024-08-23 08:42:01 | 江苏东方九天新能源材料有限公司 | 287974 | 肖勋民 |  |  | 0.4 | 6070 | 760 | 1 | JG1224080146 |  |  | 1 | 否 | 否 | 9348 | 6
最终冷轧 | JG1224080208 | JG1224080208 | 东方850轧机 | 合格 | 合格品 | 乙 | 肖勋民 | 14275 | 14230 | 0.9968 | 24638 | 0.1 | 760 | 850轧机普光辊(Ra0.4-0.6μm)轧制0.1mm(0.4-0.25-0.15-0.115-0.1) 厚度控制在0.095-0.1之间，米数控制在24600-24700米不低于24600米 |  | 20100142 | 轧硬 | 0.4*760-SPCC | 30210015 | 光亮卷 | 0.1-SPCC |  | 30 | MO002576 | MO002576-007 | GLJ002 | 东方光亮卷前处理（0.4轧0.1mm) | 14310 | 2024-08-12 | 2024-08-12 | 3 | 2024-08-23 04:01:54 | 2024-08-23 04:03:01 | 江苏东方九天新能源材料有限公司 | 287975 | 肖勋民 |  |  | 0.4 | 5990 | 760 | 1 | JG1224080208 |  |  |  | 否 | 否 | 4664 | 7
最终冷轧 | JG1224080250 | JG1224080250 | 东方850轧机 | 合格 | 合格品 | 甲 | 杨海鹏 | 13900 | 13640 | 0.9813 | 23456 | 0.1 | 760 | 850轧机普光辊(Ra0.4-0.6μm)轧制0.1mm(0.4-0.25-0.15-0.115-0.1)，厚度控制在0.097-0.102,米数控制在23100-23200米不低于23100米 |  | 20100142 | 轧硬 | 0.4*760-SPCC | 30210015 | 光亮卷 | 0.1-SPCC |  | 30 | MO002734 | MO002734-004 | GLJ002 | 东方光亮卷前处理（0.4轧0.1mm) | 13950 | 2024-08-15 | 2024-08-15 | 3 | 2024-08-22 21:19:47 | 2024-08-23 00:58:26 | 江苏东方九天新能源材料有限公司 | 293764 | 关颜伟 |  |  | 0.4 | 5910 | 760 | 1 | JG1224080250 |  |  |  | 否 | 否 |  | 4
最终冷轧 | JG1224080135 | JG1224080135 | 东方850轧机 | 合格 | 合格品 | 甲 | 蔡迎虎 | 14240 | 13000 | 0.9129 | 22000 | 0.1 | 760 | 850轧机普光辊(Ra0.4-0.6μm)轧制0.1mm(0.4-0.25-0.15-0.115-0.1) 厚度控制在0.095-0.1之间，米数控制在24600-24700米不低于24600米 |  | 20100142 | 轧硬 | 0.4*760-SPCC | 30210015 | 光亮卷 | 0.1-SPCC |  | 30 | MO002576 | MO002576-003 | GLJ002 | 东方光亮卷前处理（0.4轧0.1mm) | 14255 | 2024-08-12 | 2024-08-12 | 3 | 2024-08-22 15:51:42 | 2024-08-22 19:52:22 | 江苏东方九天新能源材料有限公司 | 287971 | 蔡迎虎 |  |  | 0.4 | 6050 | 760 | 1 | JG1224080135 |  |  |  | 否 | 否 | 8440 | 3
最终冷轧 | JG1224080147 | JG1224080147 | 东方850轧机 | 合格 | 合格品 | 甲 | 吴宏林 | 14110 | 14060 | 0.9965 | 24060 | 0.1 | 760 | 850轧机普光辊(Ra0.4-0.6μm)轧制0.1mm(0.4-0.25-0.15-0.115-0.1)，厚度控制在0.097-0.102，米数控制在23500-23600米不低于23500米 |  | 20100142 | 轧硬 | 0.4*760-SPCC | 30210015 | 光亮卷 | 0.1-SPCC |  | 30 | MO002577 | MO002577-003 | GLJ002 | 东方光亮卷前处理（0.4轧0.1mm) | 14140 | 2024-08-12 | 2024-08-12 | 3 | 2024-08-22 12:31:32 | 2024-08-22 15:44:01 | 江苏东方九天新能源材料有限公司 | 287983 | 吴宏林 |  |  | 0.4 | 6040 | 760 | 1 | JG1224080147 |  |  |  | 否 | 否 | 4924 | 3
最终冷轧 | JG1224080141 | JG1224080141 | 东方850轧机 | 合格 | 合格品 | 甲 | 蔡迎虎 | 14260 | 13860 | 0.9719 | 23700 | 0.1 | 760 | 850轧机普光辊(Ra0.4-0.6μm)轧制0.1mm(0.4-0.25-0.15-0.115-0.1) 厚度控制在0.095-0.1之间，米数控制在24600-24700米不低于24600米 |  | 20100142 | 轧硬 | 0.4*760-SPCC | 30210015 | 光亮卷 | 0.1-SPCC |  | 30 | MO002576 | MO002576-011 | GLJ002 | 东方光亮卷前处理（0.4轧0.1mm) | 14250 | 2024-08-12 | 2024-08-12 | 3 | 2024-08-22 12:20:53 | 2024-08-22 12:21:27 | 江苏东方九天新能源材料有限公司 | 287979 | 蔡迎虎 |  |  | 0.4 | 6100 | 760 | 1 | JG1224080141 |  |  |  | 否 | 否 |  | 11
最终冷轧 | JG1224080262 | JG1224080262 | 东方850轧机 | 合格 | 合格品 | 乙 | 肖勋民 | 13860 | 13830 | 0.9978 | 23890 | 0.1 | 760 | 850轧机普光辊(Ra0.4-0.6μm)轧制0.1mm(0.4-0.25-0.15-0.115-0.1)，厚度控制在0.097-0.102，米数控制在23100-23200米，不低于23100米 |  | 20100142 | 轧硬 | 0.4*760-SPCC | 30210015 | 光亮卷 | 0.1-SPCC |  | 30 | MO002730 | MO002730-006 | GLJ002 | 东方光亮卷前处理（0.4轧0.1mm) | 13895 | 2024-08-15 | 2024-08-15 | 3 | 2024-08-22 08:31:29 | 2024-08-22 09:08:04 | 江苏东方九天新能源材料有限公司 | 293746 | 肖勋民 |  |  | 0.4 | 5890 | 760 | 1 | JG1224080262 |  |  |  | 否 | 否 | 4456 | 6
最终冷轧 | JG1224080143 | JG1224080143 | 东方850轧机 | 合格 | 合格品 | 乙 | 杨海鹏 | 13900 | 13760 | 0.9899 | 23555 | 0.1 | 760 | 850轧机普光辊(Ra0.4-0.6μm)轧制0.1mm(0.4-0.25-0.15-0.115-0.1)厚度控制在0.097-0.102，米数控制在23100-23200米不低于23100米 |  | 20100142 | 轧硬 | 0.4*760-SPCC | 30210015 | 光亮卷 | 0.1-SPCC |  | 30 | MO002579 | MO002579-001 | GLJ002 | 东方光亮卷前处理（0.4轧0.1mm) | 13925 | 2024-08-12 | 2024-08-12 | 3 | 2024-08-22 03:03:30 | 2024-08-22 06:15:02 | 江苏东方九天新能源材料有限公司 | 287993 | 肖勋民 |  |  | 0.4 | 5900 | 760 | 1 | JG1224080143 |  |  |  | 否 | 否 | 4773 | 1
最终冷轧 | JG1224080207 | JG1224080207 | 东方850轧机 | 合格 | 合格品 | 乙 | 肖勋民 | 14280 | 14230 | 0.9965 | 24646 | 0.1 | 760 | 850轧机普光辊(Ra0.4-0.6μm)轧制0.1mm(0.4-0.25-0.15-0.115-0.1) 厚度控制在0.095-0.1之间，米数控制在24600-24700米不低于24600米 |  | 20100142 | 轧硬 | 0.4*760-SPCC | 30210015 | 光亮卷 | 0.1-SPCC |  | 30 | MO002576 | MO002576-008 | GLJ002 | 东方光亮卷前处理（0.4轧0.1mm) | 14300 | 2024-08-12 | 2024-08-12 | 3 | 2024-08-22 02:51:41 | 2024-08-22 02:54:00 | 江苏东方九天新能源材料有限公司 | 287976 | 肖勋民 |  |  | 0.4 | 6100 | 760 | 1 | JG1224080207 |  |  |  | 否 | 否 |  | 8
最终冷轧 | JG1224080140 | JG1224080140 | 东方850轧机 | 合格 | 合格品 | 甲 | 杨海鹏 | 13930 | 13710 | 0.9842 | 23808 | 0.1 | 760 | 850轧机普光辊(Ra0.4-0.6μm)轧制0.1mm(0.4-0.25-0.15-0.115-0.1)厚度控制在0.097-0.102，米数控制在23100-23200米不低于23100米 |  | 20100142 | 轧硬 | 0.4*760-SPCC | 30210015 | 光亮卷 | 0.1-SPCC |  | 30 | MO002579 | MO002579-004 | GLJ002 | 东方光亮卷前处理（0.4轧0.1mm) | 13940 | 2024-08-12 | 2024-08-12 | 3 | 2024-08-21 21:01:28 | 2024-08-22 00:04:52 | 江苏东方九天新能源材料有限公司 | 287996 | 吴宏林 |  |  | 0.4 | 5970 | 760 | 1 | JG1224080140 |  |  |  | 否 | 否 |  | 4
最终冷轧 | DL0024070056 | DL0024070056 | 东方850轧机 | 合格 | 合格品 | 甲 | 吴宏林 | 14730 | 14370 | 0.9756 | 9810 | 0.254 | 730 | 海金杜门（实验料）：850轧机中间道次普光辊（Ra0.4-0.5μm)轧制，最后一道建议用Ra0.8-1.0μm细毛化辊轧至0.254mm(0.6-0.45-0.35-0.29-0.25)厚度公差：0.253-0.258mm（注意公差范围）、板面粗糙度控制Ra0.4-0.6μm、转脱脂 |  | 20100099 | 轧硬 | 0.6*730-SPCC | 20600002 | 镍钝化卷半成品 | 0.254-SPCC |  | 20 | MO002197 | MO002197-001 | HJDM002 | 东方镍钝化半成品前处理0.254（海金杜门：厚度公差：0.250-0.255mm、硬度：90-100HV,粗糙度：Ra0.5-0.7μm） | 14750 | 2024-07-29 | 2024-08-08 | 3 | 2024-08-21 17:30:39 | 2024-08-21 19:36:21 | 江苏东方九天新能源材料有限公司 | 268052 | 吴宏林 |  |  | 0.6 | 4320 | 730 | 1 | DL0024070056 | 1150镍线实验料（0.254*730）厚度公差: 0.250-0.255mm，硬度:90-100HV.粗糙度: Ra0.5-0.7um;脱脂平均分包 |  |  | 否 | 否 | 2998 | 1
最终冷轧 | JG1224080148 | JG1224080148 | 东方850轧机 | 合格 | 合格品 | 甲 | 蔡迎虎 | 14135 | 13340 | 0.9438 | 23080 | 0.1 | 760 | 850轧机普光辊(Ra0.4-0.6μm)轧制0.1mm(0.4-0.25-0.15-0.115-0.1)，厚度控制在0.097-0.102，米数控制在23500-23600米不低于23500米 |  | 20100142 | 轧硬 | 0.4*760-SPCC | 30210015 | 光亮卷 | 0.1-SPCC |  | 30 | MO002577 | MO002577-004 | GLJ002 | 东方光亮卷前处理（0.4轧0.1mm) | 14150 | 2024-08-12 | 2024-08-12 | 3 | 2024-08-21 16:55:17 | 2024-08-21 16:55:53 | 江苏东方九天新能源材料有限公司 | 287984 | 吴宏林 |  |  | 0.4 | 6000 | 760 | 1 | JG1224080148 |  |  |  | 否 | 否 |  | 4
最终冷轧 | JG1224080209 | JG1224080209 | 东方850轧机 | 合格 | 合格品 | 甲 | 吴宏林 | 13870 | 13820 | 0.9964 | 23807 | 0.1 | 760 | 850轧机普光辊(Ra0.4-0.6μm)轧制0.1mm(0.4-0.25-0.15-0.115-0.1)厚度控制在0.097-0.102，米数控制在23100-23200米不低于23100米 |  | 20100142 | 轧硬 | 0.4*760-SPCC | 30210015 | 光亮卷 | 0.1-SPCC |  | 30 | MO002579 | MO002579-007 | GLJ002 | 东方光亮卷前处理（0.4轧0.1mm) | 13890 | 2024-08-12 | 2024-08-12 | 3 | 2024-08-21 08:24:50 | 2024-08-21 11:09:04 | 江苏东方九天新能源材料有限公司 | 287999 | 吴宏林 |  |  | 0.4 | 5940 | 760 | 1 | JG1224080209 |  |  |  | 否 | 否 | 4038 | 7