## sheet1
工序名称 | 新卷号 | 批号 | 机组名称 | 工序状态 | 检验结果 | 班组 | 参与人 | 来料重量 | 出料重量 | 成材率 | 出料长度 | 出料厚度 | 出料宽度 | 工序要求 | 备注 | 来料编码 | 来料名称 | 来料规格 | 产品编码 | 产品名称 | 产品规格 | 膜名称 | 排序 | 主计划号 | 子计划号 | 工序流程编码 | 工序流程名称 | 工单需求 | 计划开始时间 | 计划结束时间 | 工单状态 | 开始时间 | 产出时间 | 组织名称 | 卷号ID | 操作工人 | 报工人 | 检验 | 来料厚度 | 来料长度 | 来料宽度 | 是否分卷 | 原卷号 | 工单要求 | 是否成品 | 不良现象 | 是否入库 | 入库审核 | 生产工时 | 工单行号
最终平整 | JG91240700182 | JG9124070018 | 九天850平整 | 合格 | 合格品 | 甲 | 刘勇 | 4980 | 4946 | 0.9932 | 7110 | 0.15 | 610 | 平整 |  | 20100023 | 轧硬 | 0.4*610-SPCC | 30210011 | 光亮卷 | 0.15-SPCC |  | 60 | MO002677 | MO002677-004-02 | GLJ003 | 光亮卷前处理 模板 | 10105 | 2024-08-14 | 2024-08-14 | 3 | 2024-08-25 07:37:15 | 2024-08-25 08:22:56 | 江苏九天光电科技有限公司 | 291228 | 马晓飞 |  |  | 0.15 | 7100 | 610 | 1 | JG91240700182 |  | 1 |  | 是 | 是 | 5541 | 4
最终平整 | JG91240700122 | JG9124070012 | 九天850平整 | 合格 | 让步接收 | 甲 | 马晓飞 | 5070 | 5040 | 0.9941 | 7230 | 0.15 | 610 | 平整 | 孔洞(6628/6630米传99毫米2个0.18/0.24平方毫米) | 20100023 | 轧硬 | 0.4*610-SPCC | 30210011 | 光亮卷 | 0.15-SPCC |  | 60 | MO002677 | MO002677-002-02 | GLJ003 | 光亮卷前处理 模板 | 10295 | 2024-08-14 | 2024-08-14 | 3 | 2024-08-25 07:43:56 | 2024-08-25 07:45:07 | 江苏九天光电科技有限公司 | 291226 | 马晓飞 |  |  | 0.15 | 7280 | 610 | 1 | JG91240700122 |  | 1 | K孔洞(6628/6630米传99毫米2个0.18/0.24平方毫米) | 是 | 是 | 12405 | 2
最终平整 | JG1224070589 | JG1224070589 | 九天850平整 | 合格 | 合格品 | 甲 | 刘勇 | 5004 | 4980 | 0.9952 | 7140 | 0.15 | 610 | 平整 |  | 20100023 | 轧硬 | 0.4*610-SPCC | 30210011 | 光亮卷 | 0.15-SPCC |  | 60 | MO002678 | MO002678-015 | GLJ003 | 光亮卷前处理 模板 | 5065 | 2024-08-14 | 2024-08-14 | 3 | 2024-08-25 06:01:12 | 2024-08-25 07:02:05 | 江苏九天光电科技有限公司 | 291244 | 刘勇 |  |  | 0.15 | 7177 | 610 | 1 | JG1224070589 |  | 1 |  | 是 | 是 | 6809 | 15
最终平整 | JG91240700161 | JG9124070016 | 九天850平整 | 合格 | 合格品 | 甲 | 马晓飞 | 5118 | 5090 | 0.9945 | 7370 | 0.15 | 610 | 平整 |  | 20100023 | 轧硬 | 0.4*610-SPCC | 30210011 | 光亮卷 | 0.15-SPCC |  | 60 | MO002401 | MO002401-006-01 | GLJ003 | 光亮卷前处理 模板 | 10290 | 2024-08-07 | 2024-08-07 | 3 | 2024-08-25 05:12:36 | 2024-08-25 06:09:17 | 江苏九天光电科技有限公司 | 282239 | 刘勇 |  |  | 0.15 | 7410 | 610 | 1 | JG91240700161 |  | 1 |  | 是 | 是 | 6999 | 6
最终平整 | JG1224070624 | JG1224070624 | 九天850平整 | 合格 | 合格品 | 甲 | 刘勇 | 6730 | 6684 | 0.9932 | 9760 | 0.15 | 610 | 平整 |  | 20100023 | 轧硬 | 0.4*610-SPCC | 30210011 | 光亮卷 | 0.15-SPCC |  | 60 | MO002753 | MO002753-016 | GLJ003 | 光亮卷前处理 模板 | 6795 | 2024-08-16 | 2024-08-16 | 3 | 2024-08-25 04:11:09 | 2024-08-25 05:20:41 | 江苏九天光电科技有限公司 | 294387 | 马晓飞 |  |  | 0.15 | 9823 | 610 | 1 | JG1224070624 |  | 1 |  | 是 | 是 | 6814 | 16
最终平整 | JG1224070623 | JG1224070623 | 九天850平整 | 合格 | 合格品 | 甲 | 马晓飞 | 6730 | 6680 | 0.9926 | 9490 | 0.15 | 610 | 平整 |  | 20100023 | 轧硬 | 0.4*610-SPCC | 30210011 | 光亮卷 | 0.15-SPCC |  | 60 | MO002753 | MO002753-015 | GLJ003 | 光亮卷前处理 模板 | 6815 | 2024-08-16 | 2024-08-16 | 3 | 2024-08-25 02:48:32 | 2024-08-25 04:21:20 | 江苏九天光电科技有限公司 | 294386 | 刘勇 |  |  | 0.15 | 9538 | 610 | 1 | JG1224070623 |  | 1 |  | 是 | 是 | 6804 | 15
最终平整 | JG91240700102 | JG9124070010 | 九天850平整 | 合格 | 合格品 | 甲 | 刘勇 | 5214 | 5160 | 0.9896 | 7420 | 0.15 | 610 | 平整 |  | 20100023 | 轧硬 | 0.4*610-SPCC | 30210011 | 光亮卷 | 0.15-SPCC |  | 60 | MO002677 | MO002677-001-02 | GLJ003 | 光亮卷前处理 模板 | 10290 | 2024-08-14 | 2024-08-14 | 3 | 2024-08-25 01:26:25 | 2024-08-25 02:17:21 | 江苏九天光电科技有限公司 | 291225 | 刘勇 |  |  | 0.15 | 7490 | 610 | 1 | JG91240700102 |  | 1 |  | 是 | 是 | 5524 | 1
最终平整 | JG1224070530 | JG1224070530 | 九天850平整 | 合格 | 让步接收 | 甲 | 马晓飞 | 5134 | 5106 | 0.9945 | 7290 | 0.15 | 610 | 平整 | 撞伤折印(内400米操作侧1CM左右有撞伤折印，偶有5CM左右黑斑) | 20100023 | 轧硬 | 0.4*610-SPCC | 30210011 | 光亮卷 | 0.15-SPCC |  | 60 | MO002525 | MO002525-004 | GLJ003 | 光亮卷前处理 模板 | 5200 | 2024-08-10 | 2024-08-10 | 3 | 2024-08-25 00:36:30 | 2024-08-25 01:48:14 | 江苏九天光电科技有限公司 | 286042 | 马晓飞 |  |  | 0.15 | 7324 | 610 | 1 | JG1224070530 |  | 1 | Z撞伤折印(内400米左右操作侧1CM左右有撞伤折印偶有5CM左右黑斑（来料跑偏）) | 是 | 是 | 7026 | 4
最终平整 | JG91240700162 | JG9124070016 | 九天850平整 | 合格 | 合格品 | 乙 | 钱九龙 | 5058 | 5018 | 0.9921 | 7240 | 0.15 | 610 | 平整 |  | 20100023 | 轧硬 | 0.4*610-SPCC | 30210011 | 光亮卷 | 0.15-SPCC |  | 60 | MO002401 | MO002401-006-02 | GLJ003 | 光亮卷前处理 模板 | 10290 | 2024-08-07 | 2024-08-07 | 3 | 2024-08-24 23:46:13 | 2024-08-25 00:21:46 | 江苏九天光电科技有限公司 | 282239 | 钱九龙 |  |  | 0.15 | 7286 | 610 | 1 | JG91240700162 |  | 1 |  | 是 | 是 | 6999 | 6
最终平整 | JG1224070596 | JG1224070596 | 九天850平整 | 合格 | 让步接收 | 乙 | 张兴华 | 6700 | 6670 | 0.9955 | 9660 | 0.15 | 610 | 平整 | 辊印(来料整件操8厘米辊印) | 20100023 | 轧硬 | 0.4*610-SPCC | 30210011 | 光亮卷 | 0.15-SPCC |  | 60 | MO002753 | MO002753-014 | GLJ003 | 光亮卷前处理 模板 | 6770 | 2024-08-16 | 2024-08-16 | 3 | 2024-08-24 22:48:19 | 2024-08-24 23:45:49 | 江苏九天光电科技有限公司 | 294385 | 张兴华 |  |  | 0.15 | 9707 | 610 | 1 | JG1224070596 |  | 1 | G辊印(来料整件操8厘米辊印) | 是 | 是 | 6805 | 14
最终平整 | JG1224070591 | JG1224070591 | 九天850平整 | 合格 | 让步接收 | 乙 | 钱九龙 | 7252 | 7210 | 0.9942 | 10200 | 0.15 | 610 | 平整 | 孔洞(137米传588毫米0.12,485米传598毫米0.15,513米传560毫米0.15，,519米传558毫米0.18,522米传560/564毫米0.18/0.15，,523米标记传535/545/557毫米4个0.03-0.06平方毫米) | 20100023 | 轧硬 | 0.4*610-SPCC | 30210011 | 光亮卷 | 0.15-SPCC |  | 60 | MO002678 | MO002678-017 | GLJ003 | 光亮卷前处理 模板 | 7340 | 2024-08-14 | 2024-08-14 | 3 | 2024-08-24 21:45:42 | 2024-08-24 22:47:50 | 江苏九天光电科技有限公司 | 291246 | 钱九龙 |  |  | 0.15 | 10255 | 610 | 1 | JG1224070591 |  | 1 | K孔洞(137米传588毫米0.12,485米传598毫米0.15513-523米标记传535-564毫米8个0.03-0.18平方毫米) | 是 | 是 | 5688 | 17
最终平整 | JG1224070612 | JG1224070612 | 九天850平整 | 返工 | 返工 | 乙 | 张兴华 | 6652 | 6630 | 0.9967 | 9640 | 0.15 | 610 | 平整 | 孔洞(197/202/206/315/324/329米标记传3-42毫米15个0.06-0.15平方毫米) |  |  |  | 30210011 | 光亮卷 | 0.15-SPCC |  | 60 | MO002678 | MO002678-006 | GLJ003 | 光亮卷前处理 模板 | 6715 | 2024-08-14 | 2024-08-14 | 3 | 2024-08-24 20:44:21 | 2024-08-24 21:45:24 | 江苏九天光电科技有限公司 | 291235 | 张兴华 |  |  | 0.15 | 9708 | 610 | 1 | JG1224070612 |  | 1 | K孔洞(197/202/206/315/324/329米标记传3-42毫米15个0.06-0.15平方毫米) | 是 | 是 | 5689 | 6
最终平整 | JG1224070522 | JG1224070522 | 九天850平整 | 合格 | 合格品 | 乙 | 钱九龙 | 5130 | 5100 | 0.9942 | 7130 | 0.15 | 610 | 平整 |  | 20100023 | 轧硬 | 0.4*610-SPCC | 30210011 | 光亮卷 | 0.15-SPCC |  | 60 | MO002525 | MO002525-002 | GLJ003 | 光亮卷前处理 模板 | 5200 | 2024-08-10 | 2024-08-10 | 3 | 2024-08-24 19:59:13 | 2024-08-24 20:43:57 | 江苏九天光电科技有限公司 | 286040 | 钱九龙 |  |  | 0.15 | 7130 | 610 | 1 | JG1224070522 |  | 1 |  | 是 | 是 | 6839 | 2
最终平整 | JG1224070684 | JG1224070684 | 九天850平整 | 返工 | 返工 | 乙 | 张兴华 | 6722 | 6680 | 0.9938 | 9720 | 0.15 | 610 | 平整 | 孔洞(367-376米标记传440-585毫米5个0.12平方毫米，517-540米标记传481-594毫米10个0.03-0.18,1545米传587毫米0.09,1546米传595毫米0.15平方毫米) |  |  |  | 30210011 | 光亮卷 | 0.15-SPCC |  | 60 | MO002753 | MO002753-020 | GLJ003 | 光亮卷前处理 模板 | 6785 | 2024-08-16 | 2024-08-16 | 3 | 2024-08-24 18:56:13 | 2024-08-24 19:58:49 | 江苏九天光电科技有限公司 | 294391 | 张兴华 |  |  | 0.15 | 9783 | 610 | 1 | JG1224070684 |  | 1 | K孔洞(367-376米标记传440-585毫米5个0.12平方毫米，517-540米标记传481-594毫米10个0.03-0.18,1545米传587毫米0.09,1546米传595毫米0.15平方毫米) | 是 | 是 | 6720 | 20
最终平整 | JG1224070602 | JG1224070602 | 九天850平整 | 合格 | 让步接收 | 乙 | 钱九龙 | 6642 | 6570 | 0.9892 | 9640 | 0.15 | 610 | 平整 | 松花印(内500米操20-30厘米2条来料松花辊印) | 20100023 | 轧硬 | 0.4*610-SPCC | 30210011 | 光亮卷 | 0.15-SPCC |  | 60 | MO002525 | MO002525-014 | GLJ003 | 光亮卷前处理 模板 | 6700 | 2024-08-10 | 2024-08-10 | 3 | 2024-08-24 17:52:44 | 2024-08-24 18:55:46 | 江苏九天光电科技有限公司 | 286052 | 钱九龙 |  |  | 0.15 | 9695 | 610 | 1 | JG1224070602 |  | 1 | S松花印(内500米操20-30厘米2条来料松花辊印) | 是 | 是 | 6937 | 14
最终平整 | JG1224070545 | JG1224070545 | 九天850平整 | 合格 | 合格品 | 乙 | 张兴华 | 5080 | 5050 | 0.9941 | 7290 | 0.15 | 610 | 平整 |  | 20100023 | 轧硬 | 0.4*610-SPCC | 30210011 | 光亮卷 | 0.15-SPCC |  | 60 | MO002525 | MO002525-009 | GLJ003 | 光亮卷前处理 模板 | 5130 | 2024-08-10 | 2024-08-10 | 3 | 2024-08-24 17:00:25 | 2024-08-24 17:52:24 | 江苏九天光电科技有限公司 | 286047 | 张兴华 |  |  | 0.15 | 7357 | 610 | 1 | JG1224070545 |  | 1 |  | 是 | 是 | 7005 | 9
最终平整 | JG1224070605 | JG1224070605 | 九天850平整 | 合格 | 让步接收 | 甲 | 刘勇 | 5150 | 5110 | 0.9922 | 7310 | 0.15 | 610 | 平整 | 松花印(尾部100米左右传10CM左右) | 20100023 | 轧硬 | 0.4*610-SPCC | 30210011 | 光亮卷 | 0.15-SPCC |  | 60 | MO002525 | MO002525-017 | GLJ003 | 光亮卷前处理 模板 | 5215 | 2024-08-10 | 2024-08-10 | 3 | 2024-08-24 15:45:59 | 2024-08-24 16:30:17 | 江苏九天光电科技有限公司 | 286055 | 刘勇 |  |  | 0.15 | 7330 | 610 | 1 | JG1224070605 |  | 1 | S松花印(尾部100米左右传10CM左右) | 是 | 是 | 5504 | 17
最终平整 | JG1224070608 | JG1224070608 | 九天850平整 | 合格 | 合格品 | 甲 | 马晓飞 | 6710 | 6680 | 0.9955 | 9700 | 0.15 | 610 | 平整 |  | 20100023 | 轧硬 | 0.4*610-SPCC | 30210011 | 光亮卷 | 0.15-SPCC |  | 60 | MO002678 | MO002678-002 | GLJ003 | 光亮卷前处理 模板 | 6805 | 2024-08-14 | 2024-08-14 | 3 | 2024-08-24 14:52:17 | 2024-08-24 15:53:46 | 江苏九天光电科技有限公司 | 291231 | 马晓飞 |  |  | 0.15 | 9720 | 610 | 1 | JG1224070608 |  | 1 |  | 是 | 是 | 5630 | 2
最终平整 | JG1224070607 | JG1224070607 | 九天850平整 | 合格 | 合格品 | 甲 | 刘勇 | 6736 | 6680 | 0.9917 | 9760 | 0.15 | 610 | 平整 |  | 20100023 | 轧硬 | 0.4*610-SPCC | 30210011 | 光亮卷 | 0.15-SPCC |  | 60 | MO002678 | MO002678-001 | GLJ003 | 光亮卷前处理 模板 | 6815 | 2024-08-14 | 2024-08-14 | 3 | 2024-08-24 14:45:45 | 2024-08-24 14:57:15 | 江苏九天光电科技有限公司 | 291230 | 刘勇 |  |  | 0.15 | 9800 | 610 | 1 | JG1224070607 |  | 1 |  | 是 | 是 | 6452 | 1
最终平整 | JG1224080065 | JG1224080065 | 九天850平整 | 合格 | 让步接收 | 乙 | 张兴华 | 7680 | 7630 | 0.9935 | 14060 | 0.1 | 710 | 平整 | 拉伸折印(尾部800米操10-25厘米拉伸折印) | 20100028 | 轧硬 | 0.4*710-SPCC | 30210015 | 光亮卷 | 0.1-SPCC |  | 60 | MO002466 | MO002466-003 | GLJ003 | 光亮卷前处理 模板 | 7826 | 2024-08-08 | 2024-08-08 | 3 | 2024-08-23 23:41:50 | 2024-08-24 01:07:30 | 江苏九天光电科技有限公司 | 283615 | 张兴华 |  |  | 0.1 | 14050 | 710 | 1 | JG1224080065 |  | 1 | L拉伸折印(尾部800米操10-25厘米拉伸折印) | 是 | 是 | 5616 | 3
最终平整 | JG1224080176 | JG1224080176 | 九天850平整 | 合格 | 合格品 | 乙 | 钱九龙 | 7650 | 7638 | 0.9984 | 14010 | 0.1 | 710 | 平整 |  | 20100028 | 轧硬 | 0.4*710-SPCC | 30210015 | 光亮卷 | 0.1-SPCC |  | 60 | MO002589 | MO002589-020 | GLJ003 | 光亮卷前处理 模板 | 7780 | 2024-08-12 | 2024-08-12 | 3 | 2024-08-23 22:06:01 | 2024-08-23 23:41:14 | 江苏九天光电科技有限公司 | 288305 | 钱九龙 |  |  | 0.1 | 14020 | 710 | 1 | JG1224080176 |  | 1 |  | 是 | 是 | 6511 | 20
最终平整 | JG12240800121 | JG1224080012 | 九天850平整 | 合格 | 让步接收 | 乙 | 张兴华 | 5600 | 5536 | 0.9886 | 10200 | 0.1 | 710 | 平整 | 孔洞(4906米传47毫米0.12,7954/7957米传59毫米0.21/0.24,9968米传64毫米0.24,10187米传38毫米0.15平方毫米).缩芯折印（尾400米左右传20-30cm） | 20100028 | 轧硬 | 0.4*710-SPCC | 30210015 | 光亮卷 | 0.1-SPCC |  | 60 | MO002480 | MO002480-016-01 | GLJ003 | 光亮卷前处理 模板 | 13350 | 2024-08-09 | 2024-08-09 | 3 | 2024-08-23 20:43:06 | 2024-08-23 22:05:40 | 江苏九天光电科技有限公司 | 284169 | 张兴华 |  |  | 0.1 | 10250 | 710 | 1 | JG12240800121 |  | 1 | K孔洞(4906米传47毫米0.12,7954/7957米传59毫米0.21/0.24,9968米传64毫米0.24,0187米传38毫米0.15平方毫米) | 是 | 是 | 6940 | 16
最终平整 | JG1224080168 | JG1224080168 | 九天850平整 | 合格 | 合格品 | 甲 | 马晓飞 | 7530 | 7510 | 0.9973 | 13850 | 0.1 | 710 | 平整 |  | 20100028 | 轧硬 | 0.4*710-SPCC | 30210015 | 光亮卷 | 0.1-SPCC |  | 60 | MO002589 | MO002589-012 | GLJ003 | 光亮卷前处理 模板 | 7735 | 2024-08-12 | 2024-08-12 | 3 | 2024-08-23 18:29:32 | 2024-08-23 19:54:11 | 江苏九天光电科技有限公司 | 288297 | 马晓飞 |  |  | 0.1 | 13800 | 710 | 1 | JG1224080168 |  | 1 |  | 是 | 是 | 5747 | 12
最终平整 | JG1224080192 | JG1224080192 | 九天850平整 | 合格 | 让步接收 | 甲 | 刘勇 | 7600 | 7500 | 0.9868 | 14000 | 0.1 | 710 | 平整 | 孔洞(675米传692毫米1个0.12,4810米传50毫米1个0.12平方毫米) | 20100028 | 轧硬 | 0.4*710-SPCC | 30210015 | 光亮卷 | 0.1-SPCC |  | 60 | MO002589 | MO002589-036 | GLJ003 | 光亮卷前处理 模板 | 7745 | 2024-08-12 | 2024-08-12 | 3 | 2024-08-23 16:49:46 | 2024-08-23 18:29:10 | 江苏九天光电科技有限公司 | 288321 | 刘勇 |  |  | 0.1 | 14150 | 710 | 1 | JG1224080192 |  | 1 | K孔洞(675米传692毫米1个0.12,4810米传50毫米1个0.12平方毫米) | 是 | 是 | 5859 | 36
最终平整 | JG1224080175 | JG1224080175 | 九天850平整 | 合格 | 合格品 | 甲 | 马晓飞 | 7550 | 7520 | 0.996 | 13870 | 0.1 | 710 | 平整 |  | 20100028 | 轧硬 | 0.4*710-SPCC | 30210015 | 光亮卷 | 0.1-SPCC |  | 60 | MO002589 | MO002589-019 | GLJ003 | 光亮卷前处理 模板 | 7775 | 2024-08-12 | 2024-08-12 | 3 | 2024-08-23 15:15:58 | 2024-08-23 16:50:20 | 江苏九天光电科技有限公司 | 288304 | 马晓飞 |  |  | 0.1 | 13820 | 710 | 1 | JG1224080175 |  | 1 |  | 是 | 是 | 6511 | 19
最终平整 | JG1224080164 | JG1224080164 | 九天850平整 | 合格 | 让步接收 | 甲 | 刘勇 | 7540 | 7520 | 0.9973 | 13830 | 0.1 | 710 | 平整 | 停机印(1330/12590米),色差(内1350米左右传动侧有色差印（来料跑卷）已夹纸) | 20100028 | 轧硬 | 0.4*710-SPCC | 30210015 | 光亮卷 | 0.1-SPCC |  | 60 | MO002589 | MO002589-008 | GLJ003 | 光亮卷前处理 模板 | 7675 | 2024-08-12 | 2024-08-12 | 3 | 2024-08-23 13:31:17 | 2024-08-23 15:27:40 | 江苏九天光电科技有限公司 | 288293 | 刘勇 |  |  | 0.1 | 13750 | 710 | 1 | JG1224080164 |  | 1 | T停机印(1330/12590米),S色差(内1350米左右传动侧有色差印（来料跑卷）已夹纸) | 是 | 是 | 6530 | 8
最终平整 | JG1224080030 | JG1224080030 | 九天850平整 | 合格 | 合格品 | 乙 | 张兴华 | 5530 | 5490 | 0.9928 | 10280 | 0.1 | 710 | 平整 |  | 20100028 | 轧硬 | 0.4*710-SPCC | 30210015 | 光亮卷 | 0.1-SPCC |  | 60 | MO002344 | MO002344-010 | GLJ003 | 光亮卷前处理 模板 | 5606 | 2024-08-05 | 2024-08-05 | 3 | 2024-08-23 07:45:11 | 2024-08-23 07:45:34 | 江苏九天光电科技有限公司 | 280138 | 张兴华 |  |  | 0.1 | 10150 | 710 | 1 | JG1224080030 |  | 1 |  | 是 | 是 | 6470 | 10
最终平整 | JG12240800482 | JG1224080048 | 九天850平整 | 合格 | 合格品 | 乙 | 钱九龙 | 2152 | 2120 | 0.9851 | 3920 | 0.1 | 710 | 平整 |  | 20100028 | 轧硬 | 0.4*710-SPCC | 30210015 | 光亮卷 | 0.1-SPCC |  | 60 | MO002344 | MO002344-029-02 | GLJ003 | 光亮卷前处理 模板 | 5600 | 2024-08-05 | 2024-08-05 | 3 | 2024-08-23 05:30:22 | 2024-08-23 06:50:24 | 江苏九天光电科技有限公司 |  | 钱九龙 |  | 1 | 0.1 | 3920 | 710 | 1 | JG12240800482 |  | 1 |  | 是 | 是 | 2934 | 29
最终平整 | JG12240800481 | JG1224080048 | 九天850平整 | 合格 | 合格品 | 乙 | 钱九龙 | 3298 | 3250 | 0.9854 | 6040 | 0.1 | 710 | 平整 |  | 20100028 | 轧硬 | 0.4*710-SPCC | 30210015 | 光亮卷 | 0.1-SPCC |  | 60 | MO002344 | MO002344-029-01 | GLJ003 | 光亮卷前处理 模板 | 5600 | 2024-08-05 | 2024-08-05 | 3 | 2024-08-23 05:30:22 | 2024-08-23 06:50:24 | 江苏九天光电科技有限公司 |  | 钱九龙 |  | 1 | 0.1 | 6040 | 710 | 1 | JG12240800481 |  | 1 |  | 是 | 是 | 2934 | 29
最终平整 | JG1224080184 | JG1224080184 | 九天850平整 | 合格 | 合格品 | 乙 | 张兴华 | 7330 | 7300 | 0.9959 | 13460 | 0.1 | 710 | 平整 |  | 20100028 | 轧硬 | 0.4*710-SPCC | 30210015 | 光亮卷 | 0.1-SPCC |  | 60 | MO002589 | MO002589-028 | GLJ003 | 光亮卷前处理 模板 | 7520 | 2024-08-12 | 2024-08-12 | 3 | 2024-08-23 04:01:43 | 2024-08-23 05:29:45 | 江苏九天光电科技有限公司 | 288313 | 张兴华 |  |  | 0.1 | 13440 | 710 | 1 | JG1224080184 |  | 1 |  | 是 | 是 | 5959 | 28
最终平整 | JG122408000122 | JG1224080001 | 九天850平整 | 合格 | 合格品 | 乙 | 钱九龙 | 3880 | 3850 | 0.9923 | 7260 | 0.1 | 710 | 平整 |  | 20100028 | 轧硬 | 0.4*710-SPCC | 30210015 | 光亮卷 | 0.1-SPCC |  | 60 | MO002480 | MO002480-001-02-02 | GLJ003 | 光亮卷前处理 模板 | 13490 | 2024-08-09 | 2024-08-09 | 3 | 2024-08-23 03:07:33 | 2024-08-23 04:00:59 | 江苏九天光电科技有限公司 | 284146 | 钱九龙 |  |  | 0.1 | 7280 | 710 | 1 | JG122408000122 |  | 1 |  | 是 | 是 | 4079 | 1
最终平整 | JG1224080090 | JG1224080090 | 九天850平整 | 返工 | 返工 | 乙 | 张兴华 | 7682 | 7600 | 0.9893 | 14060 | 0.1 | 710 | 平整 | 孔洞(2946米传244毫米0.12，3422米传701毫米0.24,4726米传21毫米0.18,11822米传25毫米0.42,13027/13029米传31毫米0.33/0.39，13126/13134米传127/97毫米0.18/0.12,13275米传103毫米0.21,13385-14047米传24-361毫米共计39个不规则0.06-0.3平方毫米孔洞) |  |  |  | 30210015 | 光亮卷 | 0.1-SPCC |  | 60 | MO002466 | MO002466-028 | GLJ003 | 光亮卷前处理 模板 | 7880 | 2024-08-08 | 2024-08-08 | 3 | 2024-08-23 01:38:28 | 2024-08-23 03:07:09 | 江苏九天光电科技有限公司 | 283642 | 张兴华 |  |  | 0.1 | 14150 | 710 | 1 | JG1224080090 |  | 0 | K孔洞(2946米传244毫米0.123422米传701毫米0.24,4726米传21毫米0.18,11822米传25毫米0.42,13027/13029米传31毫米0.33/0.39，13126/13134面传127/97毫米0.18/0.12,13275米传103毫米0.21,13385-14047米传24-361毫米共计39个不规则0.06-0.3平方毫米孔洞) | 否 | 否 |  | 28
最终平整 | JG1224080060 | JG1224080060 | 九天850平整 | 合格 | 合格品 | 乙 | 钱九龙 | 5520 | 5490 | 0.9946 | 10160 | 0.1 | 710 | 平整 |  | 20100028 | 轧硬 | 0.4*710-SPCC | 30210015 | 光亮卷 | 0.1-SPCC |  | 60 | MO002344 | MO002344-040 | GLJ003 | 光亮卷前处理 模板 | 5605 | 2024-08-05 | 2024-08-05 | 3 | 2024-08-23 00:25:54 | 2024-08-23 01:38:01 | 江苏九天光电科技有限公司 | 280173 | 钱九龙 |  |  | 0.1 | 10150 | 710 | 1 | JG1224080060 |  | 1 |  | 是 | 是 | 3829 | 40
最终平整 | JG1224080073 | JG1224080073 | 九天850平整 | 合格 | 让步接收 | 乙 | 张兴华 | 7680 | 7650 | 0.9961 | 14130 | 0.1 | 710 | 平整 | 孔洞(5875米传74毫米0.21平方毫米) | 20100028 | 轧硬 | 0.4*710-SPCC | 30210015 | 光亮卷 | 0.1-SPCC |  | 60 | MO002466 | MO002466-011 | GLJ003 | 光亮卷前处理 模板 | 7816 | 2024-08-08 | 2024-08-08 | 3 | 2024-08-22 23:01:28 | 2024-08-23 00:25:21 | 江苏九天光电科技有限公司 | 283623 | 张兴华 |  |  | 0.1 | 14060 | 710 | 1 | JG1224080073 |  | 1 | K孔洞(5875米传74毫米0.21平方毫米) | 是 | 是 | 5780 | 11
最终平整 | JG1224080084 | JG1224080084 | 九天850平整 | 合格 | 让步接收 | 乙 | 钱九龙 | 5540 | 5520 | 0.9964 | 10200 | 0.1 | 710 | 平整 | 松花印(内300米左右操20-30厘米来料轻松花辊印) | 20100028 | 轧硬 | 0.4*710-SPCC | 30210015 | 光亮卷 | 0.1-SPCC |  | 60 | MO002466 | MO002466-022 | GLJ003 | 光亮卷前处理 模板 | 5602 | 2024-08-08 | 2024-08-08 | 3 | 2024-08-22 21:54:23 | 2024-08-22 23:01:10 | 江苏九天光电科技有限公司 | 283634 | 钱九龙 |  |  | 0.1 | 10160 | 710 | 1 | JG1224080084 |  | 1 | S松花印(内300米左右操20-30厘米来料轻松花辊印) | 是 | 是 | 7388 | 22
最终平整 | JG1224080034 | JG1224080034 | 九天850平整 | 合格 | 合格品 | 乙 | 张兴华 | 6140 | 6100 | 0.9935 | 11400 | 0.1 | 710 | 平整 |  | 20100028 | 轧硬 | 0.4*710-SPCC | 30210015 | 光亮卷 | 0.1-SPCC |  | 60 | MO002344 | MO002344-014 | GLJ003 | 光亮卷前处理 模板 | 6220 | 2024-08-05 | 2024-08-05 | 3 | 2024-08-22 21:26:54 | 2024-08-22 21:54:00 | 江苏九天光电科技有限公司 | 280144 | 张兴华 |  |  | 0.1 | 11370 | 710 | 1 | JG1224080034 |  | 1 |  | 是 | 是 | 5047 | 14
最终平整 | JG1224080026 | JG1224080026 | 九天850平整 | 合格 | 合格品 | 甲 | 刘勇 | 5354 | 5292 | 0.9884 | 9900 | 0.1 | 710 | 平整 |  | 20100028 | 轧硬 | 0.4*710-SPCC | 30210015 | 光亮卷 | 0.1-SPCC |  | 60 | MO002344 | MO002344-006 | GLJ003 | 光亮卷前处理 模板 | 5602 | 2024-08-05 | 2024-08-05 | 3 | 2024-08-22 18:24:31 | 2024-08-22 19:12:59 | 江苏九天光电科技有限公司 | 280134 | 刘勇 |  |  | 0.1 | 10000 | 710 | 1 | JG1224080026 |  | 1 |  | 是 | 是 | 6497 | 6
最终平整 | JG122407056522 | JG1224070565 | 九天850平整 | 合格 | 让步接收 | 甲 | 马晓飞 | 5585 | 5464 | 0.9783 | 10130 | 0.1 | 710 | 平整 | 孔洞(9875米传96毫米1个0.15平方毫米),粘钢缺口(1500-1600米左右传1CM左右间断缺口) | 20100028 | 轧硬 | 0.4*710-SPCC | 30210015 | 光亮卷 | 0.1-SPCC |  | 60 | MO002480 | MO002480-008-02-02 | GLJ003 | 光亮卷前处理 模板 | 13270 | 2024-08-09 | 2024-08-09 | 3 | 2024-08-22 16:49:02 | 2024-08-22 18:24:11 | 江苏九天光电科技有限公司 |  | 刘勇 |  | 1 | 0.1 | 10130 | 710 | 1 | JG122407056522 |  | 1 | K孔洞(9875米传96毫米1个0.15平方毫米),Q缺口(1500-1600米左右传1CM左右有缺口) | 是 | 是 | 4733 | 8
最终平整 | JG122407056521 | JG1224070565 | 九天850平整 | 合格 | 让步接收 | 甲 | 马晓飞 | 1775 | 1736 | 0.978 | 3220 | 0.1 | 710 | 平整 | 孔洞(103米传458毫米1个0.15平方毫米) | 20100028 | 轧硬 | 0.4*710-SPCC | 30210015 | 光亮卷 | 0.1-SPCC |  | 60 | MO002480 | MO002480-008-02-01 | GLJ003 | 光亮卷前处理 模板 | 13270 | 2024-08-09 | 2024-08-09 | 3 | 2024-08-22 16:49:02 | 2024-08-22 18:24:11 | 江苏九天光电科技有限公司 |  | 刘勇 |  | 1 | 0.1 | 3220 | 710 | 1 | JG122407056521 |  | 1 | K孔洞(103米传458毫米1个0.15平方毫米) | 是 | 是 | 4733 | 8
最终平整 | JG122408000121 | JG1224080001 | 九天850平整 | 合格 | 合格品 | 甲 | 刘勇 | 3740 | 3716 | 0.9936 | 7010 | 0.1 | 710 | 平整 |  | 20100028 | 轧硬 | 0.4*710-SPCC | 30210015 | 光亮卷 | 0.1-SPCC |  | 60 | MO002480 | MO002480-001-02-01 | GLJ003 | 光亮卷前处理 模板 | 13490 | 2024-08-09 | 2024-08-09 | 3 | 2024-08-22 15:42:37 | 2024-08-22 16:48:43 | 江苏九天光电科技有限公司 | 284146 | 刘勇 |  |  | 0.1 | 7000 | 710 | 1 | JG122408000121 |  | 1 |  | 是 | 是 | 4079 | 1
最终平整 | JG1224080080 | JG1224080080 | 九天850平整 | 合格 | 合格品 | 甲 | 马晓飞 | 5500 | 5360 | 0.9745 | 9050 | 0.1 | 710 | 平整 |  | 20100028 | 轧硬 | 0.4*710-SPCC | 30210015 | 光亮卷 | 0.1-SPCC |  | 60 | MO002466 | MO002466-018 | GLJ003 | 光亮卷前处理 模板 | 5614 | 2024-08-08 | 2024-08-08 | 3 | 2024-08-22 14:19:24 | 2024-08-22 15:49:29 | 江苏九天光电科技有限公司 | 283630 | 刘勇 |  |  | 0.1 | 10100 | 710 | 1 | JG1224080080 |  | 1 |  | 是 | 是 | 6512 | 18
最终平整 | JG12240705682 | JG1224070568 | 九天850平整 | 合格 | 让步接收 | 甲 | 刘勇 | 6430 | 6420 | 0.9984 | 11900 | 0.1 | 710 | 平整 | 孔洞(165米传108毫米1个0.27平方毫米) | 20100028 | 轧硬 | 0.4*710-SPCC | 30210015 | 光亮卷 | 0.1-SPCC |  | 60 | MO002480 | MO002480-005-02 | GLJ003 | 光亮卷前处理 模板 | 12310 | 2024-08-09 | 2024-08-09 | 3 | 2024-08-22 13:04:25 | 2024-08-22 14:35:00 | 江苏九天光电科技有限公司 | 284150 | 马晓飞 |  |  | 0.1 | 11860 | 710 | 1 | JG12240705682 |  | 1 | K孔洞(内165米传108毫米1个0.27平方毫米) | 是 | 是 | 10216 | 5
最终平整 | JG1224080044 | JG1224080044 | 九天850平整 | 合格 | 合格品 | 甲 | 马晓飞 | 5500 | 5440 | 0.9891 | 10200 | 0.1 | 710 | 平整 |  | 20100028 | 轧硬 | 0.4*710-SPCC | 30210015 | 光亮卷 | 0.1-SPCC |  | 60 | MO002344 | MO002344-024 | GLJ003 | 光亮卷前处理 模板 | 5605 | 2024-08-05 | 2024-08-05 | 3 | 2024-08-22 11:31:08 | 2024-08-22 13:15:51 | 江苏九天光电科技有限公司 | 280156 | 马晓飞 |  |  | 0.1 | 10180 | 710 | 1 | JG1224080044 |  | 1 |  | 是 | 是 | 6822 | 24
最终平整 | JG1224080088 | JG1224080088 | 九天850平整 | 合格 | 让步接收 | 甲 | 刘勇 | 5510 | 5488 | 0.996 | 10170 | 0.1 | 710 | 平整 | 孔洞(164米传704毫米1个0.12平方毫米) | 20100028 | 轧硬 | 0.4*710-SPCC | 30210015 | 光亮卷 | 0.1-SPCC |  | 60 | MO002466 | MO002466-026 | GLJ003 | 光亮卷前处理 模板 | 5610 | 2024-08-08 | 2024-08-08 | 3 | 2024-08-22 10:39:35 | 2024-08-22 12:08:56 | 江苏九天光电科技有限公司 | 283638 | 刘勇 |  |  | 0.1 | 10100 | 710 | 1 | JG1224080088 |  | 1 | K孔洞(164米传704毫米1个0.12平方毫米) | 是 | 是 | 5604 | 26
最终平整 | JG122408000921 | JG1224080009 | 九天850平整 | 合格 | 合格品 | 甲 | 马晓飞 | 3720 | 3690 | 0.9919 | 6930 | 0.1 | 710 | 平整 |  | 20100028 | 轧硬 | 0.4*710-SPCC | 30210015 | 光亮卷 | 0.1-SPCC |  | 60 | MO002480 | MO002480-015-02-01 | GLJ003 | 光亮卷前处理 模板 | 13400 | 2024-08-09 | 2024-08-09 | 3 | 2024-08-22 09:43:51 | 2024-08-22 10:43:24 | 江苏九天光电科技有限公司 | 284168 | 马晓飞 |  |  | 0.1 | 6940 | 710 | 1 | JG122408000921 |  | 1 |  | 是 | 是 | 4886 | 15
最终平整 | JG122408000922 | JG1224080009 | 九天850平整 | 合格 | 合格品 | 甲 | 刘勇 | 3780 | 3760 | 0.9947 | 7050 | 0.1 | 710 | 平整 |  | 20100028 | 轧硬 | 0.4*710-SPCC | 30210015 | 光亮卷 | 0.1-SPCC |  | 60 | MO002480 | MO002480-015-02-02 | GLJ003 | 光亮卷前处理 模板 | 13400 | 2024-08-09 | 2024-08-09 | 3 | 2024-08-22 08:43:56 | 2024-08-22 09:50:11 | 江苏九天光电科技有限公司 | 284168 | 刘勇 |  |  | 0.1 | 7100 | 710 | 1 | JG122408000922 |  | 1 |  | 是 | 是 | 4886 | 15
最终平整 | JG12240705662 | JG1224070566 | 九天850平整 | 合格 | 让步接收 | 乙 | 钱九龙 | 7250 | 7210 | 0.9945 | 13360 | 0.1 | 710 | 平整 | 孔洞(56米传30毫米有个0.48平方毫米）内200米左右传边部轻松花印，尾部500米操10厘米有块顶伤折印 | 20100028 | 轧硬 | 0.4*710-SPCC | 30210015 | 光亮卷 | 0.1-SPCC |  | 60 | MO002480 | MO002480-006-02 | GLJ003 | 光亮卷前处理 模板 | 13255 | 2024-08-09 | 2024-08-09 | 3 | 2024-08-22 06:55:03 | 2024-08-22 07:49:20 | 江苏九天光电科技有限公司 | 284151 | 钱九龙 |  |  | 0.1 | 13300 | 710 | 1 | JG12240705662 |  | 1 | S松花印(56米传30毫米有个0.48平方毫米孔洞内200米左右传边部轻松花印，尾部500米操10厘米有块顶伤折印) | 是 | 是 | 13033 | 6
最终平整 | JG12240707122 | JG1224070712 | 九天850平整 | 合格 | 让步接收 | 乙 | 张兴华 | 7620 | 7556 | 0.9916 | 13980 | 0.1 | 710 | 平整 | 松花印(尾部400多米轻松花印) | 20100028 | 轧硬 | 0.4*710-SPCC | 30210015 | 光亮卷 | 0.1-SPCC |  | 60 | MO002480 | MO002480-003-02 | GLJ003 | 光亮卷前处理 模板 | 13450 | 2024-08-09 | 2024-08-09 | 3 | 2024-08-22 05:10:38 | 2024-08-22 06:54:20 | 江苏九天光电科技有限公司 | 284148 | 张兴华 |  |  | 0.1 | 14050 | 710 | 1 | JG12240707122 |  | 1 | S松花印(尾部400多米轻松花印) | 是 | 是 | 14217 | 3
最终平整 | JG1224080159 | JG1224080159 | 九天850平整 | 合格 | 让步接收 | 乙 | 钱九龙 | 7386 | 7330 | 0.9924 | 13510 | 0.1 | 710 | 平整 | 内420米（多处夹纸）孔洞多作废带，下道剪下退平整。孔洞(内420米多个标记传4-120毫米共计309个孔洞，622米传19/22/31毫米4个0.06-0.15平方毫米) | 20100028 | 轧硬 | 0.4*710-SPCC | 30210015 | 光亮卷 | 0.1-SPCC |  | 60 | MO002589 | MO002589-003 | GLJ003 | 光亮卷前处理 模板 | 7510 | 2024-08-12 | 2024-08-12 | 3 | 2024-08-22 03:39:41 | 2024-08-22 05:09:53 | 江苏九天光电科技有限公司 | 288288 | 钱九龙 |  |  | 0.1 | 13511 | 710 | 1 | JG1224080159 |  | 1 | K孔洞(内420米多个标记传4-120毫米共计309个孔洞，622米传19/22/31毫米4个0.06-0.15平方毫米) | 是 | 是 | 5921 | 3
最终平整 | JG12240800102 | JG1224080010 | 九天850平整 | 合格 | 让步接收 | 乙 | 张兴华 | 7520 | 7500 | 0.9973 | 13920 | 0.1 | 710 | 平整 | 松花印(尾部500米轻松花印)，粘钢折印（尾500米左右传5-10cm） | 20100028 | 轧硬 | 0.4*710-SPCC | 30210015 | 光亮卷 | 0.1-SPCC |  | 60 | MO002480 | MO002480-014-02 | GLJ003 | 光亮卷前处理 模板 | 13405 | 2024-08-09 | 2024-08-09 | 3 | 2024-08-22 01:59:23 | 2024-08-22 03:39:18 | 江苏九天光电科技有限公司 | 284167 | 张兴华 |  |  | 0.1 | 13800 | 710 | 1 | JG12240800102 |  | 1 | S松花印(尾部500米轻松花印) | 是 | 是 | 13833 | 14
最终平整 | JG1224080180 | JG1224080180 | 九天850平整 | 合格 | 让步接收 | 乙 | 钱九龙 | 7600 | 7550 | 0.9934 | 13960 | 0.1 | 710 | 平整 | 内30米标记19个孔洞作废带。 | 20100028 | 轧硬 | 0.4*710-SPCC | 30210015 | 光亮卷 | 0.1-SPCC |  | 60 | MO002589 | MO002589-024 | GLJ003 | 光亮卷前处理 模板 | 7735 | 2024-08-12 | 2024-08-12 | 3 | 2024-08-22 00:14:36 | 2024-08-22 01:58:56 | 江苏九天光电科技有限公司 | 288309 | 钱九龙 |  |  | 0.1 | 13950 | 710 | 1 | JG1224080180 |  | 1 | K孔洞(内30米标记19个孔洞) | 是 | 是 | 5405 | 24
最终平整 | JG91240700241 | JG9124070024 | 九天850平整 | 合格 | 合格品 | 乙 | 张兴华 | 4058 | 4044 | 0.9966 | 8870 | 0.1 | 610 | 平整 |  | 20100023 | 轧硬 | 0.4*610-SPCC | 30210015 | 光亮卷 | 0.1-SPCC |  | 60 | MO002402 | MO002402-001-01 | GLJ003 | 光亮卷前处理 模板 | 10455 | 2024-08-07 | 2024-08-07 | 3 | 2024-08-21 22:37:29 | 2024-08-22 00:14:18 | 江苏九天光电科技有限公司 | 282240 | 张兴华 |  |  | 0.1 | 8877 | 610 | 1 | JG91240700241 |  | 1 |  | 是 | 是 | 5793 | 1
最终平整 | JG1224070647 | JG1224070647 | 九天850平整 | 合格 | 合格品 | 乙 | 钱九龙 | 4732 | 4700 | 0.9932 | 10270 | 0.1 | 610 | 平整 |  | 20100023 | 轧硬 | 0.4*610-SPCC | 30210015 | 光亮卷 | 0.1-SPCC |  | 60 | MO002241 | MO002241-009 | GLJ003 | 光亮卷前处理 模板 | 4800 | 2024-08-01 | 2024-08-01 | 3 | 2024-08-21 21:32:00 | 2024-08-21 22:37:07 | 江苏九天光电科技有限公司 | 273541 | 钱九龙 |  |  | 0.1 | 10300 | 610 | 1 | JG1224070647 |  | 1 |  | 是 | 是 | 4567 | 9
最终平整 | JG91240800021 | JG9124080002 | 九天850平整 | 合格 | 合格品 | 乙 | 张兴华 | 4068 | 4040 | 0.9931 | 8820 | 0.1 | 610 | 平整 |  | 20100023 | 轧硬 | 0.4*610-SPCC | 30210015 | 光亮卷 | 0.1-SPCC |  | 60 | MO002402 | MO002402-005-01 | GLJ003 | 光亮卷前处理 模板 | 10425 | 2024-08-07 | 2024-08-07 | 3 | 2024-08-21 20:23:58 | 2024-08-21 21:31:42 | 江苏九天光电科技有限公司 | 282244 | 张兴华 |  |  | 0.1 | 8838 | 610 | 1 | JG91240800021 |  | 1 |  | 是 | 是 | 6759 | 5
平整翻包 | JG122407027113 | JG1224070271 | 九天850平整 | 合格 | 让步接收 | 甲 | 马晓飞 | 3786 | 3776 | 0.9974 | 8320 | 0.1 | 610 |  | 孔洞(7775/7782/8297米传18毫米3个0.3/0.09/0.06平方毫米),锈斑点 |  |  |  | 30210015 | 光亮卷 | 0.1-SPCC |  | 61 | MO002202 | MO002202-001-01-03 | GLJ003 | 光亮卷前处理 模板 | 7180 | 2024-07-30 | 2024-07-30 | 3 | 2024-08-21 19:34:39 | 2024-08-21 20:03:08 | 江苏九天光电科技有限公司 |  | 马晓飞 |  | 1 | 0.1 | 8320 | 610 | 1 | JG122407027113 |  | 1 | K孔洞(7775/7782/8297米传18毫米3个0.3/0.09/0.06平方毫米) | 是 | 是 | 1031 | 1
平整翻包 | JG122407027112 | JG1224070271 | 九天850平整 | 其他入库 | 报废品 | 甲 | 马晓飞 | 223 | 222 | 0.9955 | 480 | 0.1 | 610 |  | 短带报废品（20个不规则位置孔洞0.03-0.45平方毫米） |  |  |  | 30210015 | 光亮卷 | 0.1-SPCC |  | 61 | MO002202 | MO002202-001-01-02 | GLJ003 | 光亮卷前处理 模板 | 7180 | 2024-07-30 | 2024-07-30 | 3 | 2024-08-21 19:34:39 | 2024-08-21 20:03:08 | 江苏九天光电科技有限公司 |  | 马晓飞 |  | 1 | 0.1 | 480 | 610 | 1 | JG122407027112 |  | 1 | 二级品 | 是 | 是 | 1031 | 1
平整翻包 | JG122407027111 | JG1224070271 | 九天850平整 | 其他入库 | 协议品 | 甲 | 马晓飞 | 752 | 750 | 0.9973 | 1640 | 0.1 | 610 |  | 短带 |  |  |  | 30210015 | 光亮卷 | 0.1-SPCC |  | 61 | MO002202 | MO002202-001-01-01 | GLJ003 | 光亮卷前处理 模板 | 7180 | 2024-07-30 | 2024-07-30 | 3 | 2024-08-21 19:34:39 | 2024-08-21 20:03:08 | 江苏九天光电科技有限公司 |  | 马晓飞 |  | 1 | 0.1 | 1640 | 610 | 1 | JG122407027111 |  | 1 |  | 是 | 是 | 1031 | 1
平整翻包 | JG122407055712 | JG12240705571 | 九天850平整 | 其他入库 | 协议品 | 甲 | 刘勇 | 668 | 666 | 0.997 | 1230 | 0.1 | 710 | / | 短带 |  |  |  | 30210015 | 光亮卷 | 0.1-SPCC |  | 80 | MO002690 | MO002690-002-02 | GLJ003 | 光亮卷前处理 模板 | 5458 | 2024-08-14 | 2024-08-14 | 3 | 2024-08-21 18:41:28 | 2024-08-21 19:31:39 | 江苏九天光电科技有限公司 |  | 马晓飞 |  | 1 | 0.1 | 1230 | 710 | 1 | JG122407055712 |  | 1 |  | 是 | 是 | 75 | 2
平整翻包 | JG122407055711 | JG12240705571 | 九天850平整 | 合格 | 合格品 | 甲 | 刘勇 | 4790 | 4778 | 0.9975 | 8800 | 0.1 | 710 | / |  | 30210015 | 光亮卷 | 0.1-SPCC | 30210015 | 光亮卷 | 0.1-SPCC |  | 80 | MO002690 | MO002690-002-01 | GLJ003 | 光亮卷前处理 模板 | 5458 | 2024-08-14 | 2024-08-14 | 3 | 2024-08-21 18:41:28 | 2024-08-21 19:31:39 | 江苏九天光电科技有限公司 |  | 马晓飞 |  | 1 | 0.1 | 8800 | 710 | 1 | JG122407055711 |  | 1 |  | 是 | 是 | 75 | 2
最终平整 | JG12240705672 | JG1224070567 | 九天850平整 | 合格 | 让步接收 | 甲 | 马晓飞 | 6470 | 6440 | 0.9954 | 11930 | 0.1 | 710 | 平整 | 孔洞(150米传392毫米1个1.14,165米传393毫米1个0.6,495米传187毫米1个0.36平方毫米已夹纸 ，11870米传450毫米1个0.15平方毫米),松花印(整卷),辊印(操作侧1CM左右) | 20100028 | 轧硬 | 0.4*710-SPCC | 30210015 | 光亮卷 | 0.1-SPCC |  | 60 | MO002480 | MO002480-010-02 | GLJ003 | 光亮卷前处理 模板 | 12290 | 2024-08-09 | 2024-08-09 | 3 | 2024-08-21 18:27:34 | 2024-08-21 18:30:43 | 江苏九天光电科技有限公司 | 284163 | 刘勇 |  |  | 0.1 | 11900 | 710 | 1 | JG12240705672 |  | 1 | K孔洞(内150米传392毫米1个1.14,165米传393毫米1个0.6,495米传187毫米1个0.36平方毫米已夹纸 11870米传450毫米1个0.15平方毫米),S松花印(整卷),G辊印(操作侧1CM左右) | 是 | 是 | 6352 | 10
最终平整 | JG12240800782 | JG1224080078 | 九天850平整 | 合格 | 让步接收 | 甲 | 刘勇 | 1629 | 1604 | 0.9847 | 3030 | 0.1 | 710 | 平整 | 松花印(整卷),孔洞(293米传89毫米1个0.15平方毫米)，粘钢折印（尾800米左右操1cm左右） | 20100028 | 轧硬 | 0.4*710-SPCC | 30210015 | 光亮卷 | 0.1-SPCC |  | 60 | MO002466 | MO002466-016-02 | GLJ003 | 光亮卷前处理 模板 | 7790 | 2024-08-08 | 2024-08-08 | 3 | 2024-08-21 15:11:58 | 2024-08-21 17:14:02 | 江苏九天光电科技有限公司 |  | 刘勇 |  | 1 | 0.1 | 3030 | 710 | 1 | JG12240800782 |  | 1 | S松花印(整卷),K孔洞(293米传89毫米1个0.15平方毫米) | 是 | 是 | 3252 | 16
最终平整 | JG12240800781 | JG1224080078 | 九天850平整 | 合格 | 让步接收 | 甲 | 刘勇 | 6011 | 5920 | 0.9849 | 10880 | 0.1 | 710 | 平整 | 孔洞(374米传663毫米1个0.12,1717米传400毫米1个0.24平方毫米) | 20100028 | 轧硬 | 0.4*710-SPCC | 30210015 | 光亮卷 | 0.1-SPCC |  | 60 | MO002466 | MO002466-016-01 | GLJ003 | 光亮卷前处理 模板 | 7790 | 2024-08-08 | 2024-08-08 | 3 | 2024-08-21 15:11:58 | 2024-08-21 17:14:02 | 江苏九天光电科技有限公司 |  | 刘勇 |  | 1 | 0.1 | 10880 | 710 | 1 | JG12240800781 |  | 1 | K孔洞(374米传663毫米1个0.12,1717米传400毫米1个0.24平方毫米) | 是 | 是 | 3252 | 16
最终平整 | JG12240705632 | JG1224070563 | 九天850平整 | 合格 | 让步接收 | 甲 | 马晓飞 | 7150 | 7006 | 0.9799 | 12990 | 0.1 | 710 | 平整 | 松花印(整卷偶有),孔洞(8054米传483毫米1个0.42平方毫米) | 20100028 | 轧硬 | 0.4*710-SPCC | 30210015 | 光亮卷 | 0.1-SPCC |  | 60 | MO002480 | MO002480-007-02 | GLJ003 | 光亮卷前处理 模板 | 12995 | 2024-08-09 | 2024-08-09 | 3 | 2024-08-21 13:43:08 | 2024-08-21 15:26:07 | 江苏九天光电科技有限公司 | 284152 | 马晓飞 |  |  | 0.1 | 13140 | 710 | 1 | JG12240705632 |  | 1 | S松花印(整卷偶有),K孔洞(8054米传483毫米1个0.42平方毫米) | 是 | 是 | 10139 | 7
最终平整 | JG12240800122 | JG1224080012 | 九天850平整 | 合格 | 让步接收 | 甲 | 刘勇 | 7420 | 7350 | 0.9906 | 13580 | 0.1 | 710 | 平整 | 孔洞(985米传133毫米1个0.45平方毫米) | 20100028 | 轧硬 | 0.4*710-SPCC | 30210015 | 光亮卷 | 0.1-SPCC |  | 60 | MO002480 | MO002480-016-02 | GLJ003 | 光亮卷前处理 模板 | 13350 | 2024-08-09 | 2024-08-09 | 3 | 2024-08-21 11:59:56 | 2024-08-21 14:06:21 | 江苏九天光电科技有限公司 | 284169 | 刘勇 |  |  | 0.1 | 13650 | 710 | 1 | JG12240800122 |  | 1 | K孔洞(985米传133毫米1个0.45平方毫米) | 是 | 是 | 6940 | 16
最终平整 | JG12240705642 | JG1224070564 | 九天850平整 | 合格 | 让步接收 | 甲 | 马晓飞 | 7120 | 7050 | 0.9902 | 13080 | 0.1 | 710 | 平整 | 松花印(整卷偶有),孔洞(5105米传661毫米1个0.39,11581米传93毫米1个0.15平方毫米) | 20100028 | 轧硬 | 0.4*710-SPCC | 30210015 | 光亮卷 | 0.1-SPCC |  | 60 | MO002480 | MO002480-009-02 | GLJ003 | 光亮卷前处理 模板 | 12985 | 2024-08-09 | 2024-08-09 | 3 | 2024-08-21 10:53:40 | 2024-08-21 12:07:38 | 江苏九天光电科技有限公司 | 284154 | 马晓飞 |  |  | 0.1 | 13100 | 710 | 1 | JG12240705642 |  | 1 | S松花印(整卷偶有),K孔洞(5105米传661毫米1个0.39,11581米传93毫米1个0.15平方毫米) | 是 | 是 | 11850 | 9
最终平整 | JG12240800162 | JG1224080016 | 九天850平整 | 合格 | 让步接收 | 甲 | 刘勇 | 7580 | 7590 | 1.0013 | 14040 | 0.1 | 710 | 平整 | 松花印(整卷偶有) | 20100028 | 轧硬 | 0.4*710-SPCC | 30210015 | 光亮卷 | 0.1-SPCC |  | 60 | MO002480 | MO002480-012-02 | GLJ003 | 光亮卷前处理 模板 | 13495 | 2024-08-09 | 2024-08-09 | 3 | 2024-08-21 10:37:42 | 2024-08-21 10:53:20 | 江苏九天光电科技有限公司 | 284165 | 刘勇 |  |  | 0.1 | 14160 | 710 | 1 | JG12240800162 |  | 1 | S松花印(整卷偶有) | 是 | 是 | 13953 | 12
最终平整 | JG12240800451 | JG1224080045 | 九天850平整 | 合格 | 让步接收 | 乙 | 钱九龙 | 3830 | 3774 | 0.9854 | 6980 | 0.1 | 710 | 平整 | 尾100米左右松花印 | 20100028 | 轧硬 | 0.4*710-SPCC | 30210015 | 光亮卷 | 0.1-SPCC |  | 60 | MO002344 | MO002344-025-01 | GLJ003 | 光亮卷前处理 模板 | 7800 | 2024-08-05 | 2024-08-05 | 3 | 2024-08-21 07:27:20 | 2024-08-21 08:03:55 | 江苏九天光电科技有限公司 | 280157 | 钱九龙 |  |  | 0.1 | 7000 | 710 | 1 | JG12240800451 |  | 1 |  | 是 | 是 | 1575 | 25
最终平整 | JG12240800452 | JG1224080045 | 九天850平整 | 合格 | 让步接收 | 乙 | 钱九龙 | 3870 | 3840 | 0.9922 | 7110 | 0.1 | 710 | 平整 | 内40米轻松花印 | 20100028 | 轧硬 | 0.4*710-SPCC | 30210015 | 光亮卷 | 0.1-SPCC |  | 60 | MO002344 | MO002344-025-02 | GLJ003 | 光亮卷前处理 模板 | 7800 | 2024-08-05 | 2024-08-05 | 3 | 2024-08-21 06:38:11 | 2024-08-21 07:27:10 | 江苏九天光电科技有限公司 | 280157 | 钱九龙 |  |  | 0.1 | 7100 | 710 | 1 | JG12240800452 |  | 1 |  | 是 | 是 | 1575 | 25
最终平整 | JG12240707112 | JG1224070711 | 九天850平整 | 合格 | 合格品 | 乙 | 钱九龙 | 7490 | 7490 | 1 | 13930 | 0.1 | 710 | 平整 |  | 20100028 | 轧硬 | 0.4*710-SPCC | 30210015 | 光亮卷 | 0.1-SPCC |  | 60 | MO002480 | MO002480-004-02 | GLJ003 | 光亮卷前处理 模板 | 13460 | 2024-08-09 | 2024-08-09 | 3 | 2024-08-21 05:06:11 | 2024-08-21 06:37:52 | 江苏九天光电科技有限公司 | 284149 | 钱九龙 |  |  | 0.1 | 13860 | 710 | 1 | JG12240707112 |  | 1 |  | 是 | 是 | 12787 | 4
最终平整 | JG12240800112 | JG1224080011 | 九天850平整 | 合格 | 合格品 | 乙 | 张兴华 | 7470 | 7430 | 0.9946 | 13770 | 0.1 | 710 | 平整 |  | 20100028 | 轧硬 | 0.4*710-SPCC | 30210015 | 光亮卷 | 0.1-SPCC |  | 60 | MO002480 | MO002480-013-02 | GLJ003 | 光亮卷前处理 模板 | 13345 | 2024-08-09 | 2024-08-09 | 3 | 2024-08-21 03:41:37 | 2024-08-21 05:05:52 | 江苏九天光电科技有限公司 | 284166 | 张兴华 |  |  | 0.1 | 13750 | 710 | 1 | JG12240800112 |  | 1 |  | 是 | 是 | 9763 | 13
最终平整 | JG1224080081 | JG1224080081 | 九天850平整 | 合格 | 让步接收 | 乙 | 钱九龙 | 7720 | 7680 | 0.9948 | 14210 | 0.1 | 710 | 平整 | 孔洞(537米传677毫米0.27,9389米传60毫米0.24平方毫米) | 20100028 | 轧硬 | 0.4*710-SPCC | 30210015 | 光亮卷 | 0.1-SPCC |  | 60 | MO002466 | MO002466-019 | GLJ003 | 光亮卷前处理 模板 | 7816 | 2024-08-08 | 2024-08-08 | 3 | 2024-08-21 02:08:21 | 2024-08-21 03:41:13 | 江苏九天光电科技有限公司 | 283631 | 钱九龙 |  |  | 0.1 | 14130 | 710 | 1 | JG1224080081 |  | 1 | K孔洞(537米传677毫米0.27,9389米传60毫米0.24平方毫米) | 是 | 是 | 6231 | 19
最终平整 | JG1224080028 | JG1224080028 | 九天850平整 | 合格 | 让步接收 | 乙 | 张兴华 | 7620 | 7570 | 0.9934 | 14130 | 0.1 | 710 | 平整 | 内510米（已夹纸）206个不规则位置孔洞作废带，下道剪下退平整。(247-510米4处不规则孔洞共计206个已夹纸，1041米传13毫米1个0.15,12796米传32毫米1个3.15平方毫米) | 20100028 | 轧硬 | 0.4*710-SPCC | 30210015 | 光亮卷 | 0.1-SPCC |  | 60 | MO002344 | MO002344-008 | GLJ003 | 光亮卷前处理 模板 | 7810 | 2024-08-05 | 2024-08-05 | 3 | 2024-08-21 00:04:06 | 2024-08-21 02:08:02 | 江苏九天光电科技有限公司 | 280136 | 张兴华 |  |  | 0.1 | 14100 | 710 | 1 | JG1224080028 |  | 1 | K孔洞(247-510米4处不规则孔洞共计206个已夹纸，1041米传13毫米0.15,12796米传32毫米3.15平方毫米) | 是 | 是 | 6327 | 8
最终平整 | JG91240800082 | JG9124080008 | 九天850平整 | 合格 | 合格品 | 乙 | 钱九龙 | 6220 | 6162 | 0.9907 | 13400 | 0.1 | 610 | 平整 |  | 20100023 | 轧硬 | 0.4*610-SPCC | 30210015 | 光亮卷 | 0.1-SPCC |  | 60 | MO002402 | MO002402-008-02 | GLJ003 | 光亮卷前处理 模板 | 10455 | 2024-08-07 | 2024-08-07 | 3 | 2024-08-20 21:48:37 | 2024-08-21 00:03:46 | 江苏九天光电科技有限公司 | 282247 | 钱九龙 |  |  | 0.1 | 13570 | 610 | 1 | JG91240800082 |  | 1 |  | 是 | 是 | 5239 | 8
最终平整 | JG91240700321 | JG9124070032 | 九天850平整 | 合格 | 合格品 | 乙 | 张兴华 | 4094 | 4070 | 0.9941 | 8880 | 0.1 | 610 | 平整 |  | 20100023 | 轧硬 | 0.4*610-SPCC | 30210015 | 光亮卷 | 0.1-SPCC |  | 60 | MO002402 | MO002402-003-01 | GLJ003 | 光亮卷前处理 模板 | 10430 | 2024-08-07 | 2024-08-07 | 3 | 2024-08-20 20:45:04 | 2024-08-20 21:48:17 | 江苏九天光电科技有限公司 | 282242 | 张兴华 |  |  | 0.1 | 8885 | 610 | 1 | JG91240700321 |  | 1 |  | 是 | 是 | 6625 | 3
平整翻包 | JG12240800622 | JG1224080062 | 九天850平整 | 其他入库 | 协议品 | 甲 | 刘勇 | 1336 | 1330 | 0.9955 | 2490 | 0.1 | 710 |  | 孔洞(227米传656毫米1个0.18,692/696米传675毫米2个0.18/0.12平方毫米)。短带 |  |  |  | 30210015 | 光亮卷 | 0.1-SPCC |  | 61 | MO002344 | MO002344-042-02 | GLJ003 | 光亮卷前处理 模板 | 7785 | 2024-08-05 | 2024-08-05 | 3 | 2024-08-20 18:41:13 | 2024-08-20 20:35:52 | 江苏九天光电科技有限公司 |  | 马晓飞 |  | 1 | 0.1 | 2490 | 710 | 1 | JG12240800622 |  | 1 | K孔洞(227米传656毫米1个0.18,692/696米传675毫米2个0.18/0.12平方毫米) | 是 | 是 | 3104 | 42
平整翻包 | JG12240800621 | JG1224080062 | 九天850平整 | 合格 | 合格品 | 甲 | 刘勇 | 6356 | 6330 | 0.9959 | 11690 | 0.1 | 710 | [5 empty] | 30210015 | 光亮卷 | 0.1-SPCC |  | 61 | MO002344 | MO002344-042-01 | GLJ003 | 光亮卷前处理 模板 | 7785 | 2024-08-05 | 2024-08-05 | 3 | 2024-08-20 18:41:13 | 2024-08-20 20:35:52 | 江苏九天光电科技有限公司 |  | 马晓飞 |  | 1 | 0.1 | 11690 | 710 | 1 | JG12240800621 |  | 1 |  | 是 | 是 | 3104 | 42
最终平整 | JG912408000622 | JG9124080006 | 九天850平整 | 合格 | 合格品 | 甲 | 刘勇 | 3127 | 3096 | 0.9901 | 6740 | 0.1 | 610 | 平整 |  | 20100023 | 轧硬 | 0.4*610-SPCC | 30210015 | 光亮卷 | 0.1-SPCC |  | 60 | MO002402 | MO002402-007-02-02 | GLJ003 | 光亮卷前处理 模板 | 10430 | 2024-08-07 | 2024-08-07 | 3 | 2024-08-18 18:23:50 | 2024-08-20 18:37:12 | 江苏九天光电科技有限公司 |  | 马晓飞 |  | 1 | 0.1 | 6740 | 610 | 1 | JG912408000622 |  | 1 |  | 是 | 是 | 7042 | 7
最终平整 | JG912408000621 | JG9124080006 | 九天850平整 | 合格 | 合格品 | 甲 | 刘勇 | 3103 | 3072 | 0.99 | 6730 | 0.1 | 610 | 平整 |  | 20100023 | 轧硬 | 0.4*610-SPCC | 30210015 | 光亮卷 | 0.1-SPCC |  | 60 | MO002402 | MO002402-007-02-01 | GLJ003 | 光亮卷前处理 模板 | 10430 | 2024-08-07 | 2024-08-07 | 3 | 2024-08-18 18:23:50 | 2024-08-20 18:37:12 | 江苏九天光电科技有限公司 |  | 马晓飞 |  | 1 | 0.1 | 6730 | 610 | 1 | JG912408000621 |  | 1 |  | 是 | 是 | 7042 | 7
最终平整 | JG91240800041 | JG9124080004 | 九天850平整 | 合格 | 合格品 | 甲 | 刘勇 | 4090 | 4000 | 0.978 | 8780 | 0.1 | 610 | 平整 |  | 20100023 | 轧硬 | 0.4*610-SPCC | 30210015 | 光亮卷 | 0.1-SPCC |  | 60 | MO002402 | MO002402-006-01 | GLJ003 | 光亮卷前处理 模板 | 10440 | 2024-08-07 | 2024-08-07 | 3 | 2024-08-20 16:36:43 | 2024-08-20 17:54:00 | 江苏九天光电科技有限公司 | 282245 | 刘勇 |  |  | 0.1 | 8900 | 610 | 1 | JG91240800041 |  | 1 |  | 是 | 是 | 6672 | 6
最终平整 | JG12240704902 | JG1224070490 | 九天850平整 | 其他入库 | 协议品 | 甲 | 马晓飞 | 2448 | 2406 | 0.9828 | 5200 | 0.1 | 610 | 平整 |  | 20500018 | 光亮卷半成品 | 0.1-SPCC | 20500018 | 光亮卷半成品 | 0.15-SPCC |  | 60 | MO002338 | MO002338-002-02 | GLJ003 | 光亮卷前处理 模板 | 5205 | 2024-08-05 | 2024-08-05 | 3 | 2024-08-20 15:56:49 | 2024-08-20 16:48:38 | 江苏九天光电科技有限公司 |  | 马晓飞 |  | 1 | 0.1 | 5200 | 610 | 1 | JG12240704902 |  | 1 |  | 是 | 是 | 2854 | 2
最终平整 | JG12240704901 | JG1224070490 | 九天850平整 | 其他入库 | 协议品 | 甲 | 马晓飞 | 2552 | 2508 | 0.9828 | 5480 | 0.1 | 610 | 平整 | 孔洞(536米传597毫米1个0.12平方毫米) | 20500018 | 光亮卷半成品 | 0.1-SPCC | 20500018 | 光亮卷半成品 | 0.15-SPCC |  | 60 | MO002338 | MO002338-002-01 | GLJ003 | 光亮卷前处理 模板 | 5205 | 2024-08-05 | 2024-08-05 | 3 | 2024-08-20 15:56:49 | 2024-08-20 16:48:38 | 江苏九天光电科技有限公司 |  | 马晓飞 |  | 1 | 0.1 | 5480 | 610 | 1 | JG12240704901 |  | 1 | K孔洞(536米传597毫米1个0.12平方毫米) | 是 | 是 | 2854 | 2
平整翻包 | JG12240800532 | JG1224080053 | 九天850平整 | 合格 | 让步接收 | 甲 | 马晓飞 | 6665 | 6652 | 0.998 | 12640 | 0.1 | 710 |  | 孔洞(3254米传317毫米1个0.27平方毫米),锈斑(12520米操作侧有夹铁片锈斑)。 | 20100028 | 轧硬 | 0.4*710-SPCC | 30210015 | 光亮卷 | 0.1-SPCC |  | 61 | MO002344 | MO002344-033-02 | GLJ003 | 光亮卷前处理 模板 | 7815 | 2024-08-05 | 2024-08-05 | 3 | 2024-08-20 14:36:48 | 2024-08-20 14:37:41 | 江苏九天光电科技有限公司 |  | 马晓飞 |  | 1 | 0.1 | 12640 | 710 | 1 | JG12240800532 |  | 1 |  | 是 | 是 | 693 | 33
平整翻包 | JG12240800531 | JG1224080053 | 九天850平整 | 其他入库 | 协议品 | 甲 | 马晓飞 | 787 | 786 | 0.9987 | 1470 | 0.1 | 710 |  | 短带 |  |  |  | 30210015 | 光亮卷 | 0.1-SPCC |  | 61 | MO002344 | MO002344-033-01 | GLJ003 | 光亮卷前处理 模板 | 7815 | 2024-08-05 | 2024-08-05 | 3 | 2024-08-20 14:36:48 | 2024-08-20 14:37:41 | 江苏九天光电科技有限公司 |  | 马晓飞 |  | 1 | 0.1 | 1470 | 710 | 1 | JG12240800531 |  | 1 |  | 是 | 是 | 693 | 33
最终平整 | JG91240800101 | JG9124080010 | 九天850平整 | 合格 | 合格品 | 甲 | 刘勇 | 4040 | 4016 | 0.9941 | 8810 | 0.1 | 610 | 平整 |  | 20100023 | 轧硬 | 0.4*610-SPCC | 30210015 | 光亮卷 | 0.1-SPCC |  | 60 | MO002402 | MO002402-009-01 | GLJ003 | 光亮卷前处理 模板 | 10425 | 2024-08-07 | 2024-08-07 | 3 | 2024-08-20 13:21:58 | 2024-08-20 14:32:55 | 江苏九天光电科技有限公司 | 282248 | 马晓飞 |  |  | 0.1 | 8800 | 610 | 1 | JG91240800101 |  | 1 |  | 是 | 是 | 6568 | 9
最终平整 | JG91240800061 | JG9124080006 | 九天850平整 | 合格 | 合格品 | 甲 | 马晓飞 | 4074 | 4060 | 0.9966 | 8800 | 0.1 | 610 | 平整 |  | 20100023 | 轧硬 | 0.4*610-SPCC | 30210015 | 光亮卷 | 0.1-SPCC |  | 60 | MO002402 | MO002402-007-01 | GLJ003 | 光亮卷前处理 模板 | 10430 | 2024-08-07 | 2024-08-07 | 3 | 2024-08-20 12:21:56 | 2024-08-20 13:25:27 | 江苏九天光电科技有限公司 | 282246 | 刘勇 |  |  | 0.1 | 8802 | 610 | 1 | JG91240800061 |  | 1 |  | 是 | 是 | 7042 | 7
最终平整 | JG91240800081 | JG9124080008 | 九天850平整 | 合格 | 让步接收 | 甲 | 刘勇 | 4060 | 4030 | 0.9926 | 8790 | 0.1 | 610 | 平整 | 孔洞(8579米传524毫米1个0.42平方毫米) | 20100023 | 轧硬 | 0.4*610-SPCC | 30210015 | 光亮卷 | 0.1-SPCC |  | 60 | MO002402 | MO002402-008-01 | GLJ003 | 光亮卷前处理 模板 | 10455 | 2024-08-07 | 2024-08-07 | 3 | 2024-08-20 10:49:49 | 2024-08-20 12:25:18 | 江苏九天光电科技有限公司 | 282247 | 刘勇 |  |  | 0.1 | 8850 | 610 | 1 | JG91240800081 |  | 1 | K孔洞(8579米传524毫米1个0.42平方毫米) | 是 | 是 | 5239 | 8
最终平整 | JG91240700281 | JG9124070028 | 九天850平整 | 合格 | 合格品 | 甲 | 马晓飞 | 4060 | 4040 | 0.9951 | 8820 | 0.1 | 610 | 平整 |  | 20100023 | 轧硬 | 0.4*610-SPCC | 30210015 | 光亮卷 | 0.1-SPCC |  | 60 | MO002402 | MO002402-002-01 | GLJ003 | 光亮卷前处理 模板 | 10440 | 2024-08-07 | 2024-08-07 | 3 | 2024-08-20 09:39:49 | 2024-08-20 11:27:42 | 江苏九天光电科技有限公司 | 282241 | 马晓飞 |  |  | 0.1 | 8800 | 610 | 1 | JG91240700281 |  | 1 |  | 是 | 是 | 6204 | 2
最终平整 | JG91240700361 | JG9124070036 | 九天850平整 | 合格 | 合格品 | 甲 | 刘勇 | 4082 | 4060 | 0.9946 | 8880 | 0.1 | 610 | 平整 |  | 20100023 | 轧硬 | 0.4*610-SPCC | 30210015 | 光亮卷 | 0.1-SPCC |  | 60 | MO002402 | MO002402-004-01 | GLJ003 | 光亮卷前处理 模板 | 10405 | 2024-08-07 | 2024-08-07 | 3 | 2024-08-20 08:39:48 | 2024-08-20 09:49:50 | 江苏九天光电科技有限公司 | 282243 | 刘勇 |  |  | 0.1 | 8876 | 610 | 1 | JG91240700361 |  | 1 |  | 是 | 是 | 6716 | 4
平整翻包 | JG122407044012 | JG1224070440 | 九天850平整 | 合格 | 合格品 | 甲 | 刘勇 | 1649 | 1632 | 0.9897 | 3500 | 0.1 | 610 |  |  | 20100023 | 轧硬 | 0.4*610-SPCC | 30210015 | 光亮卷 | 0.1-SPCC |  | 65 | MO001756 | MO001756-016-01-02 | GLJ003 | 光亮卷前处理 模板 | 6305 | 2024-07-18 | 2024-07-18 | 3 | 2024-08-19 19:55:50 | 2024-08-20 08:47:00 | 江苏九天光电科技有限公司 |  | 刘勇 |  | 1 | 0.1 | 3500 | 610 | 1 | JG122407044012 |  | 1 |  | 是 | 是 | 4534 | 16
平整翻包 | JG122407044011 | JG1224070440 | 九天850平整 | 返工 | 返工 | 甲 | 刘勇 | 1496 | 1480 | 0.9893 | 3200 | 0.1 | 610 |  | 缺口(2148-2201米传1CM左右已夹纸)。改切533mm |  |  |  | 30210015 | 光亮卷 | 0.1-SPCC |  | 65 | MO001756 | MO001756-016-01-01 | GLJ003 | 光亮卷前处理 模板 | 6305 | 2024-07-18 | 2024-07-18 | 3 | 2024-08-19 19:55:50 | 2024-08-20 08:47:00 | 江苏九天光电科技有限公司 |  | 刘勇 |  | 1 | 0.1 | 3200 | 610 | 1 | JG122407044011 |  | 1 | Q缺口(2148-2201米传1CM左右已夹纸) |  |  | 4534 | 16
最终平整 | JG91240700282 | JG9124070028 | 九天850平整 | 合格 | 合格品 | 乙 | 钱九龙 | 6258 | 6220 | 0.9939 | 13570 | 0.1 | 610 | 平整 |  | 20100023 | 轧硬 | 0.4*610-SPCC | 30210015 | 光亮卷 | 0.1-SPCC |  | 60 | MO002402 | MO002402-002-02 | GLJ003 | 光亮卷前处理 模板 | 10440 | 2024-08-07 | 2024-08-07 | 3 | 2024-08-20 06:44:16 | 2024-08-20 07:54:12 | 江苏九天光电科技有限公司 | 282241 | 钱九龙 |  |  | 0.1 | 13593 | 610 | 1 | JG91240700282 |  | 1 |  | 是 | 是 | 6204 | 2
最终平整 | JG91240700322 | JG9124070032 | 九天850平整 | 合格 | 合格品 | 乙 | 张兴华 | 5980 | 5960 | 0.9967 | 12960 | 0.1 | 610 | 平整 |  | 20100023 | 轧硬 | 0.4*610-SPCC | 30210015 | 光亮卷 | 0.1-SPCC |  | 60 | MO002402 | MO002402-003-02 | GLJ003 | 光亮卷前处理 模板 | 10430 | 2024-08-07 | 2024-08-07 | 3 | 2024-08-20 05:24:30 | 2024-08-20 06:43:54 | 江苏九天光电科技有限公司 | 282242 | 张兴华 |  |  | 0.1 | 12960 | 610 | 1 | JG91240700322 |  | 1 |  | 是 | 是 | 6625 | 3
最终平整 | JG91240800022 | JG9124080002 | 九天850平整 | 合格 | 合格品 | 乙 | 钱九龙 | 6200 | 6180 | 0.9968 | 13400 | 0.1 | 610 | 平整 |  | 20100023 | 轧硬 | 0.4*610-SPCC | 30210015 | 光亮卷 | 0.1-SPCC |  | 60 | MO002402 | MO002402-005-02 | GLJ003 | 光亮卷前处理 模板 | 10425 | 2024-08-07 | 2024-08-07 | 3 | 2024-08-20 04:01:22 | 2024-08-20 05:23:54 | 江苏九天光电科技有限公司 | 282244 | 钱九龙 |  |  | 0.1 | 13450 | 610 | 1 | JG91240800022 |  | 1 |  | 是 | 是 | 6759 | 5
最终平整 | JG91240800102 | JG9124080010 | 九天850平整 | 合格 | 合格品 | 乙 | 张兴华 | 6060 | 6040 | 0.9967 | 13240 | 0.1 | 610 | 平整 |  | 20100023 | 轧硬 | 0.4*610-SPCC | 30210015 | 光亮卷 | 0.1-SPCC |  | 60 | MO002402 | MO002402-009-02 | GLJ003 | 光亮卷前处理 模板 | 10425 | 2024-08-07 | 2024-08-07 | 3 | 2024-08-20 02:33:18 | 2024-08-20 04:01:01 | 江苏九天光电科技有限公司 | 282248 | 张兴华 |  |  | 0.1 | 13240 | 610 | 1 | JG91240800102 |  | 1 |  | 是 | 是 | 6568 | 9
最终平整 | JG9124080073 | JG9124080073 | 九天850平整 | 合格 | 合格品 | 乙 | 钱九龙 | 6344 | 6220 | 0.9805 | 8900 | 0.15 | 610 | 平整 |  | 20100023 | 轧硬 | 0.4*610-SPCC | 30210011 | 光亮卷 | 0.15-SPCC |  | 60 | MO002346 | MO002346-002 | GLJ003 | 光亮卷前处理 模板 | 6410 | 2024-08-05 | 2024-08-05 | 3 | 2024-08-20 01:36:15 | 2024-08-20 02:32:54 | 江苏九天光电科技有限公司 | 280196 | 钱九龙 |  |  | 0.15 | 8897 | 610 | 1 | JG9124080073 |  | 1 |  | 是 | 是 | 5469 | 2
最终平整 | JG1224070499 | JG1224070499 | 九天850平整 | 合格 | 合格品 | 乙 | 张兴华 | 6770 | 6740 | 0.9956 | 9550 | 0.15 | 610 | 平整 |  | 20100023 | 轧硬 | 0.4*610-SPCC | 30210011 | 光亮卷 | 0.15-SPCC |  | 60 | MO002338 | MO002338-007 | GLJ003 | 光亮卷前处理 模板 | 6860 | 2024-08-05 | 2024-08-05 | 3 | 2024-08-20 00:39:55 | 2024-08-20 01:35:56 | 江苏九天光电科技有限公司 | 279946 | 张兴华 |  |  | 0.15 | 9567 | 610 | 1 | JG1224070499 |  | 1 |  | 是 | 是 | 6291 | 7
最终平整 | JG1224070689 | JG1224070689 | 九天850平整 | 合格 | 合格品 | 乙 | 钱九龙 | 5030 | 4954 | 0.9849 | 7120 | 0.15 | 610 | 平整 |  | 20100023 | 轧硬 | 0.4*610-SPCC | 30210011 | 光亮卷 | 0.15-SPCC |  | 60 | MO002338 | MO002338-015 | GLJ003 | 光亮卷前处理 模板 | 5100 | 2024-08-05 | 2024-08-05 | 3 | 2024-08-19 23:43:56 | 2024-08-20 00:39:37 | 江苏九天光电科技有限公司 | 279954 | 钱九龙 |  |  | 0.15 | 7220 | 610 | 1 | JG1224070689 |  | 1 |  | 是 | 是 | 5774 | 15
最终平整 | JG91240700382 | JG9124070038 | 九天850平整 | 合格 | 合格品 | 乙 | 张兴华 | 5080 | 5050 | 0.9941 | 7280 | 0.15 | 610 | 平整 |  | 20100023 | 轧硬 | 0.4*610-SPCC | 30210011 | 光亮卷 | 0.15-SPCC |  | 60 | MO002401 | MO002401-001-02 | GLJ003 | 光亮卷前处理 模板 | 10330 | 2024-08-07 | 2024-08-07 | 3 | 2024-08-19 22:30:08 | 2024-08-19 23:42:57 | 江苏九天光电科技有限公司 | 282206 | 张兴华 |  |  | 0.15 | 7300 | 610 | 1 | JG91240700382 |  | 1 |  | 是 | 是 | 6090 | 1
最终平整 | JG91240700301 | JG9124070030 | 九天850平整 | 合格 | 合格品 | 乙 | 钱九龙 | 5100 | 4954 | 0.9714 | 7050 | 0.15 | 610 | 平整 |  | 20100023 | 轧硬 | 0.4*610-SPCC | 30210011 | 光亮卷 | 0.15-SPCC |  | 60 | MO002401 | MO002401-004-01 | GLJ003 | 光亮卷前处理 模板 | 10305 | 2024-08-07 | 2024-08-07 | 3 | 2024-08-19 21:35:54 | 2024-08-19 22:29:43 | 江苏九天光电科技有限公司 | 282209 | 钱九龙 |  |  | 0.15 | 7250 | 610 | 1 | JG91240700301 |  | 1 |  | 是 | 是 | 6618 | 4
最终平整 | JG91240700341 | JG9124070034 | 九天850平整 | 合格 | 合格品 | 乙 | 张兴华 | 5170 | 5130 | 0.9923 | 7280 | 0.15 | 610 | 平整 |  | 20100023 | 轧硬 | 0.4*610-SPCC | 30210011 | 光亮卷 | 0.15-SPCC |  | 60 | MO002401 | MO002401-005-01 | GLJ003 | 光亮卷前处理 模板 | 10350 | 2024-08-07 | 2024-08-07 | 3 | 2024-08-19 20:43:38 | 2024-08-19 21:35:35 | 江苏九天光电科技有限公司 | 282210 | 张兴华 |  |  | 0.15 | 7270 | 610 | 1 | JG91240700341 |  | 1 |  | 是 | 是 | 6560 | 5
平整翻包 | JG122407055812 | JG1224070558 | 九天850平整 | 其他入库 | 报废品 | 甲 | 刘勇 | 640 | 640 | 1 | 1170 | 0.1 | 710 |  | 短带报废品（内有叠带，操侧偶有1cm左右缺口） |  |  |  | 30210015 | 光亮卷 | 0.1-SPCC |  | 61 | MO002077 | MO002077-006-01-02 | GLJ003 | 光亮卷前处理 模板 | 13160 | 2024-07-26 | 2024-07-26 | 3 | 2024-08-19 19:25:06 | 2024-08-19 19:36:43 | 江苏九天光电科技有限公司 |  | 刘勇 |  | 1 | 0.1 | 1170 | 710 | 1 | JG122407055812 |  | 1 | 二级品 | 是 | 是 | 4264 | 6
平整翻包 | JG122407055811 | JG1224070558 | 九天850平整 | 合格 | 让步接收 | 甲 | 刘勇 | 4780 | 4780 | 1 | 8850 | 0.1 | 710 |  | 孔洞(120米传606毫米1个0.18平方毫米) |  |  |  | 30210015 | 光亮卷 | 0.1-SPCC |  | 61 | MO002077 | MO002077-006-01-01 | GLJ003 | 光亮卷前处理 模板 | 13160 | 2024-07-26 | 2024-07-26 | 3 | 2024-08-19 19:25:06 | 2024-08-19 19:36:43 | 江苏九天光电科技有限公司 |  | 刘勇 |  | 1 | 0.1 | 8850 | 710 | 1 | JG122407055811 |  | 1 | K孔洞(120米传606毫米1个0.18平方毫米) | 是 | 是 | 4264 | 6
最终平整 | JG1224070690 | JG1224070690 | 九天850平整 | 合格 | 合格品 | 甲 | 马晓飞 | 5000 | 4930 | 0.986 | 7000 | 0.15 | 610 | 平整 |  | 20100023 | 轧硬 | 0.4*610-SPCC | 30210011 | 光亮卷 | 0.15-SPCC |  | 60 | MO002338 | MO002338-016 | GLJ003 | 光亮卷前处理 模板 | 5095 | 2024-08-05 | 2024-08-05 | 3 | 2024-08-19 17:22:18 | 2024-08-19 18:29:50 | 江苏九天光电科技有限公司 | 279955 | 刘勇 |  |  | 0.15 | 7080 | 610 | 1 | JG1224070690 |  | 1 |  | 是 | 是 | 5948 | 16
最终平整 | JG1224070491 | JG1224070491 | 九天850平整 | 合格 | 合格品 | 甲 | 刘勇 | 6784 | 6738 | 0.9932 | 9560 | 0.15 | 610 | 平整 |  | 20100023 | 轧硬 | 0.4*610-SPCC | 30210011 | 光亮卷 | 0.15-SPCC |  | 60 | MO002338 | MO002338-003 | GLJ003 | 光亮卷前处理 模板 | 6865 | 2024-08-05 | 2024-08-05 | 3 | 2024-08-19 16:18:03 | 2024-08-19 17:36:00 | 江苏九天光电科技有限公司 | 279942 | 马晓飞 |  |  | 0.15 | 9623 | 610 | 1 | JG1224070491 |  | 1 |  | 是 | 是 | 6311 | 3
最终平整 | JG1224070514 | JG1224070514 | 九天850平整 | 合格 | 合格品 | 甲 | 马晓飞 | 5120 | 5088 | 0.9938 | 7200 | 0.15 | 610 | 平整 |  | 20100023 | 轧硬 | 0.4*610-SPCC | 30210011 | 光亮卷 | 0.15-SPCC |  | 60 | MO002338 | MO002338-012 | GLJ003 | 光亮卷前处理 模板 | 5185 | 2024-08-05 | 2024-08-05 | 3 | 2024-08-19 15:31:25 | 2024-08-19 16:26:17 | 江苏九天光电科技有限公司 | 279951 | 马晓飞 |  |  | 0.15 | 7180 | 610 | 1 | JG1224070514 |  | 1 |  | 是 | 是 | 5771 | 12
最终平整 | JG1224070513 | JG1224070513 | 九天850平整 | 合格 | 合格品 | 甲 | 刘勇 | 5132 | 5104 | 0.9945 | 7200 | 0.15 | 610 | 平整 |  | 20100023 | 轧硬 | 0.4*610-SPCC | 30210011 | 光亮卷 | 0.15-SPCC |  | 60 | MO002338 | MO002338-011 | GLJ003 | 光亮卷前处理 模板 | 5195 | 2024-08-05 | 2024-08-05 | 3 | 2024-08-19 15:55:39 | 2024-08-19 15:56:09 | 江苏九天光电科技有限公司 | 279950 | 刘勇 |  |  | 0.15 | 7244 | 610 | 1 | JG1224070513 |  | 1 |  | 是 | 是 | 7023 | 11
最终平整 | JG1224070549 | JG1224070549 | 九天850平整 | 合格 | 让步接收 | 甲 | 刘勇 | 6644 | 6608 | 0.9946 | 9530 | 0.15 | 610 | 平整 | 白斑(8930米左右板面有个大白斑) | 20100023 | 轧硬 | 0.4*610-SPCC | 30210011 | 光亮卷 | 0.15-SPCC |  | 60 | MO002525 | MO002525-011 | GLJ003 | 光亮卷前处理 模板 | 6715 | 2024-08-10 | 2024-08-10 | 3 | 2024-08-19 14:32:59 | 2024-08-19 15:39:29 | 江苏九天光电科技有限公司 | 286049 | 刘勇 |  |  | 0.15 | 9566 | 610 | 1 | JG1224070549 |  | 1 | B白斑(8930米左右板面有个大白斑) | 是 | 是 | 5411 | 11
最终平整 | JG1224070489 | JG1224070489 | 九天850平整 | 合格 | 让步接收 | 甲 | 马晓飞 | 5142 | 5116 | 0.9949 | 7260 | 0.15 | 610 | 平整 | 孔洞(676米传5毫米1个0.12平方毫米) | 20100023 | 轧硬 | 0.4*610-SPCC | 30210011 | 光亮卷 | 0.15-SPCC |  | 60 | MO002338 | MO002338-001 | GLJ003 | 光亮卷前处理 模板 | 5210 | 2024-08-05 | 2024-08-05 | 3 | 2024-08-19 13:45:33 | 2024-08-19 14:40:27 | 江苏九天光电科技有限公司 | 279939 | 刘勇 |  |  | 0.15 | 7296 | 610 | 1 | JG1224070489 |  | 1 | K孔洞(676米传5毫米1个0.12平方毫米) | 是 | 是 | 7083 | 1
最终平整 | JG1224070517 | JG1224070517 | 九天850平整 | 合格 | 合格品 | 甲 | 马晓飞 | 5110 | 5050 | 0.9883 | 7180 | 0.15 | 610 | 平整 |  | 20100023 | 轧硬 | 0.4*610-SPCC | 30210011 | 光亮卷 | 0.15-SPCC |  | 60 | MO002338 | MO002338-013 | GLJ003 | 光亮卷前处理 模板 | 5200 | 2024-08-05 | 2024-08-05 | 3 | 2024-08-19 12:56:02 | 2024-08-19 12:56:25 | 江苏九天光电科技有限公司 | 279952 | 马晓飞 |  |  | 0.15 | 7300 | 610 | 1 | JG1224070517 |  | 1 |  | 是 | 是 | 5685 | 13
最终平整 | JG1224070534 | JG1224070534 | 九天850平整 | 合格 | 让步接收 | 甲 | 刘勇 | 5220 | 5200 | 0.9962 | 7250 | 0.15 | 610 | 平整 | 锈点(偶有) | 20100023 | 轧硬 | 0.4*610-SPCC | 30210011 | 光亮卷 | 0.15-SPCC |  | 60 | MO002182 | MO002182-002 | GLJ003 | 光亮卷前处理 模板 | 5295 | 2024-07-29 | 2024-07-29 | 3 | 2024-08-19 11:28:12 | 2024-08-19 12:16:32 | 江苏九天光电科技有限公司 | 267695 | 刘勇 |  |  | 0.15 | 7250 | 610 | 1 | JG1224070534 |  | 1 | X锈点(偶有) | 是 | 是 | 7248 | 2
最终平整 | JG91240700381 | JG9124070038 | 九天850平整 | 合格 | 合格品 | 甲 | 马晓飞 | 5110 | 5086 | 0.9953 | 7250 | 0.15 | 610 | 平整 |  | 20100023 | 轧硬 | 0.4*610-SPCC | 30210011 | 光亮卷 | 0.15-SPCC |  | 60 | MO002401 | MO002401-001-01 | GLJ003 | 光亮卷前处理 模板 | 10330 | 2024-08-07 | 2024-08-07 | 3 | 2024-08-19 10:03:21 | 2024-08-19 11:29:52 | 江苏九天光电科技有限公司 | 282206 | 马晓飞 |  |  | 0.15 | 7300 | 610 | 1 | JG91240700381 |  | 1 |  | 是 | 是 | 6090 | 1
最终平整 | JG1224070544 | JG1224070544 | 九天850平整 | 合格 | 合格品 | 甲 | 刘勇 | 6980 | 6874 | 0.9848 | 9830 | 0.15 | 610 | 平整 |  | 20100023 | 轧硬 | 0.4*610-SPCC | 30210011 | 光亮卷 | 0.15-SPCC |  | 60 | MO002525 | MO002525-008 | GLJ003 | 光亮卷前处理 模板 | 7050 | 2024-08-10 | 2024-08-10 | 3 | 2024-08-19 08:44:39 | 2024-08-19 11:29:12 | 江苏九天光电科技有限公司 | 286046 | 刘勇 |  |  | 0.15 | 9925 | 610 | 1 | JG1224070544 |  | 1 |  | 是 | 是 | 5673 | 8
最终平整 | JG91240700212 | JG9124070021 | 九天850平整 | 合格 | 合格品 | 甲 | 马晓飞 | 5770 | 5732 | 0.9934 | 11980 | 0.1 | 630 | 平整 |  | 20100025 | 轧硬 | 0.4*630-SPCC | 30210015 | 光亮卷 | 0.1-SPCC |  | 60 | MO002305 | MO002305-007-02 | GLJ003 | 光亮卷前处理 模板 | 10205 | 2024-08-03 | 2024-08-03 | 3 | 2024-08-18 17:10:35 | 2024-08-18 19:31:24 | 江苏九天光电科技有限公司 | 277237 | 马晓飞 |  |  | 0.1 | 11980 | 630 | 1 | JG91240700212 | 脱脂第一包分4300KG | 1 |  | 是 | 是 | 5989 | 7
最终平整 | JG1224080089 | JG1224080089 | 九天850平整 | 合格 | 合格品 | 甲 | 刘勇 | 7750 | 7726 | 0.9969 | 14260 | 0.1 | 710 | 平整 |  | 20100028 | 轧硬 | 0.4*710-SPCC | 30210015 | 光亮卷 | 0.1-SPCC |  | 60 | MO002466 | MO002466-027 | GLJ003 | 光亮卷前处理 模板 | 7870 | 2024-08-08 | 2024-08-08 | 3 | 2024-08-18 15:26:13 | 2024-08-18 17:11:13 | 江苏九天光电科技有限公司 | 283641 | 刘勇 |  |  | 0.1 | 14230 | 710 | 1 | JG1224080089 |  | 1 |  | 是 | 是 | 6544 | 27
最终平整 | JG1224080061 | JG1224080061 | 九天850平整 | 合格 | 合格品 | 甲 | 马晓飞 | 7680 | 7658 | 0.9971 | 14020 | 0.1 | 710 | 平整 |  | 20100028 | 轧硬 | 0.4*710-SPCC | 30210015 | 光亮卷 | 0.1-SPCC |  | 60 | MO002344 | MO002344-041 | GLJ003 | 光亮卷前处理 模板 | 7785 | 2024-08-05 | 2024-08-05 | 3 | 2024-08-18 14:07:21 | 2024-08-18 15:40:55 | 江苏九天光电科技有限公司 | 280174 | 刘勇 |  |  | 0.1 | 14000 | 710 | 1 | JG1224080061 |  | 1 |  | 是 | 是 | 2972 | 41
最终平整 | JG12240800022 | JG1224080002 | 九天850平整 | 合格 | 合格品 | 甲 | 刘勇 | 7660 | 7610 | 0.9935 | 14000 | 0.1 | 710 | 平整 |  | 20100028 | 轧硬 | 0.4*710-SPCC | 30210015 | 光亮卷 | 0.1-SPCC |  | 60 | MO002480 | MO002480-002-02 | GLJ003 | 光亮卷前处理 模板 | 13495 | 2024-08-09 | 2024-08-09 | 3 | 2024-08-18 12:45:15 | 2024-08-18 14:14:29 | 江苏九天光电科技有限公司 | 284147 | 马晓飞 |  |  | 0.1 | 14000 | 710 | 1 | JG12240800022 |  | 1 |  | 是 | 是 | 13017 | 2
最终平整 | JG122408001722 | JG1224080017 | 九天850平整 | 合格 | 合格品 | 甲 | 马晓飞 | 5797 | 5640 | 0.9729 | 10400 | 0.1 | 710 | 平整 |  | 20100028 | 轧硬 | 0.4*710-SPCC | 30210015 | 光亮卷 | 0.1-SPCC |  | 60 | MO002480 | MO002480-017-02-02 | GLJ003 | 光亮卷前处理 模板 | 13410 | 2024-08-09 | 2024-08-09 | 3 | 2024-08-18 10:01:44 | 2024-08-18 12:46:15 | 江苏九天光电科技有限公司 |  | 马晓飞 |  | 1 | 0.1 | 10400 | 710 | 1 | JG122408001722 |  | 1 |  | 是 | 是 | 6232 | 17
最终平整 | JG122408001721 | JG1224080017 | 九天850平整 | 合格 | 合格品 | 甲 | 马晓飞 | 1723 | 1676 | 0.9727 | 3150 | 0.1 | 710 | 平整 |  | 20100028 | 轧硬 | 0.4*710-SPCC | 30210015 | 光亮卷 | 0.1-SPCC |  | 60 | MO002480 | MO002480-017-02-01 | GLJ003 | 光亮卷前处理 模板 | 13410 | 2024-08-09 | 2024-08-09 | 3 | 2024-08-18 10:01:44 | 2024-08-18 12:46:15 | 江苏九天光电科技有限公司 |  | 马晓飞 |  | 1 | 0.1 | 3150 | 710 | 1 | JG122408001721 |  | 1 |  | 是 | 是 | 6232 | 17
最终平整 | JG12240800592 | JG1224080059 | 九天850平整 | 合格 | 让步接收 | 甲 | 刘勇 | 2034 | 1994 | 0.9803 | 3700 | 0.1 | 710 | 平整 | 松花印(尾部1000米板面偶有),撞伤折印(尾部200米操作侧1CM左右) | 20100028 | 轧硬 | 0.4*710-SPCC | 30210015 | 光亮卷 | 0.1-SPCC |  | 60 | MO002344 | MO002344-039-02 | GLJ003 | 光亮卷前处理 模板 | 5600 | 2024-08-05 | 2024-08-05 | 3 | 2024-08-18 08:52:45 | 2024-08-18 10:17:02 | 江苏九天光电科技有限公司 |  | 刘勇 |  | 1 | 0.1 | 3700 | 710 | 1 | JG12240800592 |  | 1 | S松花印(尾部1000米板面偶有),Z撞伤折印(尾部200米操作侧1CM左右) | 是 | 是 | 3431 | 39
最终平整 | JG12240800591 | JG1224080059 | 九天850平整 | 合格 | 让步接收 | 甲 | 刘勇 | 3416 | 3350 | 0.9807 | 6250 | 0.1 | 710 | 平整 | 内400米（夹纸）孔洞多作废带，下道剪下退平整。孔洞(224-400米传110-655毫米18个0.03-0.21平方毫米已夹纸) | 20100028 | 轧硬 | 0.4*710-SPCC | 30210015 | 光亮卷 | 0.1-SPCC |  | 60 | MO002344 | MO002344-039-01 | GLJ003 | 光亮卷前处理 模板 | 5600 | 2024-08-05 | 2024-08-05 | 3 | 2024-08-18 08:52:45 | 2024-08-18 10:17:02 | 江苏九天光电科技有限公司 |  | 刘勇 |  | 1 | 0.1 | 6250 | 710 | 1 | JG12240800591 |  | 1 | K孔洞(224-400米传110-655毫米18个0.03-0.21平方毫米已夹纸) | 是 | 是 | 3431 | 39
最终平整 | JG1224080043 | JG1224080043 | 九天850平整 | 合格 | 让步接收 | 乙 | 张兴华 | 5500 | 5460 | 0.9927 | 10150 | 0.1 | 710 | 平整 | 孔洞(405米传685毫米1个0.24平方毫米) | 20100028 | 轧硬 | 0.4*710-SPCC | 30210015 | 光亮卷 | 0.1-SPCC |  | 60 | MO002344 | MO002344-023 | GLJ003 | 光亮卷前处理 模板 | 5605 | 2024-08-05 | 2024-08-05 | 5 | 2024-08-18 07:04:27 | 2024-08-18 07:56:16 | 江苏九天光电科技有限公司 | 280155 | 张兴华 |  |  | 0.1 | 10160 | 710 | 1 | JG1224080043 |  | 1 | K孔洞(405米传685毫米0.24平方毫米) | 是 | 是 | 6658 | 23
最终平整 | JG1224080049 | JG1224080049 | 九天850平整 | 合格 | 让步接收 | 乙 | 钱九龙 | 7780 | 7740 | 0.9949 | 14320 | 0.1 | 710 | 平整 | 孔洞(9874米传117毫米0.12平方毫米) | 20100028 | 轧硬 | 0.4*710-SPCC | 30210015 | 光亮卷 | 0.1-SPCC |  | 60 | MO002344 | MO002344-028 | GLJ003 | 光亮卷前处理 模板 | 7860 | 2024-08-05 | 2024-08-05 | 5 | 2024-08-18 05:42:46 | 2024-08-18 07:03:57 | 江苏九天光电科技有限公司 | 280160 | 钱九龙 |  |  | 0.1 | 14300 | 710 | 1 | JG1224080049 |  | 1 | K孔洞(9874米传117毫米0.12平方毫米) | 是 | 是 | 5917 | 28
最终平整 | JG12240800182 | JG1224080018 | 九天850平整 | 合格 | 让步接收 | 乙 | 张兴华 | 7580 | 7550 | 0.996 | 13900 | 0.1 | 710 | 平整 | 孔洞(11108米传216毫米0.33平方毫米) | 20100028 | 轧硬 | 0.4*710-SPCC | 30210015 | 光亮卷 | 0.1-SPCC |  | 60 | MO002480 | MO002480-018-02 | GLJ003 | 光亮卷前处理 模板 | 13420 | 2024-08-09 | 2024-08-09 | 3 | 2024-08-18 00:55:25 | 2024-08-18 05:42:07 | 江苏九天光电科技有限公司 | 284171 | 张兴华 |  |  | 0.1 | 13870 | 710 | 1 | JG12240800182 |  | 1 | K孔洞(11108米传216毫米0.33平方毫米) | 是 | 是 | 9177 | 18
平整翻包 | JG122407038913 | JG1224070389 | 九天850平整 | 其他入库 | 报废品 | 乙 | 钱九龙 | 439 | 438 | 0.9977 | 810 | 0.1 | 710 |  | 短带报废品（52个不规则位置孔洞0.03-0.42平方毫米） |  |  |  | 30210015 | 光亮卷 | 0.1-SPCC |  | 61 | MO002019 | MO002019-001-01-03 | GLJ003 | 光亮卷前处理 模板 | 13740 | 2024-07-24 | 2024-07-24 | 3 | 2024-08-18 04:12:47 | 2024-08-18 04:15:18 | 江苏九天光电科技有限公司 |  | 钱九龙 |  | 1 | 0.1 | 810 | 710 | 1 | JG122407038913 |  | 1 |  | 是 | 是 | 3455 | 1
平整翻包 | JG122407038912 | JG1224070389 | 九天850平整 | 合格 | 让步接收 | 乙 | 钱九龙 | 5923 | 5910 | 0.9978 | 11200 | 0.1 | 710 |  | 孔洞(266米传460毫米有0.3,552米传454毫米0.36,8207米传590毫米0.39,9843米传1/9毫米3个0.15-0.24平方毫米)。整卷锈斑 | 20100028 | 轧硬 | 0.4*710-SPCC | 30210015 | 光亮卷 | 0.1-SPCC |  | 61 | MO002019 | MO002019-001-01-02 | GLJ003 | 光亮卷前处理 模板 | 13740 | 2024-07-24 | 2024-07-24 | 3 | 2024-08-18 04:12:47 | 2024-08-18 04:15:18 | 江苏九天光电科技有限公司 |  | 钱九龙 |  | 1 | 0.1 | 11200 | 710 | 1 | JG122407038912 |  | 1 | K孔洞(266米传460毫米有0.3,552米传454毫米0.36,8207米传590毫米0.39,9843米传1/9毫米3个0.15-0.24平方毫米) | 是 | 是 | 3455 | 1
平整翻包 | JG122407038911 | JG1224070389 | 九天850平整 | 其他入库 | 报废品 | 乙 | 钱九龙 | 261 | 260 | 0.9962 | 480 | 0.1 | 710 |  | 短带二级品（不规则位置孔洞52个0.03-0.42平方毫米） |  |  |  | 30210015 | 光亮卷 | 0.1-SPCC |  | 61 | MO002019 | MO002019-001-01-01 | GLJ003 | 光亮卷前处理 模板 | 13740 | 2024-07-24 | 2024-07-24 | 3 | 2024-08-18 04:12:47 | 2024-08-18 04:15:18 | 江苏九天光电科技有限公司 |  | 钱九龙 |  | 1 | 0.1 | 480 | 710 | 1 | JG122407038911 |  | 1 |  | 是 | 是 | 3455 | 1
最终平整 | JG12240800372 | JG1224080037 | 九天850平整 | 其他入库 | 协议品 | 甲 | 刘勇 | 1321 | 1280 | 0.969 | 2340 | 0.1 | 710 | 平整 | 孔洞(2204米传96毫米1个0.57平方毫米) | 20100028 | 轧硬 | 0.4*710-SPCC | 30210015 | 光亮卷 | 0.1-SPCC |  | 60 | MO002344 | MO002344-018-02 | GLJ003 | 光亮卷前处理 模板 | 7852 | 2024-08-05 | 2024-08-05 | 5 | 2024-08-17 21:31:30 | 2024-08-17 23:34:40 | 江苏九天光电科技有限公司 |  | 马晓飞 |  | 1 | 0.1 | 2340 | 710 | 1 | JG12240800372 |  | 1 | K孔洞(2204米传96毫米1个0.57平方毫米) | 是 | 是 | 1686 | 18
最终平整 | JG12240800371 | JG1224080037 | 九天850平整 | 合格 | 让步接收 | 甲 | 刘勇 | 6389 | 6190 | 0.9689 | 11330 | 0.1 | 710 | 平整 | 孔洞(709米传658/661毫米2个0.15平方毫米) | 20100028 | 轧硬 | 0.4*710-SPCC | 30210015 | 光亮卷 | 0.1-SPCC |  | 60 | MO002344 | MO002344-018-01 | GLJ003 | 光亮卷前处理 模板 | 7852 | 2024-08-05 | 2024-08-05 | 5 | 2024-08-17 21:31:30 | 2024-08-17 23:34:40 | 江苏九天光电科技有限公司 |  | 马晓飞 |  | 1 | 0.1 | 11330 | 710 | 1 | JG12240800371 |  | 1 | K孔洞(709米传658/661毫米2个0.15平方毫米) | 是 | 是 | 1686 | 18
最终平整 | JG12240800152 | JG1224080015 | 九天850平整 | 合格 | 让步接收 | 甲 | 马晓飞 | 7360 | 7332 | 0.9962 | 13640 | 0.1 | 710 | 平整 | 孔洞(内205米传685毫米0.15,12090米传692毫米0.33平方毫米),停机印(510/2240米),松花印(12900米左右后板面偶有) | 20100028 | 轧硬 | 0.4*710-SPCC | 30210015 | 光亮卷 | 0.1-SPCC |  | 60 | MO002480 | MO002480-011-02 | GLJ003 | 光亮卷前处理 模板 | 13500 | 2024-08-09 | 2024-08-09 | 3 | 2024-08-17 19:27:35 | 2024-08-17 21:33:56 | 江苏九天光电科技有限公司 | 284164 | 马晓飞 |  |  | 0.1 | 13580 | 710 | 1 | JG12240800152 |  | 1 | K孔洞(内205米传685毫米0.15,12090米传692毫米0.33平方毫米),T停机印(510/2240米),S松花印(12900米左右后板面偶有) | 是 | 是 | 5759 | 11
最终平整 | JG91240800042 | JG9124080004 | 九天850平整 | 合格 | 让步接收 | 甲 | 刘勇 | 6120 | 6100 | 0.9967 | 13330 | 0.1 | 610 | 平整 | 停机印(10000米左右),收卷不齐(10000米后涨缩故障收卷不齐) | 20100023 | 轧硬 | 0.4*610-SPCC | 30210015 | 光亮卷 | 0.1-SPCC |  | 60 | MO002402 | MO002402-006-02 | GLJ003 | 光亮卷前处理 模板 | 10440 | 2024-08-07 | 2024-08-07 | 3 | 2024-08-17 17:46:19 | 2024-08-17 19:16:47 | 江苏九天光电科技有限公司 | 282245 | 刘勇 |  |  | 0.1 | 13300 | 610 | 1 | JG91240800042 |  | 1 | T停机印(10000米左右),S收卷不齐(内10000米涨缩故障收卷不齐) | 是 | 是 | 6672 | 6
平整翻包 | JG12240704241 | JG1224070424 | 九天850平整 | 合格 | 让步接收 | 乙 | 钱九龙 | 6630 | 6620 | 0.9985 | 12450 | 0.1 | 710 |  | 顶伤(尾部150翻包顶伤) |  |  |  | 30210015 | 光亮卷 | 0.1-SPCC |  | 61 | MO001796 | MO001796-002-01 | GLJ003 | 光亮卷前处理 模板 | 13820 | 2024-07-19 | 2024-07-19 | 3 | 2024-08-17 16:12:25 | 2024-08-17 16:14:39 | 江苏九天光电科技有限公司 | 249136 | 钱九龙 |  |  | 0.1 | 12490 | 710 | 1 | JG12240704241 |  | 1 | D顶伤(尾部150翻包顶伤) | 是 | 是 | 4844 | 2
最终平整 | JG1224080105 | JG1224080105 | 九天850平整 | 合格 | 合格品 | 乙 | 钱九龙 | 5600 | 5540 | 0.9893 | 6550 | 0.18 | 610 | 平整 |  | 20100023 | 轧硬 | 0.4*610-SPCC | 30210014 | 光亮卷 | 0.18-SPCC |  | 60 | MO002387 | MO002387-015 | GLJ003 | 光亮卷前处理 模板 | 5700 | 2024-08-06 | 2024-08-06 | 5 | 2024-08-17 13:39:03 | 2024-08-17 14:30:10 | 江苏九天光电科技有限公司 | 281277 | 钱九龙 |  |  | 0.18 | 6580 | 610 | 1 | JG1224080105 |  | 1 |  | 是 | 是 | 3687 | 15
最终平整 | JG1224080098 | JG1224080098 | 九天850平整 | 合格 | 合格品 | 乙 | 张兴华 | 5870 | 5830 | 0.9932 | 6880 | 0.18 | 610 | 平整 |  | 20100023 | 轧硬 | 0.4*610-SPCC | 30210014 | 光亮卷 | 0.18-SPCC |  | 60 | MO002387 | MO002387-008 | GLJ003 | 光亮卷前处理 模板 | 5960 | 2024-08-06 | 2024-08-06 | 5 | 2024-08-17 12:54:40 | 2024-08-17 13:38:42 | 江苏九天光电科技有限公司 | 281270 | 张兴华 |  |  | 0.18 | 6880 | 610 | 1 | JG1224080098 |  | 1 |  | 是 | 是 | 3680 | 8
最终平整 | JG91240700242 | JG9124070024 | 九天850平整 | 合格 | 合格品 | 乙 | 钱九龙 | 6262 | 6230 | 0.9949 | 13580 | 0.1 | 610 | 平整 |  | 20100023 | 轧硬 | 0.4*610-SPCC | 30210015 | 光亮卷 | 0.1-SPCC |  | 60 | MO002402 | MO002402-001-02 | GLJ003 | 光亮卷前处理 模板 | 10455 | 2024-08-07 | 2024-08-07 | 3 | 2024-08-17 11:21:08 | 2024-08-17 12:54:08 | 江苏九天光电科技有限公司 | 282240 | 钱九龙 |  |  | 0.1 | 13650 | 610 | 1 | JG91240700242 |  | 1 |  | 是 | 是 | 5793 | 1
最终平整 | JG1224080100 | JG1224080100 | 九天850平整 | 合格 | 合格品 | 乙 | 张兴华 | 5800 | 5770 | 0.9948 | 6810 | 0.18 | 610 | 平整 |  | 20100023 | 轧硬 | 0.4*610-SPCC | 30210014 | 光亮卷 | 0.18-SPCC |  | 60 | MO002387 | MO002387-010 | GLJ003 | 光亮卷前处理 模板 | 5885 | 2024-08-06 | 2024-08-06 | 5 | 2024-08-17 10:31:03 | 2024-08-17 11:20:47 | 江苏九天光电科技有限公司 | 281272 | 张兴华 |  |  | 0.18 | 6800 | 610 | 1 | JG1224080100 |  | 1 |  | 是 | 是 | 2462 | 10
最终平整 | JG1224080099 | JG1224080099 | 九天850平整 | 合格 | 合格品 | 乙 | 钱九龙 | 5820 | 5770 | 0.9914 | 6820 | 0.18 | 610 | 平整 |  | 20100023 | 轧硬 | 0.4*610-SPCC | 30210014 | 光亮卷 | 0.18-SPCC |  | 60 | MO002387 | MO002387-009 | GLJ003 | 光亮卷前处理 模板 | 5895 | 2024-08-06 | 2024-08-06 | 5 | 2024-08-17 09:40:44 | 2024-08-17 10:30:44 | 江苏九天光电科技有限公司 | 281271 | 钱九龙 |  |  | 0.18 | 6820 | 610 | 1 | JG1224080099 |  | 1 |  | 是 | 是 | 2401 | 9
最终平整 | JG1224080093 | JG1224080093 | 九天850平整 | 合格 | 合格品 | 乙 | 张兴华 | 5840 | 5810 | 0.9949 | 6860 | 0.18 | 610 | 平整 |  | 20100023 | 轧硬 | 0.4*610-SPCC | 30210014 | 光亮卷 | 0.18-SPCC |  | 60 | MO002387 | MO002387-003 | GLJ003 | 光亮卷前处理 模板 | 5945 | 2024-08-06 | 2024-08-06 | 5 | 2024-08-17 08:47:53 | 2024-08-17 09:40:22 | 江苏九天光电科技有限公司 | 281265 | 张兴华 |  |  | 0.18 | 6860 | 610 | 1 | JG1224080093 |  | 1 |  | 是 | 是 | 2410 | 3
最终平整 | JG12240800583 | JG1224080058 | 九天850平整 | 合格 | 让步接收 | 乙 | 钱九龙 | 1591 | 1590 | 0.9994 | 3000 | 0.1 | 710 | 平整 | 来料整件操20-25厘米宽松花辊印严重（此卷留厂分切） | 20100028 | 轧硬 | 0.4*710-SPCC | 30210015 | 光亮卷 | 0.1-SPCC |  | 60 | MO002344 | MO002344-038-03 | GLJ003 | 光亮卷前处理 模板 | 7740 | 2024-08-05 | 2024-08-05 | 5 | 2024-08-16 18:16:35 | 2024-08-17 08:47:16 | 江苏九天光电科技有限公司 |  | 钱九龙 |  | 1 | 0.1 | 3000 | 710 | 1 | JG12240800583 |  | 1 | S松花印(来料整件操20-25厘米宽松花辊印严重) | 是 | 是 | 2116 | 38
最终平整 | JG12240800582 | JG1224080058 | 九天850平整 | 其他入库 | 报废品 | 乙 | 钱九龙 | 586 | 586 | 1 | 1080 | 0.1 | 710 | 平整 | 报废品（来料多处叠带） |  |  |  | 30210015 | 光亮卷 | 0.1-SPCC |  | 60 | MO002344 | MO002344-038-02 | GLJ003 | 光亮卷前处理 模板 | 7740 | 2024-08-05 | 2024-08-05 | 5 | 2024-08-16 18:16:35 | 2024-08-17 08:47:16 | 江苏九天光电科技有限公司 |  | 钱九龙 |  | 1 | 0.1 | 1080 | 710 | 1 | JG12240800582 |  | 1 | D叠带(多处叠带，2级品) | 是 | 是 | 2116 | 38
最终平整 | JG12240800581 | JG1224080058 | 九天850平整 | 合格 | 让步接收 | 乙 | 钱九龙 | 5473 | 5470 | 0.9995 | 10140 | 0.1 | 710 | 平整 | 孔洞(166米传536/534毫米0.15/0.12,281米传632毫米0.09,399米传390毫米0.06,3014米标记传35毫米1.26平方毫米），来料整件操20-25厘米宽松花辊印严重（此卷留厂分切） | 20100028 | 轧硬 | 0.4*710-SPCC | 30210015 | 光亮卷 | 0.1-SPCC |  | 60 | MO002344 | MO002344-038-01 | GLJ003 | 光亮卷前处理 模板 | 7740 | 2024-08-05 | 2024-08-05 | 5 | 2024-08-16 18:16:35 | 2024-08-17 08:47:16 | 江苏九天光电科技有限公司 |  | 钱九龙 |  | 1 | 0.1 | 10140 | 710 | 1 | JG12240800581 |  | 1 | K孔洞(166米传536/534毫米0.15/0.12,281米传632毫米0.09,399米传390毫米0.06,3014米标记传35毫米1.26平方毫米，来料整件操20-25厘米宽松花辊印严重) | 是 | 是 | 2116 | 38