## sheet1
工序名称 | 新卷号 | 批号 | 机组名称 | 工序状态 | 检验结果 | 班组 | 参与人 | 来料重量 | 出料重量 | 成材率 | 出料长度 | 出料厚度 | 出料宽度 | 工序要求 | 备注 | 来料编码 | 来料名称 | 来料规格 | 产品编码 | 产品名称 | 产品规格 | 膜名称 | 排序 | 主计划号 | 子计划号 | 工序流程编码 | 工序流程名称 | 工单需求 | 计划开始时间 | 计划结束时间 | 工单状态 | 开始时间 | 产出时间 | 组织名称 | 卷号ID | 操作工人 | 报工人 | 检验 | 来料厚度 | 来料长度 | 来料宽度 | 是否分卷 | 原卷号 | 工单要求 | 是否成品 | 不良现象 | 是否入库 | 入库审核 | 生产工时 | 工单行号
最终冷轧 | JG1224080328 | JG1224080328 | 九天750轧机 | 合格 | 合格品 | 甲 | 张帅 | 7090 | 7070 | 0.9972 | 12686 | 0.1 | 710 | 轧0.1(0.097-0.102)米数12800-12900米 |  | 20100028 | 轧硬 | 0.4*710-SPCC | 30210015 | 光亮卷 | 0.1-SPCC |  | 30 | MO002939 | MO002939-033 | GLJ003 | 光亮卷前处理 模板 | 7095 | 2024-08-23 | 2024-08-23 | 3 | 2024-08-27 08:18:39 | 2024-08-27 08:19:15 | 江苏九天光电科技有限公司 | 303990 | 张帅 |  |  | 0.4 | 3250 | 710 | 1 | JG1224080328 |  |  |  | 否 | 否 |  | 33
最终冷轧 | JG1224080161 | JG1224080161 | 九天750轧机 | 合格 | 合格品 | 甲 | 张帅 | 5690 | 5690 | 1 | 10200 | 0.1 | 710 | 轧0.1（0.097-0.102；5.7吨卷轧制米数10200-10300米；7.5吨卷轧制米数13500-13600米；7.7吨卷轧制米数13700-13800米；6.97吨轧制米数12500-12600米；7.3吨卷轧制米数13000-13100米；7.6吨卷轧制米数13600-13700米 |  | 20100028 | 轧硬 | 0.4*710-SPCC | 30210015 | 光亮卷 | 0.1-SPCC |  | 30 | MO002589 | MO002589-005 | GLJ003 | 光亮卷前处理 模板 | 5695 | 2024-08-12 | 2024-08-12 | 3 | 2024-08-27 05:15:14 | 2024-08-27 05:15:40 | 江苏九天光电科技有限公司 | 288290 | 张帅 |  |  | 0.4 | 2610 | 710 | 1 | JG1224080161 |  |  |  | 否 | 否 |  | 5
最终冷轧 | JG1224080325 | JG1224080325 | 九天750轧机 | 合格 | 合格品 | 甲 | 张帅 | 7090 | 7090 | 1 | 12740 | 0.1 | 710 | 轧0.1(0.097-0.102)米数12800-12900米 |  | 20100028 | 轧硬 | 0.4*710-SPCC | 30210015 | 光亮卷 | 0.1-SPCC |  | 30 | MO002939 | MO002939-030 | GLJ003 | 光亮卷前处理 模板 | 7090 | 2024-08-23 | 2024-08-23 | 3 | 2024-08-27 03:39:24 | 2024-08-27 03:39:50 | 江苏九天光电科技有限公司 | 303987 | 张帅 |  |  | 0.4 | 3250 | 710 | 1 | JG1224080325 |  |  |  | 否 | 否 |  | 30
最终冷轧 | JG1224080302 | JG1224080302 | 九天750轧机 | 合格 | 合格品 | 甲 | 张帅 | 7140 | 7140 | 1 | 12810 | 0.1 | 710 | 轧0.1(0.097-0.102)米数12800-12900米 |  | 20100028 | 轧硬 | 0.4*710-SPCC | 30210015 | 光亮卷 | 0.1-SPCC |  | 30 | MO002939 | MO002939-015 | GLJ003 | 光亮卷前处理 模板 | 7140 | 2024-08-23 | 2024-08-23 | 3 | 2024-08-27 01:23:33 | 2024-08-27 01:24:01 | 江苏九天光电科技有限公司 | 303897 | 张帅 |  |  | 0.4 | 3270 | 710 | 1 | JG1224080302 |  |  |  | 否 | 否 |  | 15
最终冷轧 | JG1224080181 | JG1224080181 | 九天750轧机 | 合格 | 合格品 | 甲 | 张帅 | 5700 | 5700 | 1 | 10230 | 0.1 | 710 | 轧0.1（0.097-0.102；5.7吨卷轧制米数10200-10300米；7.5吨卷轧制米数13500-13600米；7.7吨卷轧制米数13700-13800米；6.97吨轧制米数12500-12600米；7.3吨卷轧制米数13000-13100米；7.6吨卷轧制米数13600-13700米 |  | 20100028 | 轧硬 | 0.4*710-SPCC | 30210015 | 光亮卷 | 0.1-SPCC |  | 30 | MO002589 | MO002589-025 | GLJ003 | 光亮卷前处理 模板 | 5700 | 2024-08-12 | 2024-08-12 | 3 | 2024-08-27 00:56:36 | 2024-08-27 00:57:01 | 江苏九天光电科技有限公司 | 288310 | 张帅 |  |  | 0.4 | 2610 | 710 | 1 | JG1224080181 |  |  |  | 否 | 否 |  | 25
最终冷轧 | JG1224080327 | JG1224080327 | 九天750轧机 | 合格 | 合格品 | 乙 | 蒋小冬 | 7100 | 7080 | 0.9972 | 12750 | 0.1 | 710 | 轧0.1(0.097-0.102)米数12800-12900米 |  | 20100028 | 轧硬 | 0.4*710-SPCC | 30210015 | 光亮卷 | 0.1-SPCC |  | 30 | MO002939 | MO002939-032 | GLJ003 | 光亮卷前处理 模板 | 7100 | 2024-08-23 | 2024-08-23 | 3 | 2024-08-26 20:15:21 | 2024-08-26 20:15:48 | 江苏九天光电科技有限公司 | 303989 | 蒋小冬 |  |  | 0.4 | 3250 | 710 | 1 | JG1224080327 |  |  |  | 否 | 否 |  | 32
最终冷轧 | JG1224080296 | JG1224080296 | 九天750轧机 | 合格 | 合格品 | 乙 | 蒋小冬 | 7060 | 7030 | 0.9958 | 12600 | 0.1 | 710 | 轧0.1(0.097-0.102)米数12800-12900米 |  | 20100028 | 轧硬 | 0.4*710-SPCC | 30210015 | 光亮卷 | 0.1-SPCC |  | 30 | MO002939 | MO002939-010 | GLJ003 | 光亮卷前处理 模板 | 7060 | 2024-08-23 | 2024-08-23 | 3 | 2024-08-26 18:04:16 | 2024-08-26 18:04:43 | 江苏九天光电科技有限公司 | 303892 | 蒋小冬 |  |  | 0.4 | 3230 | 710 | 1 | JG1224080296 |  |  |  | 否 | 否 |  | 10
最终冷轧 | JG1224080324 | JG1224080324 | 九天750轧机 | 合格 | 合格品 | 乙 | 蒋小冬 | 7060 | 7045 | 0.9979 | 12700 | 0.1 | 710 | 轧0.1(0.097-0.102)米数12800-12900米 |  | 20100028 | 轧硬 | 0.4*710-SPCC | 30210015 | 光亮卷 | 0.1-SPCC |  | 30 | MO002939 | MO002939-029 | GLJ003 | 光亮卷前处理 模板 | 7065 | 2024-08-23 | 2024-08-23 | 3 | 2024-08-26 13:55:45 | 2024-08-26 13:56:13 | 江苏九天光电科技有限公司 | 303986 | 蒋小冬 |  |  | 0.4 | 3240 | 710 | 1 | JG1224080324 |  |  |  | 否 | 否 |  | 29
最终冷轧 | JG1224080332 | JG1224080332 | 九天750轧机 | 合格 | 合格品 | 乙 | 蒋小冬 | 7090 | 7070 | 0.9972 | 12720 | 0.1 | 710 | 轧0.1(0.097-0.102)米数12800-12900米 |  | 20100028 | 轧硬 | 0.4*710-SPCC | 30210015 | 光亮卷 | 0.1-SPCC |  | 30 | MO002939 | MO002939-037 | GLJ003 | 光亮卷前处理 模板 | 7090 | 2024-08-23 | 2024-08-23 | 3 | 2024-08-26 13:54:56 | 2024-08-26 13:55:28 | 江苏九天光电科技有限公司 | 303994 | 蒋小冬 |  |  | 0.4 | 3250 | 710 | 1 | JG1224080332 |  |  |  | 否 | 否 |  | 37