## sheet1
工序名称 | 新卷号 | 批号 | 机组名称 | 工序状态 | 检验结果 | 班组 | 参与人 | 来料重量 | 出料重量 | 成材率 | 出料长度 | 出料厚度 | 出料宽度 | 工序要求 | 备注 | 来料编码 | 来料名称 | 来料规格 | 产品编码 | 产品名称 | 产品规格 | 膜名称 | 排序 | 主计划号 | 子计划号 | 工序流程编码 | 工序流程名称 | 工单需求 | 计划开始时间 | 计划结束时间 | 工单状态 | 开始时间 | 产出时间 | 组织名称 | 卷号ID | 操作工人 | 报工人 | 检验 | 来料厚度 | 来料长度 | 来料宽度 | 是否分卷 | 原卷号 | 工单要求 | 是否成品 | 不良现象 | 是否入库 | 入库审核 | 生产工时 | 工单行号
铬钝化 | JG1224070602 | JG1224070602 | 东方铬钝化750 | 合格 | 合格品 | 乙 | 李澍 | 6570 | 6561 | 0.9986 | 9640 | 0.15 | 610 | / | 白斑 辊印 条印 松花印 | 30210011 | 光亮卷 | 0.15-SPCC | 30110011 | 铬钝化卷 | 0.15-SPCC |  | 10 | MO003017 | MO003017-004 | GDH001 | 铬钝化模板 | 6570 | 2024-08-26 | 2024-08-26 | 3 | 2024-08-27 08:18:30 | 2024-08-27 09:20:01 | 江苏东方九天新能源材料有限公司 | 307378 | 李澍 |  |  | 0.15 | 9640 | 610 | 1 | JG1224070602 |  | 1 | 白斑 辊印 条印 松花印 | 否 | 否 |  | 4
铬钝化 | JG1224070623 | JG1224070623 | 东方铬钝化750 | 合格 | 让步接收 | 乙 | 李澍 | 6680 | 6657 | 0.9966 | 9420 | 0.15 | 610 | 、 | 外200米铁桶顶伤凹印，9200米操580mm孔洞大小（0.11mm2） | 30210011 | 光亮卷 | 0.15-SPCC | 30110011 | 铬钝化卷 | 0.15-SPCC |  | 10 | MO003001 | MO003001-005 | GDH001 | 铬钝化模板 | 6680 | 2024-08-25 | 2024-08-25 | 3 | 2024-08-27 08:17:02 | 2024-08-27 08:18:21 | 江苏东方九天新能源材料有限公司 | 306179 | 李澍 |  |  | 0.15 | 0 | 610 | 1 | JG1224070623 |  | 1 | 白斑 辊印 条印 外200米来料铁桶顶伤凹印 9200米操580大小0.11 | 是 | 是 | 1 | 5
铬钝化 | JG1224070624 | JG1224070624 | 东方铬钝化750 | 合格 | 合格品 | 乙 | 李澍 | 6684 | 6673 | 0.9984 | 9720 | 0.15 | 610 | 、 |  | 30210011 | 光亮卷 | 0.15-SPCC | 30110011 | 铬钝化卷 | 0.15-SPCC |  | 10 | MO003001 | MO003001-006 | GDH001 | 铬钝化模板 | 6684 | 2024-08-25 | 2024-08-25 | 3 | 2024-08-27 06:21:00 | 2024-08-27 07:20:36 | 江苏东方九天新能源材料有限公司 | 306180 | 李澍 |  |  | 0.15 | 0 | 610 | 1 | JG1224070624 |  | 1 | 色差 白斑 辊印 条印 | 是 | 是 | 59 | 6
铬钝化 | JG9124080059 | JG9124080059 | 东方铬钝化750 | 合格 | 让步接收 | 乙 | 李澍 | 6520 | 6491 | 0.9956 | 13640 | 0.1 | 630 | / | 3390/7350/13230米操542/39/418mm3个孔洞大小（0.39/0.17/0.17mm2） | 30210015 | 光亮卷 | 0.1-SPCC | 30110014 | 铬钝化卷 | 0.1-SPCC |  | 10 | MO003007 | MO003007-005 | GDH001 | 铬钝化模板 | 6520 | 2024-08-26 | 2024-08-26 | 3 | 2024-08-27 05:05:21 | 2024-08-27 06:20:46 | 江苏东方九天新能源材料有限公司 | 306872 | 李澍 |  |  | 0.1 | 13680 | 630 | 1 | JG9124080059 |  | 1 | 白条印 白斑 辊印 3390/7350/13230米操542/39/418大小0.39/0.17/0.17 | 是 | 是 | 75 | 5
铬钝化 | JG9124080019 | JG9124080019 | 东方铬钝化750 | 合格 | 合格品 | 乙 | 李澍 | 6446 | 6437 | 0.9986 | 13520 | 0.1 | 630 | / |  | 30210015 | 光亮卷 | 0.1-SPCC | 30110014 | 铬钝化卷 | 0.1-SPCC |  | 10 | MO003017 | MO003017-021 | GDH001 | 铬钝化模板 | 6446 | 2024-08-26 | 2024-08-26 | 3 | 2024-08-27 03:39:01 | 2024-08-27 05:05:03 | 江苏东方九天新能源材料有限公司 | 307385 | 李澍 |  |  | 0.1 | 0 | 630 | 1 | JG9124080019 |  | 1 | 白斑 辊印 条印 | 是 | 是 | 86 | 21
铬钝化 | JG9124080031 | JG9124080031 | 东方铬钝化750 | 合格 | 合格品 | 乙 | 李澍 | 6144 | 6139 | 0.9992 | 13040 | 0.1 | 630 | / | 白斑辊印 条印 亮斑 | 30210015 | 光亮卷 | 0.1-SPCC | 30110014 | 铬钝化卷 | 0.1-SPCC |  | 10 | MO003007 | MO003007-006 | GDH001 | 铬钝化模板 | 6144 | 2024-08-26 | 2024-08-26 | 3 | 2024-08-27 03:38:02 | 2024-08-27 03:38:49 | 江苏东方九天新能源材料有限公司 | 306873 | 李澍 |  |  | 0.1 | 13030 | 630 | 1 | JG9124080031 |  | 1 | 白斑辊印 条印 亮斑 | 是 | 是 | 0 | 6
铬钝化 | JG1224070652 | JG1224070652 | 东方铬钝化750 | 合格 | 合格品 | 乙 | 李澍 | 6700 | 6691 | 0.9987 | 9330 | 0.15 | 610 | / | 白斑 辊印 色差 条印 | 30210011 | 光亮卷 | 0.15-SPCC | 30110011 | 铬钝化卷 | 0.15-SPCC |  | 10 | MO003017 | MO003017-005 | GDH001 | 铬钝化模板 | 6700 | 2024-08-26 | 2024-08-26 | 3 | 2024-08-27 01:13:00 | 2024-08-27 02:06:59 | 江苏东方九天新能源材料有限公司 | 307379 | 李澍 |  |  | 0.15 | 9360 | 610 | 1 | JG1224070652 |  | 1 | 白斑 辊印 色差 条印 | 是 | 是 | 53 | 5
铬钝化 | JG91240700161 | JG91240700161 | 东方铬钝化750 | 合格 | 合格品 | 乙 | 李澍 | 5090 | 5079 | 0.9978 | 7340 | 0.15 | 610 | 、 | 白斑 辊印 条印 色差 | 30210011 | 光亮卷 | 0.15-SPCC | 30110011 | 铬钝化卷 | 0.15-SPCC |  | 10 | MO003001 | MO003001-008 | GDH001 | 铬钝化模板 | 5090 | 2024-08-25 | 2024-08-25 | 3 | 2024-08-27 00:22:50 | 2024-08-27 01:12:49 | 江苏东方九天新能源材料有限公司 | 306182 | 李澍 |  |  | 0.15 | 0 | 610 | 1 | JG91240700161 |  | 1 | 白斑 辊印 条印 色差 | 是 | 是 | 50 | 8
铬钝化 | JG1224070571 | JG1224070571 | 东方铬钝化750 | 合格 | 合格品 | 乙 | 李澍 | 5120 | 5101 | 0.9963 | 7210 | 0.15 | 610 | / | 白斑 辊印 条印 7040米操600大小0.56 | 30210011 | 光亮卷 | 0.15-SPCC | 30110011 | 铬钝化卷 | 0.15-SPCC |  | 10 | MO003017 | MO003017-007 | GDH001 | 铬钝化模板 | 5120 | 2024-08-26 | 2024-08-26 | 3 | 2024-08-26 23:32:18 | 2024-08-27 00:22:41 | 江苏东方九天新能源材料有限公司 | 307381 | 李澍 |  |  | 0.15 | 7240 | 610 | 1 | JG1224070571 |  | 1 | 白斑 辊印 条印 7040米操600大小0.56 | 是 | 是 | 50 | 7
铬钝化 | JG1224070634 | JG1224070634 | 东方铬钝化750 | 合格 | 合格品 | 乙 | 李澍 | 5090 | 5081 | 0.9982 | 7240 | 0.15 | 610 | / | 辊印 色差 白斑 | 30210011 | 光亮卷 | 0.15-SPCC | 30110011 | 铬钝化卷 | 0.15-SPCC |  | 10 | MO003017 | MO003017-001 | GDH001 | 铬钝化模板 | 5090 | 2024-08-26 | 2024-08-26 | 3 | 2024-08-26 22:46:12 | 2024-08-26 23:31:49 | 江苏东方九天新能源材料有限公司 | 307375 | 李澍 |  |  | 0.15 | 7240 | 610 | 1 | JG1224070634 |  | 1 | 辊印 色差 白斑 | 是 | 是 | 45 | 1
铬钝化 | JG1224070579 | JG1224070579 | 东方铬钝化750 | 合格 | 合格品 | 乙 | 李澍 | 5116 | 5111 | 0.999 | 7270 | 0.15 | 610 | 、 | 白斑 辊印 条印 | 30210011 | 光亮卷 | 0.15-SPCC | 30110011 | 铬钝化卷 | 0.15-SPCC |  | 10 | MO003001 | MO003001-009 | GDH001 | 铬钝化模板 | 5116 | 2024-08-25 | 2024-08-25 | 3 | 2024-08-26 21:58:23 | 2024-08-26 22:45:55 | 江苏东方九天新能源材料有限公司 | 306183 | 李澍 |  |  | 0.15 | 0 | 610 | 1 | JG1224070579 |  | 1 | 白斑 辊印 条印 | 是 | 是 | 47 | 9
铬钝化 | JG1224070605 | JG1224070605 | 东方铬钝化750 | 待判定 | 5 | 乙 | 李澍 | 5110 | 5091 | 0.9963 | 7260 | 0.15 | 610 | 、 | 白斑 辊印 色差 花辊印 | 30210011 | 光亮卷 | 0.15-SPCC | 30110011 | 铬钝化卷 | 0.15-SPCC |  | 10 | MO002997 | MO002997-003 | GDH001 | 铬钝化模板 | 5110 | 2024-08-25 | 2024-08-25 | 3 | 2024-08-26 21:12:20 | 2024-08-26 21:58:00 | 江苏东方九天新能源材料有限公司 | 305833 | 李澍 |  |  | 0.15 | 7310 | 610 | 1 | JG1224070605 |  | 1 | 白斑 辊印 色差 花辊印 | 否 | 否 |  | 3
铬钝化 | JG91240700102 | JG91240700102 | 东方铬钝化750 | 合格 | 合格品 | 甲 | 周建锋 | 5160 | 5163 | 1.0006 | 7410 | 0.15 | 610 | 、 | 白斑 辊印 条印 | 30210011 | 光亮卷 | 0.15-SPCC | 30110011 | 铬钝化卷 | 0.15-SPCC |  | 10 | MO002997 | MO002997-004 | GDH001 | 铬钝化模板 | 5160 | 2024-08-25 | 2024-08-25 | 3 | 2024-08-26 20:19:32 | 2024-08-26 21:11:36 | 江苏东方九天新能源材料有限公司 | 305834 | 倪兵 |  |  | 0.15 | 7420 | 610 | 1 | JG91240700102 |  | 1 | 白斑 辊印 条印 | 是 | 是 | 52 | 4
铬钝化 | JG1224070521 | JG1224070521 | 东方铬钝化750 | 合格 | 合格品 | 甲 | 周建锋 | 5110 | 5117 | 1.0014 | 7250 | 0.15 | 610 | 、 | 白斑 辊印 条印 色差，来料板面横辊印 | 30210011 | 光亮卷 | 0.15-SPCC | 30110011 | 铬钝化卷 | 0.15-SPCC |  | 10 | MO003001 | MO003001-004 | GDH001 | 铬钝化模板 | 5110 | 2024-08-25 | 2024-08-25 | 3 | 2024-08-26 19:36:51 | 2024-08-26 20:19:11 | 江苏东方九天新能源材料有限公司 | 306178 | 倪兵 |  |  | 0.15 | 0 | 610 | 1 | JG1224070521 |  | 1 | 白斑 辊印 条印 色差，来料板面横辊印 | 是 | 是 | 43 | 4
铬钝化 | JG9124080067 | JG9124080067 | 东方铬钝化750 | 合格 | 合格品 | 甲 | 周建锋 | 6484 | 6485 | 1.0002 | 13700 | 0.1 | 630 | / | 白斑 辊印 条印 色差 | 30210015 | 光亮卷 | 0.1-SPCC | 30110014 | 铬钝化卷 | 0.1-SPCC |  | 10 | MO003007 | MO003007-008 | GDH001 | 铬钝化模板 | 6484 | 2024-08-26 | 2024-08-26 | 3 | 2024-08-26 18:11:53 | 2024-08-26 19:36:35 | 江苏东方九天新能源材料有限公司 | 306875 | 倪兵 |  |  | 0.1 | 13660 | 630 | 1 | JG9124080067 |  | 1 | 白斑 辊印 条印 色差 | 是 | 是 | 85 | 8
铬钝化 | JG9124080015 | JG9124080015 | 东方铬钝化750 | 待判定 |  | 甲 | 周建锋 | 6464 | 6435 | 0.9955 | 13660 | 0.1 | 630 | / | 白斑 辊印 条印 ，砂轮印，色差，边浪,板面松花印 | 30210015 | 光亮卷 | 0.1-SPCC | 30110014 | 铬钝化卷 | 0.1-SPCC |  | 10 | MO003007 | MO003007-009 | GDH001 | 铬钝化模板 | 6464 | 2024-08-26 | 2024-08-26 | 3 | 2024-08-26 16:48:40 | 2024-08-26 18:11:27 | 江苏东方九天新能源材料有限公司 | 306876 | 倪兵 |  |  | 0.1 | 13700 | 630 | 1 | JG9124080015 |  | 1 | 白斑 辊印 条印 ，砂轮印，色差，边浪 | 否 | 否 |  | 9
铬钝化 | JG9124080055 | JG9124080055 | 东方铬钝化750 | 合格 | 合格品 | 甲 | 周建锋 | 6480 | 6479 | 0.9998 | 13740 | 0.1 | 630 | / |  | 30210015 | 光亮卷 | 0.1-SPCC | 30110014 | 铬钝化卷 | 0.1-SPCC |  | 10 | MO003007 | MO003007-007 | GDH001 | 铬钝化模板 | 6480 | 2024-08-26 | 2024-08-26 | 3 | 2024-08-26 15:24:45 | 2024-08-26 16:48:23 | 江苏东方九天新能源材料有限公司 | 306874 | 倪兵 |  |  | 0.1 | 13710 | 630 | 1 | JG9124080055 |  | 1 | 白斑 辊印 条印 | 是 | 是 | 84 | 7
铬钝化 | JG9124080027 | JG9124080027 | 东方铬钝化750 | 合格 | 让步接收 | 甲 | 周建锋 | 6536 | 6511 | 0.9962 | 13770 | 0.1 | 630 | 、 | 边浪 | 30210015 | 光亮卷 | 0.1-SPCC | 30110014 | 铬钝化卷 | 0.1-SPCC |  | 10 | MO002998 | MO002998-001 | GDH001 | 铬钝化模板 | 6536 | 2024-08-25 | 2024-08-25 | 3 | 2024-08-26 13:59:19 | 2024-08-26 15:24:32 | 江苏东方九天新能源材料有限公司 | 305851 | 倪兵 |  |  | 0.1 | 13750 | 630 | 1 | JG9124080027 |  | 1 | 白斑 辊印 条印 ，色差，边浪 | 是 | 是 | 85 | 1
铬钝化 | JG12240703911 | JG12240703911 | 东方铬钝化750 | 合格 | 让步接收 | 甲 | 孙锋 | 3930 | 3914 | 0.9959 | 12720 | 0.1 | 415 | 、 | 190米横向11mm孔洞（0.11mm2），板面连续黑斑，锈斑 | 30210015 | 光亮卷 | 0.1-SPCC | 30110014 | 铬钝化卷 | 0.1-SPCC |  | 10 | MO002999 | MO002999-002 | GDH001 | 铬钝化模板 | 6740 | 2024-08-25 | 2024-08-25 | 3 | 2024-08-26 14:23:58 | 2024-08-26 14:24:49 | 江苏东方九天新能源材料有限公司 | 305856 | 倪兵 |  |  | 0.1 | 0 | 415 | 1 | JG12240703911 |  | 1 | 190米横向11，大小0.11，来料板面连续黑斑，锈斑 | 是 | 是 | 1 | 2
铬钝化 | JG12240706851 | JG12240706851 | 东方铬钝化750 | 合格 | 合格品 | 甲 | 周建锋 | 2750 | 2735 | 0.9945 | 6000 | 0.1 | 610 | 、 |  | 30210015 | 光亮卷 | 0.1-SPCC | 30110014 | 铬钝化卷 | 0.1-SPCC |  | 10 | MO002998 | MO002998-006 | GDH001 | 铬钝化模板 | 2750 | 2024-08-25 | 2024-08-25 | 3 | 2024-08-26 14:11:08 | 2024-08-26 14:11:48 | 江苏东方九天新能源材料有限公司 | 305854 | 倪兵 |  |  | 0.1 | 0 | 610 | 1 | JG12240706851 |  | 1 | 白斑 辊印 条印 | 是 | 是 | 0 | 6
铬钝化 | JG91240800101 | JG91240800101 | 东方铬钝化750 | 合格 | 让步接收 | 甲 | 李澍 | 4016 | 4007 | 0.9978 | 8760 | 0.1 | 610 | 、 | 边浪 | 30210015 | 光亮卷 | 0.1-SPCC | 30110014 | 铬钝化卷 | 0.1-SPCC |  | 10 | MO002998 | MO002998-005 | GDH001 | 铬钝化模板 | 4016 | 2024-08-25 | 2024-08-25 | 3 | 2024-08-26 14:09:57 | 2024-08-26 14:10:37 | 江苏东方九天新能源材料有限公司 | 305853 | 倪兵 |  |  | 0.1 | 0 | 610 | 1 | JG91240800101 |  | 1 | 白斑 辊印 条印 边浪 | 是 | 是 | 1 | 5
铬钝化 | JG122407040212 | JG122407040212 | 东方铬钝化750 | 合格 | 让步接收 | 甲 | 孙锋 | 2690 | 2662 | 0.9896 | 8690 | 0.1 | 415 | 、 | 整卷板面发黄，水锈斑 | 30210015 | 光亮卷 | 0.1-SPCC | 30110014 | 铬钝化卷 | 0.1-SPCC |  | 10 | MO002999 | MO002999-001 | GDH001 | 铬钝化模板 | 2690 | 2024-08-25 | 2024-08-25 | 3 | 2024-08-26 14:05:04 | 2024-08-26 14:06:09 | 江苏东方九天新能源材料有限公司 | 305855 | 倪兵 |  |  | 0.1 | 0 | 415 | 1 | JG122407040212 |  | 1 | 来料整卷板面发黄，水锈斑 | 是 | 是 | 1 | 1
铬钝化 | JG12240704902 | JG12240704902 | 东方铬钝化750 | 合格 | 合格品 | 甲 | 周建锋 | 2406 | 2399 | 0.9971 | 5170 | 0.1 | 610 | / |  | 20500018 | 光亮卷半成品 | 0.1-SPCC | 30110014 | 铬钝化卷 | 0.1-SPCC |  | 10 | MO002900 | MO002900-002 | GDH001 | 铬钝化模板 | 2406 | 2024-08-21 | 2024-08-21 | 3 | 2024-08-26 13:29:14 | 2024-08-26 13:59:01 | 江苏东方九天新能源材料有限公司 | 301129 | 倪兵 |  |  | 0.1 | 0 | 610 | 1 | JG12240704902 |  | 1 | 白斑 辊印 条印 ,色差， | 是 | 是 | 30 | 2
铬钝化 | JG122407027113 | JG122407027113 | 东方铬钝化750 | 合格 | 让步接收 | 乙 | 李澍 | 3776 | 3771 | 0.9987 | 8230 | 0.1 | 610 | / | 辊印 边浪 锈斑 420-640米操15-36mm 4处孔洞（0.11-0.34mm2），（宽度超宽614mm） | 30210015 | 光亮卷 | 0.1-SPCC | 30110014 | 铬钝化卷 | 0.1-SPCC |  | 10 | MO002956 | MO002956-022 | GDH001 | 铬钝化模板 | 3776 | 2024-08-23 | 2024-08-23 | 3 | 2024-08-25 04:06:09 | 2024-08-25 05:09:26 | 江苏东方九天新能源材料有限公司 | 304381 | 李澍 |  |  | 0.1 | 8320 | 610 | 1 | JG122407027113 |  | 1 | 白斑 辊印 边浪 锈斑 420-640米4处孔洞操15-36大小0.11-0.34 | 是 | 是 | 63 | 22
铬钝化 | JG1224070628 | JG1224070628 | 东方铬钝化750 | 合格 | 合格品 | 乙 | 李澍 | 4794 | 4761 | 0.9931 | 6980 | 0.15 | 610 | / | 白斑 辊印 边浪 爆辊印 | 30210011 | 光亮卷 | 0.15-SPCC | 30110011 | 铬钝化卷 | 0.15-SPCC |  | 10 | MO002964 | MO002964-001 | GDH001 | 铬钝化模板 | 4794 | 2024-08-23 | 2024-08-23 | 3 | 2024-08-25 03:14:45 | 2024-08-25 04:05:53 | 江苏东方九天新能源材料有限公司 | 304510 | 李澍 |  |  | 0.15 | 0 | 610 | 1 | JG1224070628 |  | 1 | 白斑 辊印 边浪 爆辊印 | 是 | 是 | 51 | 1
铬钝化 | JG1224070546 | JG1224070546 | 东方铬钝化750 | 合格 | 合格品 | 乙 | 李澍 | 4968 | 4961 | 0.9986 | 7180 | 0.15 | 610 | / | 白斑 辊印 条印 7010米操590大小0.11 传边部有虫掉入 | 30210011 | 光亮卷 | 0.15-SPCC | 30110011 | 铬钝化卷 | 0.15-SPCC |  | 10 | MO002964 | MO002964-002 | GDH001 | 铬钝化模板 | 4968 | 2024-08-23 | 2024-08-23 | 3 | 2024-08-25 03:07:06 | 2024-08-25 03:14:31 | 江苏东方九天新能源材料有限公司 | 304511 | 李澍 |  |  | 0.15 | 0 | 610 | 1 | JG1224070546 |  | 1 | 白斑 辊印 条印 7010米操590大小0.11 传边部有虫掉入 | 是 | 是 | 7 | 2
铬钝化 | JG12240705361 | JG12240705361 | 东方铬钝化750 | 合格 | 合格品 | 乙 | 李澍 | 4584 | 4567 | 0.9963 | 6520 | 0.15 | 610 | / | 辊印 白斑 条印 锈斑 | 30210011 | 光亮卷 | 0.15-SPCC | 30110011 | 铬钝化卷 | 0.15-SPCC |  | 10 | MO002956 | MO002956-003 | GDH001 | 铬钝化模板 | 4584 | 2024-08-23 | 2024-08-23 | 3 | 2024-08-25 01:23:38 | 2024-08-25 03:06:57 | 江苏东方九天新能源材料有限公司 | 304371 | 李澍 |  |  | 0.15 | 6520 | 610 | 1 | JG12240705361 |  | 1 | 辊印 白斑 条印 锈斑 | 是 | 是 | 103 | 3
铬钝化 | JG91240700261 | JG91240700261 | 东方铬钝化750 | 合格 | 合格品 | 甲 | 周建锋 | 5094 | 5093 | 0.9998 | 7160 | 0.15 | 610 | / | 白斑 辊印 条印 | 30210011 | 光亮卷 | 0.15-SPCC | 30110011 | 铬钝化卷 | 0.15-SPCC |  | 10 | MO002941 | MO002941-002 | GDH001 | 铬钝化模板 | 5094 | 2024-08-23 | 2024-08-23 | 3 | 2024-08-25 00:27:14 | 2024-08-25 01:22:53 | 江苏东方九天新能源材料有限公司 | 304050 | 孙锋 |  |  | 0.15 | 7140 | 610 | 1 | JG91240700261 |  | 1 | 白斑 辊印 条印 | 是 | 是 | 55 | 2
铬钝化 | JG12240704901 | JG12240704901 | 东方铬钝化750 | 合格 | 合格品 | 甲 | 周建锋 | 2508 | 2505 | 0.9988 | 5460 | 0.1 | 610 | / | 白斑 辊印 条印 ，色差 | 20500018 | 光亮卷半成品 | 0.1-SPCC | 30110014 | 铬钝化卷 | 0.1-SPCC |  | 10 | MO002900 | MO002900-001 | GDH001 | 铬钝化模板 | 2508 | 2024-08-21 | 2024-08-21 | 3 | 2024-08-24 23:51:56 | 2024-08-25 00:26:45 | 江苏东方九天新能源材料有限公司 | 301127 | 孙锋 |  |  | 0.1 | 0 | 610 | 1 | JG12240704901 |  | 1 | 白斑 辊印 条印 ，色差 | 是 | 是 | 35 | 1
铬钝化 | JG91240700281 | JG91240700281 | 东方铬钝化750 | 合格 | 合格品 | 甲 | 周建锋 | 4040 | 4027 | 0.9968 | 8800 | 0.1 | 610 | / | 白斑 辊印 条印 ，色差重 | 30210015 | 光亮卷 | 0.1-SPCC | 30110014 | 铬钝化卷 | 0.1-SPCC |  | 10 | MO002956 | MO002956-020 | GDH001 | 铬钝化模板 | 4040 | 2024-08-23 | 2024-08-23 | 3 | 2024-08-24 22:59:59 | 2024-08-24 23:51:37 | 江苏东方九天新能源材料有限公司 | 304379 | 孙锋 |  |  | 0.1 | 8820 | 610 | 1 | JG91240700281 |  | 1 | 白斑 辊印 条印 ，色差重 | 是 | 是 | 52 | 20
铬钝化 | JG91240800081 | JG91240800081 | 东方铬钝化750 | 合格 | 合格品 | 甲 | 周建锋 | 4030 | 4025 | 0.9988 | 8770 | 0.1 | 610 | / | 白斑 辊印 条印 ，尾100米左右来料板面顶伤印210米横向94，大小0.39 | 30210015 | 光亮卷 | 0.1-SPCC | 30110014 | 铬钝化卷 | 0.1-SPCC |  | 10 | MO002956 | MO002956-019 | GDH001 | 铬钝化模板 | 4030 | 2024-08-23 | 2024-08-23 | 3 | 2024-08-24 22:05:25 | 2024-08-24 22:59:43 | 江苏东方九天新能源材料有限公司 | 304378 | 孙锋 |  |  | 0.1 | 8790 | 610 | 1 | JG91240800081 |  | 1 | 白斑 辊印 条印 ，尾100米左右来料板面顶伤印210米横向94，大小0.39 | 是 | 是 | 54 | 19
铬钝化 | JG1224070496 | JG1224070496 | 东方铬钝化750 | 合格 | 合格品 | 乙 | 李澍 | 6060 | 5891 | 0.9721 | 12900 | 0.1 | 610 | 、 |  | 30210015 | 光亮卷 | 0.1-SPCC | 30110014 | 铬钝化卷 | 0.1-SPCC |  | 10 | MO002504 | MO002504-018 | GDH001 | 铬钝化模板 | 6060 | 2024-08-09 | 2024-08-09 | 3 | 2024-08-24 20:14:37 | 2024-08-24 20:15:01 | 江苏东方九天新能源材料有限公司 | 285431 | 李澍 |  |  | 0.1 | 13250 | 610 | 1 | JG1224070496 |  | 1 |  | 是 | 是 | 1 | 18
铬钝化 | JG12240706711 | JG12240706711 | 东方铬钝化750 | 合格 | 让步接收 | 甲 | 孙锋 | 3046 | 3031 | 0.9951 | 6600 | 0.1 | 610 | 0.15镀铬量80-100 | 6170米横向580mm孔洞（大小0.11mm2） | 30210015 | 光亮卷 | 0.1-SPCC | 30110014 | 铬钝化卷 | 0.1-SPCC |  | 10 | MO002618 | MO002618-037 | GDH001 | 铬钝化模板 | 3046 | 2024-08-13 | 2024-08-13 | 3 | 2024-08-24 19:55:56 | 2024-08-24 19:56:34 | 江苏东方九天新能源材料有限公司 | 289117 | 孙锋 |  |  | 0.1 | 6650 | 610 | 1 | JG12240706711 |  | 1 | 白斑 辊印 条印 6170米横向580，大小0.11 | 是 | 是 | 1 | 37
铬钝化 | JG1224070663 | JG1224070663 | 东方铬钝化750 | 合格 | 合格品 | 甲 | 孙锋 | 7160 | 7153 | 0.999 | 10280 | 0.15 | 610 | / |  | 30210011 | 光亮卷 | 0.15-SPCC | 30110011 | 铬钝化卷 | 0.15-SPCC |  | 10 | MO002746 | MO002746-001 | GDH001 | 铬钝化模板 | 7160 | 2024-08-16 | 2024-08-16 | 3 | 2024-08-24 19:22:49 | 2024-08-24 19:23:29 | 江苏东方九天新能源材料有限公司 | 294280 | 孙锋 |  |  | 0.15 | 0 | 610 | 1 | JG1224070663 |  | 1 | 白斑 辊印 条印 | 是 | 是 | 1 | 1
铬钝化 | JG91240700242 | JG91240700242 | 东方铬钝化750 | 合格 | 让步接收 | 甲 | 孙锋 | 6230 | 6205 | 0.996 | 13510 | 0.1 | 610 | / | 12330/12880米横向3/1mm两个孔洞（0.96/1.13mm） | 30210015 | 光亮卷 | 0.1-SPCC | 30110014 | 铬钝化卷 | 0.1-SPCC |  | 10 | MO002918 | MO002918-003 | GDH001 | 铬钝化模板 | 6230 | 2024-08-22 | 2024-08-22 | 3 | 2024-08-24 19:04:59 | 2024-08-24 19:06:16 | 江苏东方九天新能源材料有限公司 | 302700 | 孙锋 |  |  | 0.1 | 13580 | 610 | 1 | JG91240700242 |  | 1 | 白斑 辊印 条印 ,12330/12880米横向3/1，大小0.96/1.13 | 是 | 是 | 2 | 3
铬钝化 | JG12240706912 | JG1224070691 | 东方铬钝化750 | 合格 | 合格品 | 甲 | 孙锋 | 3272 | 3263 | 0.9972 | 4700 | 0.15 | 610 | / |  | 30210011 | 光亮卷 | 0.15-SPCC | 30110011 | 铬钝化卷 | 0.15-SPCC |  | 10 | MO002918 | MO002918-001-02 | GDH001 | 铬钝化模板 | 6536 | 2024-08-22 | 2024-08-22 | 3 | 2024-08-24 18:55:21 | 2024-08-24 18:56:04 | 江苏东方九天新能源材料有限公司 |  | 孙锋 |  | 1 | 0.15 | 4700 | 610 | 1 | JG12240706912 |  | 1 |  | 是 | 是 | 1 | 1
铬钝化 | JG12240706911 | JG1224070691 | 东方铬钝化750 | 合格 | 合格品 | 甲 | 孙锋 | 3264 | 3255 | 0.9972 | 4700 | 0.15 | 610 | / |  | 30210011 | 光亮卷 | 0.15-SPCC | 30110011 | 铬钝化卷 | 0.15-SPCC |  | 10 | MO002918 | MO002918-001-01 | GDH001 | 铬钝化模板 | 6536 | 2024-08-22 | 2024-08-22 | 3 | 2024-08-24 18:55:21 | 2024-08-24 18:56:04 | 江苏东方九天新能源材料有限公司 |  | 孙锋 |  | 1 | 0.15 | 4700 | 610 | 1 | JG12240706911 |  | 1 |  | 是 | 是 | 1 | 1
铬钝化 | DL12240700521 | DL12240700521 | 东方铬钝化750 | 合格 | 让步接收 | 乙 | 李澍 | 3170 | 3165 | 0.9984 | 7750 | 0.1 | 533 | / | 起筋 | 30210015 | 光亮卷 | 0.1-SPCC | 30110014 | 铬钝化卷 | 0.1-SPCC |  | 10 | MO002867 | MO002867-001 | GDH001 | 铬钝化模板 | 3170 | 2024-08-20 | 2024-08-20 | 3 | 2024-08-24 15:16:38 | 2024-08-24 16:16:12 | 江苏东方九天新能源材料有限公司 | 299492 | 李澍 |  |  | 0.1 | 7770 | 533 | 1 | DL12240700521 |  | 1 | 亮斑 起筋 白斑 辊印 条印 | 是 | 是 | 60 | 1
铬钝化 | JG1224070492 | JG1224070492 | 东方铬钝化750 | 合格 | 让步接收 | 乙 | 李澍 | 6740 | 6727 | 0.9981 | 9610 | 0.15 | 610 | / | 白斑，白条印 | 30210011 | 光亮卷 | 0.15-SPCC | 30110011 | 铬钝化卷 | 0.15-SPCC |  | 10 | MO002964 | MO002964-005 | GDH001 | 铬钝化模板 | 6740 | 2024-08-23 | 2024-08-23 | 3 | 2024-08-24 14:52:56 | 2024-08-24 15:16:25 | 江苏东方九天新能源材料有限公司 | 304514 | 李澍 |  |  | 0.15 | 0 | 610 | 1 | JG1224070492 |  | 1 | 白斑 辊印 白条印 色差 | 是 | 是 | 24 | 5
铬钝化 | JG91240700152 | JG91240700152 | 东方铬钝化750 | 合格 | 让步接收 | 乙 | 李澍 | 6174 | 6151 | 0.9963 | 13020 | 0.1 | 630 | / | 双边浪 | 30210015 | 光亮卷 | 0.1-SPCC | 30110014 | 铬钝化卷 | 0.1-SPCC |  | 10 | MO002964 | MO002964-011 | GDH001 | 铬钝化模板 | 6174 | 2024-08-23 | 2024-08-23 | 3 | 2024-08-24 12:40:55 | 2024-08-24 14:04:28 | 江苏东方九天新能源材料有限公司 | 304515 | 李澍 |  |  | 0.1 | 0 | 630 | 1 | JG91240700152 |  | 1 | 白斑 白条印 辊印 来料双边浪 | 是 | 是 | 84 | 11
铬钝化 | JG912407003113 | JG91240700311 | 东方铬钝化750 | 合格 | 合格品 | 甲 | 韩康 | 2056 | 2029 | 0.9869 | 4280 | 0.1 | 630 | / |  | 30210015 | 光亮卷 | 0.1-SPCC | 30110014 | 铬钝化卷 | 0.1-SPCC |  | 10 | MO002980 | MO002980-007-03 | GDH001 | 铬钝化模板 | 4184 | 2024-08-24 | 2024-08-24 | 3 | 2024-08-24 13:40:50 | 2024-08-24 13:42:47 | 江苏东方九天新能源材料有限公司 |  | 韩康 |  | 1 | 0.1 | 4280 | 630 | 1 | JG912407003113 |  | 1 |  | 是 | 是 | 2 | 7
铬钝化 | JG912407003112 | JG91240700311 | 东方铬钝化750 | 合格 | 合格品 | 甲 | 韩康 | 1651 | 1629 | 0.9867 | 3450 | 0.1 | 630 | / |  | 30210015 | 光亮卷 | 0.1-SPCC | 30110014 | 铬钝化卷 | 0.1-SPCC |  | 10 | MO002980 | MO002980-007-02 | GDH001 | 铬钝化模板 | 4184 | 2024-08-24 | 2024-08-24 | 3 | 2024-08-24 13:40:50 | 2024-08-24 13:42:47 | 江苏东方九天新能源材料有限公司 |  | 韩康 |  | 1 | 0.1 | 3450 | 630 | 1 | JG912407003112 |  | 1 |  | 是 | 是 | 2 | 7
铬钝化 | JG912407003111 | JG91240700311 | 东方铬钝化750 | 其他入库 | 协议品 | 甲 | 韩康 | 477 | 471 | 0.9874 | 1030 | 0.1 | 630 | / |  | 30110014 | 铬钝化卷 | 0.1-SPCC | 30110014 | 铬钝化卷 | 0.1-SPCC |  | 10 | MO002980 | MO002980-007-01 | GDH001 | 铬钝化模板 | 4184 | 2024-08-24 | 2024-08-24 | 3 | 2024-08-24 13:40:50 | 2024-08-24 13:42:47 | 江苏东方九天新能源材料有限公司 |  | 韩康 |  | 1 | 0.1 | 1030 | 630 | 1 | JG912407003111 |  | 1 |  | 是 | 是 | 2 | 7
铬钝化 | JG1224070514 | JG1224070514 | 东方铬钝化750 | 合格 | 合格品 | 乙 | 李澍 | 5088 | 5083 | 0.999 | 7190 | 0.15 | 610 | / | 白斑 辊印 条印 | 30210011 | 光亮卷 | 0.15-SPCC | 30110011 | 铬钝化卷 | 0.15-SPCC |  | 10 | MO002980 | MO002980-001 | GDH001 | 铬钝化模板 | 5088 | 2024-08-24 | 2024-08-24 | 3 | 2024-08-24 13:39:10 | 2024-08-24 13:39:40 | 江苏东方九天新能源材料有限公司 | 304998 | 李澍 |  |  | 0.15 | 7200 | 610 | 1 | JG1224070514 |  | 1 | 白斑 辊印 条印 | 是 | 是 | 0 | 1
铬钝化 | JG1224080100 | JG1224080100 | 东方铬钝化750 | 合格 | 合格品 | 乙 | 李澍 | 5770 | 5755 | 0.9974 | 6780 | 0.18 | 610 | / | 白斑 辊印 条印 | 30210014 | 光亮卷 | 0.18-SPCC | 30110012 | 铬钝化卷 | 0.18-SPCC |  | 10 | MO002980 | MO002980-005 | GDH001 | 铬钝化模板 | 5770 | 2024-08-24 | 2024-08-24 | 3 | 2024-08-24 13:37:43 | 2024-08-24 13:38:07 | 江苏东方九天新能源材料有限公司 | 305000 | 李澍 |  |  | 0.18 | 6810 | 610 | 1 | JG1224080100 |  | 1 | 白斑 辊印 条印 | 是 | 是 | 1 | 5
铬钝化 | JG1224080095 | JG1224080095 | 东方铬钝化750 | 合格 | 合格品 | 乙 | 李澍 | 5860 | 5849 | 0.9981 | 6890 | 0.18 | 610 | / | 白斑 辊印 条印 色差 | 30210014 | 光亮卷 | 0.18-SPCC | 30110012 | 铬钝化卷 | 0.18-SPCC |  | 10 | MO002980 | MO002980-006 | GDH001 | 铬钝化模板 | 5860 | 2024-08-24 | 2024-08-24 | 3 | 2024-08-24 13:36:54 | 2024-08-24 13:37:21 | 江苏东方九天新能源材料有限公司 | 305001 | 李澍 |  |  | 0.18 | 0 | 610 | 1 | JG1224080095 |  | 1 | 白斑 辊印 条印 色差 | 是 | 是 | 1 | 6
铬钝化 | JG1224070627 | JG1224070627 | 东方铬钝化750 | 合格 | 合格品 | 乙 | 李澍 | 4776 | 4765 | 0.9977 | 6960 | 0.15 | 610 | / | 吧 辊印 条印 | 30210011 | 光亮卷 | 0.15-SPCC | 30110011 | 铬钝化卷 | 0.15-SPCC |  | 10 | MO002980 | MO002980-002 | GDH001 | 铬钝化模板 | 4776 | 2024-08-24 | 2024-08-24 | 3 | 2024-08-24 13:35:23 | 2024-08-24 13:36:05 | 江苏东方九天新能源材料有限公司 | 304999 | 李澍 |  |  | 0.15 | 6950 | 610 | 1 | JG1224070627 |  | 1 | 吧 辊印 条印 | 是 | 是 | 1 | 2
铬钝化 | JG91240800072 | JG91240800072 | 东方铬钝化750 | 合格 | 让步接收 | 乙 | 李澍 | 6334 | 6309 | 0.9961 | 13340 | 0.1 | 630 | / | 边浪，传边碎边 | 30210015 | 光亮卷 | 0.1-SPCC | 30110014 | 铬钝化卷 | 0.1-SPCC |  | 10 | MO002964 | MO002964-012 | GDH001 | 铬钝化模板 | 6334 | 2024-08-23 | 2024-08-23 | 3 | 2024-08-24 11:12:46 | 2024-08-24 12:40:36 | 江苏东方九天新能源材料有限公司 | 304516 | 李澍 |  |  | 0.1 | 0 | 630 | 1 | JG91240800072 |  | 1 | 白斑 辊印 条印 边浪 传边碎边 | 是 | 是 | 88 | 12
铬钝化 | JG12240705873 | JG1224070587 | 东方铬钝化750 | 合格 | 合格品 | 乙 | 李澍 | 2223 | 2219 | 0.9982 | 3170 | 0.15 | 610 | / |  | 30210011 | 光亮卷 | 0.15-SPCC | 30110011 | 铬钝化卷 | 0.15-SPCC |  | 10 | MO002956 | MO002956-001-03 | GDH001 | 铬钝化模板 | 6700 | 2024-08-23 | 2024-08-23 | 3 | 2024-08-24 10:08:30 | 2024-08-24 11:12:23 | 江苏东方九天新能源材料有限公司 |  | 李澍 |  | 1 | 0.15 | 3170 | 610 | 1 | JG12240705873 |  | 1 |  | 是 | 是 | 85 | 1
铬钝化 | JG12240705872 | JG1224070587 | 东方铬钝化750 | 合格 | 合格品 | 乙 | 李澍 | 2231 | 2227 | 0.9982 | 3180 | 0.15 | 610 | / |  | 30210011 | 光亮卷 | 0.15-SPCC | 30110011 | 铬钝化卷 | 0.15-SPCC |  | 10 | MO002956 | MO002956-001-02 | GDH001 | 铬钝化模板 | 6700 | 2024-08-23 | 2024-08-23 | 3 | 2024-08-24 10:08:30 | 2024-08-24 11:12:23 | 江苏东方九天新能源材料有限公司 |  | 李澍 |  | 1 | 0.15 | 3180 | 610 | 1 | JG12240705872 |  | 1 |  | 是 | 是 | 85 | 1
铬钝化 | JG12240705871 | JG1224070587 | 东方铬钝化750 | 合格 | 合格品 | 乙 | 李澍 | 2245 | 2241 | 0.9982 | 3180 | 0.15 | 610 | / |  | 30210011 | 光亮卷 | 0.15-SPCC | 30110011 | 铬钝化卷 | 0.15-SPCC |  | 10 | MO002956 | MO002956-001-01 | GDH001 | 铬钝化模板 | 6700 | 2024-08-23 | 2024-08-23 | 3 | 2024-08-24 10:08:30 | 2024-08-24 11:12:23 | 江苏东方九天新能源材料有限公司 |  | 李澍 |  | 1 | 0.15 | 3180 | 610 | 1 | JG12240705871 |  | 1 |  | 是 | 是 | 85 | 1
铬钝化 | JG912407003812 | JG91240700381 | 东方铬钝化750 | 合格 | 合格品 | 乙 | 李澍 | 2518 | 2511 | 0.9972 | 3580 | 0.15 | 610 | 0.15*610镀铬量80-100 |  | 30210011 | 光亮卷 | 0.15-SPCC | 30110011 | 铬钝化卷 | 0.15-SPCC |  | 10 | MO002852 | MO002852-003-02 | GDH001 | 铬钝化模板 | 5086 | 2024-08-20 | 2024-08-20 | 3 | 2024-08-24 09:21:21 | 2024-08-24 10:08:18 | 江苏东方九天新能源材料有限公司 |  | 李澍 |  | 1 | 0.15 | 3580 | 610 | 1 | JG912407003812 |  | 1 |  | 是 | 是 | 70 | 3
铬钝化 | JG912407003811 | JG91240700381 | 东方铬钝化750 | 合格 | 合格品 | 乙 | 李澍 | 2568 | 2561 | 0.9973 | 3610 | 0.15 | 610 | 0.15*610镀铬量80-100 |  | 30210011 | 光亮卷 | 0.15-SPCC | 30110011 | 铬钝化卷 | 0.15-SPCC |  | 10 | MO002852 | MO002852-003-01 | GDH001 | 铬钝化模板 | 5086 | 2024-08-20 | 2024-08-20 | 3 | 2024-08-24 09:21:21 | 2024-08-24 10:08:18 | 江苏东方九天新能源材料有限公司 |  | 李澍 |  | 1 | 0.15 | 3610 | 610 | 1 | JG912407003811 |  | 1 |  | 是 | 是 | 70 | 3
铬钝化 | JG1224070611 | JG1224070611 | 东方铬钝化750 | 合格 | 合格品 | 甲 | 周建锋 | 6600 | 6581 | 0.9971 | 9490 | 0.15 | 610 | / | 白斑 辊印 条印 | 30210011 | 光亮卷 | 0.15-SPCC | 30110011 | 铬钝化卷 | 0.15-SPCC |  | 10 | MO002956 | MO002956-008 | GDH001 | 铬钝化模板 | 6600 | 2024-08-23 | 2024-08-23 | 3 | 2024-08-24 08:11:38 | 2024-08-24 09:20:38 | 江苏东方九天新能源材料有限公司 | 304376 | 倪兵 |  |  | 0.15 | 9510 | 610 | 1 | JG1224070611 |  | 1 | 白斑 辊印 条印 | 是 | 是 | 69 | 8
铬钝化 | JG91240800012 | JG91240800012 | 东方铬钝化750 | 合格 | 合格品 | 甲 | 周建锋 | 6342 | 6337 | 0.9992 | 13420 | 0.1 | 630 | / | 内80米左右来料板面顶伤重，280-300米横向293mm处3个孔洞，大小0.11-0.23 | 30210015 | 光亮卷 | 0.1-SPCC | 30110014 | 铬钝化卷 | 0.1-SPCC |  | 10 | MO002941 | MO002941-009 | GDH001 | 铬钝化模板 | 6342 | 2024-08-23 | 2024-08-23 | 3 | 2024-08-24 06:39:44 | 2024-08-24 08:11:18 | 江苏东方九天新能源材料有限公司 | 304053 | 倪兵 |  |  | 0.1 | 13330 | 630 | 1 | JG91240800012 |  | 1 | 内80米左右来料板面顶伤重，280-300米横向293mm处3个孔洞，大小0.11-0.23 | 是 | 是 | 92 | 9
铬钝化 | JG91240700111 | JG91240700111 | 东方铬钝化750 | 合格 | 合格品 | 甲 | 孙锋 | 4232 | 4221 | 0.9974 | 8890 | 0.1 | 630 | 0.15*610镀铬量80-100 | 白斑 辊印 条印 ，8030米-8180米横向7-22MM处11个孔洞，大小0.11-0.23,8760米横向13，大小0.11，尾100米左右来料板面铁桶顶伤印 | 30210015 | 光亮卷 | 0.1-SPCC | 30110014 | 铬钝化卷 | 0.1-SPCC |  | 10 | MO002852 | MO002852-025 | GDH001 | 铬钝化模板 | 4232 | 2024-08-20 | 2024-08-20 | 3 | 2024-08-24 05:44:32 | 2024-08-24 06:39:12 | 江苏东方九天新能源材料有限公司 | 299026 | 倪兵 |  |  | 0.1 | 0 | 630 | 1 | JG91240700111 |  | 1 | 白斑 辊印 条印 ，8030米-8180米横向7-22MM处11个孔洞，大小0.11-0.23,8760米横向13，大小0.11，尾100米左右来料板面铁桶顶伤印 | 是 | 是 | 55 | 25
铬钝化 | JG1224070601 | JG1224070601 | 东方铬钝化750 | 合格 | 合格品 | 甲 | 周建锋 | 6600 | 6591 | 0.9986 | 9530 | 0.15 | 610 | / | 白斑 辊印 条印 | 30210011 | 光亮卷 | 0.15-SPCC | 30110011 | 铬钝化卷 | 0.15-SPCC |  | 10 | MO002956 | MO002956-006 | GDH001 | 铬钝化模板 | 6600 | 2024-08-23 | 2024-08-23 | 3 | 2024-08-24 04:54:50 | 2024-08-24 05:44:14 | 江苏东方九天新能源材料有限公司 | 304374 | 倪兵 |  |  | 0.15 | 9520 | 610 | 1 | JG1224070601 |  | 1 | 白斑 辊印 条印 | 是 | 是 | 50 | 6
铬钝化 | JG1224070588 | JG1224070588 | 东方铬钝化750 | 合格 | 合格品 | 甲 | 周建锋 | 6688 | 6411 | 0.9586 | 9180 | 0.15 | 610 | / |  | 30210011 | 光亮卷 | 0.15-SPCC | 30110011 | 铬钝化卷 | 0.15-SPCC |  | 10 | MO002964 | MO002964-003 | GDH001 | 铬钝化模板 | 6688 | 2024-08-23 | 2024-08-23 | 3 | 2024-08-24 03:46:17 | 2024-08-24 04:54:30 | 江苏东方九天新能源材料有限公司 | 304512 | 倪兵 |  |  | 0.15 | 0 | 610 | 1 | JG1224070588 |  | 1 | 白斑 辊印 条印 | 是 | 是 | 68 | 3
铬钝化 | JG1224070543 | JG1224070543 | 东方铬钝化750 | 合格 | 让步接收 | 甲 | 孙锋 | 6918 | 6917 | 0.9999 | 9740 | 0.15 | 610 | / | 传边碎边 | 30210011 | 光亮卷 | 0.15-SPCC | 30110011 | 铬钝化卷 | 0.15-SPCC |  | 10 | MO002964 | MO002964-004 | GDH001 | 铬钝化模板 | 6918 | 2024-08-23 | 2024-08-23 | 3 | 2024-08-24 02:45:54 | 2024-08-24 03:45:28 | 江苏东方九天新能源材料有限公司 | 304513 | 倪兵 |  |  | 0.15 | 0 | 610 | 1 | JG1224070543 |  | 1 | 白斑 辊印 条印 ，来料传边碎边 | 是 | 是 | 60 | 4
铬钝化 | JG91240700342 | JG91240700342 | 东方铬钝化750 | 合格 | 合格品 | 甲 | 周建锋 | 5028 | 5017 | 0.9978 | 7140 | 0.15 | 610 | / |  | 30210011 | 光亮卷 | 0.15-SPCC | 30110011 | 铬钝化卷 | 0.15-SPCC |  | 10 | MO002956 | MO002956-004 | GDH001 | 铬钝化模板 | 5028 | 2024-08-23 | 2024-08-23 | 3 | 2024-08-24 01:58:08 | 2024-08-24 02:45:33 | 江苏东方九天新能源材料有限公司 | 304372 | 倪兵 |  |  | 0.15 | 7120 | 610 | 1 | JG91240700342 |  | 1 | 白斑 辊印 条印 | 是 | 是 | 47 | 4
铬钝化 | JG91240700302 | JG91240700302 | 东方铬钝化750 | 合格 | 让步接收 | 甲 | 孙锋 | 4966 | 4903 | 0.9873 | 7010 | 0.15 | 610 | / | 2419米板面有一小折印 | 30210011 | 光亮卷 | 0.15-SPCC | 30110011 | 铬钝化卷 | 0.15-SPCC |  | 10 | MO002956 | MO002956-002 | GDH001 | 铬钝化模板 | 4966 | 2024-08-23 | 2024-08-23 | 3 | 2024-08-23 23:28:51 | 2024-08-24 01:57:53 | 江苏东方九天新能源材料有限公司 | 304362 | 倪兵 |  |  | 0.15 | 7070 | 610 | 1 | JG91240700302 |  | 1 | 白斑 辊印 条印 ,2419米板面有一小折印 | 是 | 是 | 149 | 2
铬钝化 | JG912407001512 | JG91240700151 | 东方铬钝化750 | 待判定 |  | 甲 | 孙锋 | 2108 | 2109 | 1.0005 | 4510 | 0.1 | 630 | / | 3840/3880/4410米板面折皱印 |  |  |  | 30110014 | 铬钝化卷 | 0.1-SPCC |  | 10 | MO002828 | MO002828-008-02 | GDH001 | 铬钝化模板 | 4190 | 2024-08-19 | 2024-08-19 | 3 | 2024-08-23 21:05:00 | 2024-08-23 22:05:39 | 江苏东方九天新能源材料有限公司 |  | 倪兵 |  | 1 | 0.1 | 4510 | 630 | 1 | JG912407001512 |  | 1 | 3840/3880/4410米板面折皱印， |  |  | 180 | 8
铬钝化 | JG912407001511 | JG91240700151 | 东方铬钝化750 | 合格 | 合格品 | 甲 | 孙锋 | 2082 | 2083 | 1.0005 | 4450 | 0.1 | 630 | / |  | 30210015 | 光亮卷 | 0.1-SPCC | 30110014 | 铬钝化卷 | 0.1-SPCC |  | 10 | MO002828 | MO002828-008-01 | GDH001 | 铬钝化模板 | 4190 | 2024-08-19 | 2024-08-19 | 3 | 2024-08-23 21:05:00 | 2024-08-23 22:05:39 | 江苏东方九天新能源材料有限公司 |  | 倪兵 |  | 1 | 0.1 | 4450 | 630 | 1 | JG912407001511 |  | 1 |  | 是 | 是 | 180 | 8
铬钝化 | JG912407002622 | JG91240700262 | 东方铬钝化750 | 合格 | 合格品 | 乙 | 李澍 | 2508 | 2505 | 0.9988 | 3620 | 0.15 | 610 | / |  | 30210011 | 光亮卷 | 0.15-SPCC | 30110011 | 铬钝化卷 | 0.15-SPCC |  | 10 | MO002941 | MO002941-004-02 | GDH001 | 铬钝化模板 | 5012 | 2024-08-23 | 2024-08-23 | 3 | 2024-08-23 20:13:11 | 2024-08-23 21:04:20 | 江苏东方九天新能源材料有限公司 |  | 李澍 |  | 1 | 0.15 | 3620 | 610 | 1 | JG912407002622 |  | 1 |  | 是 | 是 | 76 | 4
铬钝化 | JG912407002621 | JG91240700262 | 东方铬钝化750 | 合格 | 合格品 | 乙 | 李澍 | 2504 | 2501 | 0.9988 | 3610 | 0.15 | 610 | / |  | 30210011 | 光亮卷 | 0.15-SPCC | 30110011 | 铬钝化卷 | 0.15-SPCC |  | 10 | MO002941 | MO002941-004-01 | GDH001 | 铬钝化模板 | 5012 | 2024-08-23 | 2024-08-23 | 3 | 2024-08-23 20:13:11 | 2024-08-23 21:04:20 | 江苏东方九天新能源材料有限公司 |  | 李澍 |  | 1 | 0.15 | 3610 | 610 | 1 | JG912407002621 |  | 1 |  | 是 | 是 | 76 | 4
铬钝化 | JG1224070535 | JG1224070535 | 东方铬钝化750 | 合格 | 合格品 | 乙 | 李澍 | 6686 | 6674 | 0.9982 | 9660 | 0.15 | 610 | / |  | 30210011 | 光亮卷 | 0.15-SPCC | 30110011 | 铬钝化卷 | 0.15-SPCC |  | 10 | MO002956 | MO002956-005 | GDH001 | 铬钝化模板 | 6686 | 2024-08-23 | 2024-08-23 | 3 | 2024-08-23 19:32:05 | 2024-08-23 20:12:58 | 江苏东方九天新能源材料有限公司 | 304373 | 李澍 |  |  | 0.15 | 9620 | 610 | 1 | JG1224070535 |  | 1 | 白斑辊印条印 | 是 | 是 | 40 | 5
铬钝化 | JG1224070550 | JG1224070550 | 东方铬钝化750 | 合格 | 合格品 | 乙 | 李澍 | 6608 | 6600 | 0.9988 | 9570 | 0.15 | 610 | / |  | 30210011 | 光亮卷 | 0.15-SPCC | 30110011 | 铬钝化卷 | 0.15-SPCC |  | 10 | MO002956 | MO002956-007 | GDH001 | 铬钝化模板 | 6608 | 2024-08-23 | 2024-08-23 | 3 | 2024-08-23 18:10:12 | 2024-08-23 19:31:49 | 江苏东方九天新能源材料有限公司 | 304375 | 李澍 |  |  | 0.15 | 9550 | 610 | 1 | JG1224070550 |  | 1 | 白斑 辊印 条印 亮斑 | 是 | 是 | 81 | 7
铬钝化 | JG1224070592 | JG1224070592 | 东方铬钝化750 | 合格 | 让步接收 | 乙 | 李澍 | 7182 | 7186 | 1.0006 | 10130 | 0.15 | 610 | / | 8390米操290mm孔洞（0.11mm2） | 30210011 | 光亮卷 | 0.15-SPCC | 30110011 | 铬钝化卷 | 0.15-SPCC |  | 10 | MO002956 | MO002956-009 | GDH001 | 铬钝化模板 | 7182 | 2024-08-23 | 2024-08-23 | 3 | 2024-08-23 16:57:29 | 2024-08-23 18:10:00 | 江苏东方九天新能源材料有限公司 | 304377 | 李澍 |  |  | 0.15 | 10130 | 610 | 1 | JG1224070592 |  | 1 | 白斑 辊印 条印 8390米操290大小0.11 | 是 | 是 | 73 | 9
铬钝化 | JG912407001412 | JG91240700141 | 东方铬钝化750 | 合格 | 合格品 | 乙 | 李澍 | 2524 | 2519 | 0.998 | 3560 | 0.15 | 610 | / |  | 30210011 | 光亮卷 | 0.15-SPCC | 30110011 | 铬钝化卷 | 0.15-SPCC |  | 10 | MO002941 | MO002941-003-02 | GDH001 | 铬钝化模板 | 5050 | 2024-08-23 | 2024-08-23 | 3 | 2024-08-23 16:08:23 | 2024-08-23 16:57:16 | 江苏东方九天新能源材料有限公司 |  | 李澍 |  | 1 | 0.15 | 3560 | 610 | 1 | JG912407001412 |  | 1 |  | 是 | 是 | 73 | 3
铬钝化 | JG912407001411 | JG91240700141 | 东方铬钝化750 | 合格 | 合格品 | 乙 | 李澍 | 2526 | 2521 | 0.998 | 3550 | 0.15 | 610 | / |  | 30210011 | 光亮卷 | 0.15-SPCC | 30110011 | 铬钝化卷 | 0.15-SPCC |  | 10 | MO002941 | MO002941-003-01 | GDH001 | 铬钝化模板 | 5050 | 2024-08-23 | 2024-08-23 | 3 | 2024-08-23 16:08:23 | 2024-08-23 16:57:16 | 江苏东方九天新能源材料有限公司 |  | 李澍 |  | 1 | 0.15 | 3550 | 610 | 1 | JG912407001411 |  | 1 |  | 是 | 是 | 73 | 3
铬钝化 | JG12240706953 | JG1224070695 | 东方铬钝化750 | 合格 | 合格品 | 乙 | 李澍 | 1831 | 1825 | 0.9967 | 4030 | 0.1 | 610 | / |  | 30210015 | 光亮卷 | 0.1-SPCC | 30110014 | 铬钝化卷 | 0.1-SPCC |  | 10 | MO002875 | MO002875-001-03 | GDH001 | 铬钝化模板 | 4654 | 2024-08-21 | 2024-08-21 | 3 | 2024-08-23 14:59:39 | 2024-08-23 16:05:50 | 江苏东方九天新能源材料有限公司 |  | 李澍 |  | 1 | 0.1 | 4030 | 610 | 1 | JG12240706953 |  | 1 | 白斑 辊印 操边起筋边浪 | 是 | 是 | 88 | 1
铬钝化 | JG12240706952 | JG1224070695 | 东方铬钝化750 | 合格 | 合格品 | 乙 | 李澍 | 1422 | 1417 | 0.9965 | 3080 | 0.1 | 610 | / |  | 30210015 | 光亮卷 | 0.1-SPCC | 30110014 | 铬钝化卷 | 0.1-SPCC |  | 10 | MO002875 | MO002875-001-02 | GDH001 | 铬钝化模板 | 4654 | 2024-08-21 | 2024-08-21 | 3 | 2024-08-23 14:59:39 | 2024-08-23 16:05:50 | 江苏东方九天新能源材料有限公司 |  | 李澍 |  | 1 | 0.1 | 3080 | 610 | 1 | JG12240706952 |  | 1 |  | 是 | 是 | 88 | 1
铬钝化 | JG12240706951 | JG1224070695 | 东方铬钝化750 | 合格 | 合格品 | 乙 | 李澍 | 1402 | 1397 | 0.9964 | 3060 | 0.1 | 610 | / |  | 30210015 | 光亮卷 | 0.1-SPCC | 30110014 | 铬钝化卷 | 0.1-SPCC |  | 10 | MO002875 | MO002875-001-01 | GDH001 | 铬钝化模板 | 4654 | 2024-08-21 | 2024-08-21 | 3 | 2024-08-23 14:59:39 | 2024-08-23 16:05:50 | 江苏东方九天新能源材料有限公司 |  | 李澍 |  | 1 | 0.1 | 3060 | 610 | 1 | JG12240706951 |  | 1 |  | 是 | 是 | 88 | 1
铬钝化 | JG12240705093 | JG1224070509 | 东方铬钝化750 | 合格 | 合格品 | 乙 | 李澍 | 2197 | 2195 | 0.9991 | 3170 | 0.15 | 610 | / |  | 30210011 | 光亮卷 | 0.15-SPCC | 30110011 | 铬钝化卷 | 0.15-SPCC |  | 10 | MO002941 | MO002941-001-03 | GDH001 | 铬钝化模板 | 6600 | 2024-08-23 | 2024-08-23 | 3 | 2024-08-23 14:58:40 | 2024-08-23 14:59:27 | 江苏东方九天新能源材料有限公司 |  | 李澍 |  | 1 | 0.15 | 3170 | 610 | 1 | JG12240705093 |  | 1 |  | 是 | 是 | 1 | 1
铬钝化 | JG12240705092 | JG1224070509 | 东方铬钝化750 | 合格 | 合格品 | 乙 | 李澍 | 2197 | 2195 | 0.9991 | 3150 | 0.15 | 610 | / |  | 30210011 | 光亮卷 | 0.15-SPCC | 30110011 | 铬钝化卷 | 0.15-SPCC |  | 10 | MO002941 | MO002941-001-02 | GDH001 | 铬钝化模板 | 6600 | 2024-08-23 | 2024-08-23 | 3 | 2024-08-23 14:58:40 | 2024-08-23 14:59:27 | 江苏东方九天新能源材料有限公司 |  | 李澍 |  | 1 | 0.15 | 3150 | 610 | 1 | JG12240705092 |  | 1 |  | 是 | 是 | 1 | 1
铬钝化 | JG12240705091 | JG1224070509 | 东方铬钝化750 | 合格 | 合格品 | 乙 | 李澍 | 2207 | 2205 | 0.9991 | 3150 | 0.15 | 610 | / |  | 30210011 | 光亮卷 | 0.15-SPCC | 30110011 | 铬钝化卷 | 0.15-SPCC |  | 10 | MO002941 | MO002941-001-01 | GDH001 | 铬钝化模板 | 6600 | 2024-08-23 | 2024-08-23 | 3 | 2024-08-23 14:58:40 | 2024-08-23 14:59:27 | 江苏东方九天新能源材料有限公司 |  | 李澍 |  | 1 | 0.15 | 3150 | 610 | 1 | JG12240705091 |  | 1 |  | 是 | 是 | 1 | 1
铬钝化 | JG1224080103 | JG1224080103 | 东方铬钝化750 | 合格 | 合格品 | 乙 | 李澍 | 5620 | 5605 | 0.9973 | 6620 | 0.18 | 610 | / | 白斑 辊印 边浪 条印 | 30210014 | 光亮卷 | 0.18-SPCC | 30110012 | 铬钝化卷 | 0.18-SPCC |  | 10 | MO002875 | MO002875-007 | GDH001 | 铬钝化模板 | 5620 | 2024-08-21 | 2024-08-21 | 3 | 2024-08-23 13:39:20 | 2024-08-23 13:39:46 | 江苏东方九天新能源材料有限公司 | 300434 | 李澍 |  |  | 0.18 | 0 | 610 | 1 | JG1224080103 |  | 1 | 白斑 辊印 边浪 条印 | 是 | 是 | 0 | 7
铬钝化 | DL002407003021 | DL002407003021 | 东方铬钝化750 | 合格 | 合格品 | 乙 | 李澍 | 2800 | 2787 | 0.9954 | 4090 | 0.15 | 610 | / | 白斑 辊印 条印 | 30210011 | 光亮卷 | 0.15-SPCC | 30110011 | 铬钝化卷 | 0.15-SPCC |  | 10 | MO002745 | MO002745-001 | GDH001 | 铬钝化模板 | 2800 | 2024-08-16 | 2024-08-16 | 3 | 2024-08-23 11:59:51 | 2024-08-23 12:00:44 | 江苏东方九天新能源材料有限公司 | 294276 | 李澍 |  |  | 0.15 | 0 | 610 | 1 | DL002407003021 |  | 1 | 白斑 辊印 条印 | 是 | 是 | 1 | 1
铬钝化 | JG12240705082 | JG12240705082 | 东方铬钝化750 | 合格 | 合格品 | 乙 | 李澍 | 3174 | 3170 | 0.9987 | 4600 | 0.15 | 610 | 镀铬量80-100 | 并包外 白斑 辊印 条印 | 30210011 | 光亮卷 | 0.15-SPCC | 30110011 | 铬钝化卷 | 0.15-SPCC |  | 10 | MO002308 | MO002308-010 | GDH001 | 铬钝化模板 | 3174 | 2024-08-03 | 2024-08-03 | 3 | 2024-08-23 09:58:52 | 2024-08-23 11:59:33 | 江苏东方九天新能源材料有限公司 | 277275 | 李澍 |  |  | 0.15 | 4600 | 610 | 1 | JG12240705082 |  | 1 | 并包外 白斑 辊印 条印 | 是 | 是 | 121 | 10
铬钝化 | DL002407003022 | DL002407003022 | 东方铬钝化750 | 合格 | 合格品 | 乙 | 李澍 | 2880 | 2880 | 1 | 4200 | 0.15 | 610 | / | 并包内 白斑 辊印 条印 4100米左右来料停机斑 | 30210011 | 光亮卷 | 0.15-SPCC | 30110011 | 铬钝化卷 | 0.15-SPCC |  | 10 | MO002745 | MO002745-002 | GDH001 | 铬钝化模板 | 2880 | 2024-08-16 | 2024-08-16 | 3 | 2024-08-23 09:56:11 | 2024-08-23 09:58:35 | 江苏东方九天新能源材料有限公司 | 294279 | 李澍 |  |  | 0.15 | 0 | 610 | 1 | DL002407003022 |  | 1 | 并包内 白斑 辊印 条印 4100米左右来料停机斑 | 是 | 是 | 2 | 2