## sheet1
工序名称 | 新卷号 | 批号 | 机组名称 | 工序状态 | 检验结果 | 班组 | 参与人 | 来料重量 | 出料重量 | 成材率 | 出料长度 | 出料厚度 | 出料宽度 | 工序要求 | 备注 | 来料编码 | 来料名称 | 来料规格 | 产品编码 | 产品名称 | 产品规格 | 膜名称 | 排序 | 主计划号 | 子计划号 | 工序流程编码 | 工序流程名称 | 工单需求 | 计划开始时间 | 计划结束时间 | 工单状态 | 开始时间 | 产出时间 | 组织名称 | 卷号ID | 操作工人 | 报工人 | 检验 | 来料厚度 | 来料长度 | 来料宽度 | 是否分卷 | 原卷号 | 工单要求 | 是否成品 | 不良现象 | 是否入库 | 入库审核 | 生产工时 | 工单行号
铬钝化 | JG12240800141 | JG12240800141 | 东方铬钝化950 | 合格 | 让步接收 | 乙 | 李志祥 | 6870 | 6855 | 0.9978 | 12820 | 0.1 | 710 | / | 振纹，边部乳化斑重 | 30210015 | 光亮卷 | 0.1-SPCC | 30110014 | 铬钝化卷 | 0.1-SPCC |  | 10 | MO003008 | MO003008-020 | GDH001 | 铬钝化模板 | 6870 | 2024-08-26 | 2024-08-26 | 3 | 2024-08-27 06:12:15 | 2024-08-27 06:13:20 | 江苏东方九天新能源材料有限公司 | 306901 | 陈猛 |  |  | 0.1 | 12880 | 710 | 1 | JG12240800141 |  | 1 | 振纹 乳化斑重 边部乳化斑重 色差 条印 | 是 | 是 | 1 | 20
铬钝化 | JG12240801241 | JG12240801241 | 东方铬钝化950 | 合格 | 合格品 | 乙 | 李志祥 | 7070 | 7033 | 0.9948 | 12330 | 0.1 | 760 | / | 操2cm处辊印重轻黄 色差 条印 乳化斑 | 30210015 | 光亮卷 | 0.1-SPCC | 30110014 | 铬钝化卷 | 0.1-SPCC |  | 10 | MO002970 | MO002970-014 | GDH001 | 铬钝化模板 | 7070 | 2024-08-24 | 2024-08-24 | 3 | 2024-08-27 02:25:40 | 2024-08-27 02:27:40 | 江苏东方九天新能源材料有限公司 | 304903 | 陈猛 |  |  | 0.1 | 0 | 760 | 1 | JG12240801241 |  | 1 | 操2cm处辊印重轻黄 色差 条印 乳化斑 | 是 | 是 | 2 | 14
铬钝化 | JG122407013121 | JG122407013121 | 东方铬钝化950 | 合格 | 合格品 | 乙 | 李志祥 | 3804 | 3805 | 1.0003 | 6950 | 0.1 | 710 | 、 | 色差 辊印 条印 | 30210015 | 光亮卷 | 0.1-SPCC | 30110014 | 铬钝化卷 | 0.1-SPCC |  | 10 | MO002996 | MO002996-001 | GDH001 | 铬钝化模板 | 3804 | 2024-08-25 | 2024-08-25 | 3 | 2024-08-27 00:22:21 | 2024-08-27 01:19:00 | 江苏东方九天新能源材料有限公司 | 305823 | 陈猛 |  |  | 0.1 | 7000 | 710 | 1 | JG122407013121 |  | 1 | 色差 辊印 条印 | 是 | 是 | 57 | 1
铬钝化 | JG122407017111 | JG122407017111 | 东方铬钝化950 | 合格 | 合格品 | 乙 | 李志祥 | 3728 | 3527 | 0.9461 | 6780 | 0.1 | 710 | 、 | 色差 辊印 条印 锈斑点 | 30210015 | 光亮卷 | 0.1-SPCC | 30110014 | 铬钝化卷 | 0.1-SPCC |  | 10 | MO002996 | MO002996-002 | GDH001 | 铬钝化模板 | 3728 | 2024-08-25 | 2024-08-25 | 3 | 2024-08-27 00:21:26 | 2024-08-27 00:21:56 | 江苏东方九天新能源材料有限公司 | 305824 | 陈猛 |  |  | 0.1 | 6900 | 710 | 1 | JG122407017111 |  | 1 | 色差 辊印 条印 锈斑点 | 是 | 是 | 0 | 2
铬钝化 | JG1224080176 | JG1224080176 | 东方铬钝化950 | 合格 | 合格品 | 甲 | 韩康 | 7638 | 7477 | 0.9789 | 13720 | 0.1 | 710 | 、 |  | 30210015 | 光亮卷 | 0.1-SPCC | 30110014 | 铬钝化卷 | 0.1-SPCC |  | 10 | MO002996 | MO002996-005 | GDH001 | 铬钝化模板 | 7638 | 2024-08-25 | 2024-08-25 | 3 | 2024-08-26 23:30:12 | 2024-08-26 23:30:35 | 江苏东方九天新能源材料有限公司 | 305827 | 韩康 |  |  | 0.1 | 14010 | 710 | 1 | JG1224080176 |  | 1 |  | 是 | 是 | 0 | 5
铬钝化 | JG122408000122 | JG122408000122 | 东方铬钝化950 | 合格 | 合格品 | 甲 | 韩康 | 3850 | 3833 | 0.9956 | 7210 | 0.1 | 710 | 、 | 板面发黄辊印碱液斑白斑 | 30210015 | 光亮卷 | 0.1-SPCC | 30110014 | 铬钝化卷 | 0.1-SPCC |  | 10 | MO003002 | MO003002-007 | GDH001 | 铬钝化模板 | 3850 | 2024-08-25 | 2024-08-25 | 3 | 2024-08-26 14:50:46 | 2024-08-26 15:59:28 | 江苏东方九天新能源材料有限公司 | 306190 | 韩康 |  |  | 0.1 | 0 | 710 | 1 | JG122408000122 |  | 1 | 板面发黄辊印碱液斑白斑 | 是 | 是 | 69 | 7
铬钝化 | JG122408000922 | JG122408000922 | 东方铬钝化950 | 合格 | 合格品 | 甲 | 韩康 | 3760 | 3753 | 0.9981 | 6980 | 0.1 | 710 | 、 | 碱液斑白斑辊印板面发黄尾200米来料撞伤 | 30210015 | 光亮卷 | 0.1-SPCC | 30110014 | 铬钝化卷 | 0.1-SPCC |  | 10 | MO003002 | MO003002-008 | GDH001 | 铬钝化模板 | 3760 | 2024-08-25 | 2024-08-25 | 3 | 2024-08-26 14:01:18 | 2024-08-26 14:50:36 | 江苏东方九天新能源材料有限公司 | 306191 | 韩康 |  |  | 0.1 | 0 | 710 | 1 | JG122408000922 |  | 1 | 碱液斑白斑辊印板面发黄尾200米来料撞伤 | 是 | 是 | 49 | 8
铬钝化 | JG12240800121 | JG12240800121 | 东方铬钝化950 | 合格 | 让步接收 | 乙 | 李志祥 | 5536 | 5525 | 0.998 | 10160 | 0.1 | 710 | 、 | 990-992米操侧60mm两个孔洞（1.27-0.35mm2）尾部300米板面微黄 | 30210015 | 光亮卷 | 0.1-SPCC | 30110014 | 铬钝化卷 | 0.1-SPCC |  | 10 | MO003002 | MO003002-002 | GDH001 | 铬钝化模板 | 5536 | 2024-08-25 | 2024-08-25 | 3 | 2024-08-26 06:39:16 | 2024-08-26 06:50:43 | 江苏东方九天新能源材料有限公司 | 306185 | 陈猛 |  |  | 0.1 | 0 | 710 | 1 | JG12240800121 |  | 1 | 孔洞990-992米2个大小1.27-0.35操侧60 色差条印 尾300米板面微黄 | 是 | 是 | 11 | 2
铬钝化 | JG1224080164 | JG1224080164 | 东方铬钝化950 | 合格 | 让步接收 | 乙 | 李志祥 | 7520 | 7511 | 0.9988 | 13780 | 0.1 | 710 | 、 | 4653米操侧186mm孔洞（0.18mm2） | 30210015 | 光亮卷 | 0.1-SPCC | 30110014 | 铬钝化卷 | 0.1-SPCC |  | 10 | MO002996 | MO002996-004 | GDH001 | 铬钝化模板 | 7520 | 2024-08-25 | 2024-08-25 | 3 | 2024-08-26 05:56:58 | 2024-08-26 06:00:16 | 江苏东方九天新能源材料有限公司 | 305826 | 陈猛 |  |  | 0.1 | 13830 | 710 | 1 | JG1224080164 |  | 1 | 色差 条印 孔洞4653米0.18操侧186 | 是 | 是 | 4 | 4
铬钝化 | JG1224080065 | JG1224080065 | 东方铬钝化950 | 合格 | 合格品 | 乙 | 李志祥 | 7630 | 7637 | 1.0009 | 14000 | 0.1 | 710 | 、 | 色差 条印 辊印 乳化斑 | 30210015 | 光亮卷 | 0.1-SPCC | 30110014 | 铬钝化卷 | 0.1-SPCC |  | 10 | MO002996 | MO002996-003 | GDH001 | 铬钝化模板 | 7630 | 2024-08-25 | 2024-08-25 | 3 | 2024-08-26 04:10:00 | 2024-08-26 04:14:41 | 江苏东方九天新能源材料有限公司 | 305825 | 陈猛 |  |  | 0.1 | 14060 | 710 | 1 | JG1224080065 |  | 1 | 色差 条印 辊印 乳化斑 | 是 | 是 | 4 | 3
铬钝化 | JG12240705662 | JG12240705662 | 东方铬钝化950 | 合格 | 合格品 | 乙 | 李志祥 | 7210 | 7081 | 0.9821 | 13040 | 0.1 | 710 | / | 色差 条印 辊印 尾200米微黄 | 30210015 | 光亮卷 | 0.1-SPCC | 30110014 | 铬钝化卷 | 0.1-SPCC |  | 10 | MO002943 | MO002943-012 | GDH001 | 铬钝化模板 | 7210 | 2024-08-23 | 2024-08-23 | 3 | 2024-08-26 02:45:54 | 2024-08-26 02:47:25 | 江苏东方九天新能源材料有限公司 | 304090 | 陈猛 |  |  | 0.1 | 0 | 710 | 1 | JG12240705662 |  | 1 | 色差 条印 辊印 尾200米微黄 | 是 | 是 | 2 | 12
铬钝化 | JG12240800802 | JG1224080080 | 东方铬钝化950 | 合格 | 合格品 | 乙 | 李志祥 | 2893 | 2893 | 1 | 5320 | 0.1 | 710 | 、 |  | 30210015 | 光亮卷 | 0.1-SPCC | 30110014 | 铬钝化卷 | 0.1-SPCC |  | 10 | MO003002 | MO003002-003-02 | GDH001 | 铬钝化模板 | 5360 | 2024-08-25 | 2024-08-25 | 3 | 2024-08-26 01:45:00 | 2024-08-26 01:46:51 | 江苏东方九天新能源材料有限公司 |  | 陈猛 |  | 1 | 0.1 | 5320 | 710 | 1 | JG12240800802 |  | 1 | 色差条印 | 是 | 是 | 1 | 3
铬钝化 | JG12240800801 | JG1224080080 | 东方铬钝化950 | 合格 | 合格品 | 乙 | 李志祥 | 2467 | 2467 | 1 | 4530 | 0.1 | 710 | 、 |  | 30210015 | 光亮卷 | 0.1-SPCC | 30110014 | 铬钝化卷 | 0.1-SPCC |  | 10 | MO003002 | MO003002-003-01 | GDH001 | 铬钝化模板 | 5360 | 2024-08-25 | 2024-08-25 | 3 | 2024-08-26 01:45:00 | 2024-08-26 01:46:51 | 江苏东方九天新能源材料有限公司 |  | 陈猛 |  | 1 | 0.1 | 4530 | 710 | 1 | JG12240800801 |  | 1 | 色差条印 | 是 | 是 | 1 | 3
铬钝化 | JG122408000121 | JG122408000121 | 东方铬钝化950 | 合格 | 合格品 | 乙 | 李志祥 | 3716 | 3699 | 0.9954 | 6960 | 0.1 | 710 | 、 | 色差 乳化斑 辊印 | 30210015 | 光亮卷 | 0.1-SPCC | 30110014 | 铬钝化卷 | 0.1-SPCC |  | 10 | MO003002 | MO003002-001 | GDH001 | 铬钝化模板 | 3716 | 2024-08-25 | 2024-08-25 | 3 | 2024-08-26 00:12:03 | 2024-08-26 00:14:39 | 江苏东方九天新能源材料有限公司 | 306184 | 陈猛 |  |  | 0.1 | 0 | 710 | 1 | JG122408000121 |  | 1 | 色差 乳化斑 辊印 | 是 | 是 | 2 | 1
铬钝化 | JG122407018311 | JG122407018311 | 东方铬钝化950 | 合格 | 合格品 | 乙 | 李志祥 | 3828 | 3813 | 0.9961 | 6970 | 0.1 | 710 | / | 整卷锈斑 色差 | 30210015 | 光亮卷 | 0.1-SPCC | 30110014 | 铬钝化卷 | 0.1-SPCC |  | 10 | MO002943 | MO002943-016 | GDH001 | 铬钝化模板 | 3828 | 2024-08-23 | 2024-08-23 | 3 | 2024-08-25 23:31:16 | 2024-08-25 23:32:53 | 江苏东方九天新能源材料有限公司 | 304094 | 陈猛 |  |  | 0.1 | 0 | 710 | 1 | JG122407018311 |  | 1 | 整卷锈斑 色差 | 是 | 是 | 1 | 16
铬钝化 | JG122407041012 | JG122407041012 | 东方铬钝化950 | 其他入库 | 协议品 | 乙 | 李志祥 | 1242 | 1235 | 0.9944 | 2280 | 0.1 | 710 | / | 色差 乳化斑条印，短带 |  |  |  | 30110014 | 铬钝化卷 | 0.1-SPCC |  | 10 | MO002957 | MO002957-002 | GDH001 | 铬钝化模板 | 1242 | 2024-08-23 | 2024-08-23 | 3 | 2024-08-25 22:37:32 | 2024-08-25 22:38:57 | 江苏东方九天新能源材料有限公司 | 304397 | 陈猛 |  |  | 0.1 | 2290 | 710 | 1 | JG122407041012 |  | 1 | 色差 乳化斑条印 | 是 | 是 | 1 | 2
铬钝化 | JG122407056521 | JG122407056521 | 东方铬钝化950 | 合格 | 合格品 | 乙 | 李志祥 | 1736 | 1729 | 0.996 | 3180 | 0.1 | 710 | / | 色差 条印 锈斑 | 30210015 | 光亮卷 | 0.1-SPCC | 30110014 | 铬钝化卷 | 0.1-SPCC |  | 10 | MO002957 | MO002957-003 | GDH001 | 铬钝化模板 | 1736 | 2024-08-23 | 2024-08-23 | 3 | 2024-08-25 21:49:53 | 2024-08-25 22:37:05 | 江苏东方九天新能源材料有限公司 | 304398 | 李志祥 |  |  | 0.1 | 3220 | 710 | 1 | JG122407056521 |  | 1 | 色差 条印 锈斑 | 是 | 是 | 48 | 3
铬钝化 | JG12240800482 | JG12240800482 | 东方铬钝化950 | 合格 | 合格品 | 乙 | 李志祥 | 2120 | 2110 | 0.9953 | 3890 | 0.1 | 710 | / | 2929米操226大小0.18 | 30210015 | 光亮卷 | 0.1-SPCC | 30110014 | 铬钝化卷 | 0.1-SPCC |  | 10 | MO002957 | MO002957-004 | GDH001 | 铬钝化模板 | 2120 | 2024-08-23 | 2024-08-23 | 3 | 2024-08-25 21:48:22 | 2024-08-25 21:49:40 | 江苏东方九天新能源材料有限公司 | 304399 | 李志祥 |  |  | 0.1 | 3920 | 710 | 1 | JG12240800482 |  | 1 | 2929米操226大小0.18 | 是 | 是 | 1 | 4
铬钝化 | JG1224080192 | JG1224080192 | 东方铬钝化950 | 合格 | 合格品 | 甲 | 韩康 | 7500 | 7479 | 0.9972 | 13910 | 0.1 | 710 | 、 | 内300米左右来料操边撞伤重，色差，辊印，水锈斑，白斑，线辊印 | 30210015 | 光亮卷 | 0.1-SPCC | 30110014 | 铬钝化卷 | 0.1-SPCC |  | 10 | MO002996 | MO002996-007 | GDH001 | 铬钝化模板 | 7500 | 2024-08-25 | 2024-08-25 | 3 | 2024-08-25 19:54:27 | 2024-08-25 21:27:22 | 江苏东方九天新能源材料有限公司 | 305829 | 孙槐兵 |  |  | 0.1 | 14000 | 710 | 1 | JG1224080192 |  | 1 | 内300米左右来料操边撞伤重，色差，辊印，水锈斑，白斑，线辊印 | 是 | 是 | 93 | 7
铬钝化 | JG1224080030 | JG1224080030 | 东方铬钝化950 | 合格 | 合格品 | 甲 | 韩康 | 5490 | 5489 | 0.9998 | 10240 | 0.1 | 710 | / | 来料辊印 乳化斑 色差 条印，水锈斑 | 30210015 | 光亮卷 | 0.1-SPCC | 30110014 | 铬钝化卷 | 0.1-SPCC |  | 10 | MO002963 | MO002963-003 | GDH001 | 铬钝化模板 | 5490 | 2024-08-23 | 2024-08-23 | 3 | 2024-08-25 18:40:35 | 2024-08-25 19:53:57 | 江苏东方九天新能源材料有限公司 | 304506 | 孙槐兵 |  |  | 0.1 | 0 | 710 | 1 | JG1224080030 |  | 1 | 来料辊印 乳化斑 色差 条印，水锈斑 | 是 | 是 | 73 | 3
铬钝化 | JG122407071223 | JG12240707122 | 东方铬钝化950 | 合格 | 合格品 | 甲 | 韩康 | 2467 | 2461 | 0.9976 | 4550 | 0.1 | 710 | / |  | 30210015 | 光亮卷 | 0.1-SPCC | 30110014 | 铬钝化卷 | 0.1-SPCC |  | 10 | MO002963 | MO002963-006-03 | GDH001 | 铬钝化模板 | 7556 | 2024-08-23 | 2024-08-23 | 3 | 2024-08-25 15:40:45 | 2024-08-25 17:11:55 | 江苏东方九天新能源材料有限公司 |  | 孙槐兵 |  | 1 | 0.1 | 4550 | 710 | 1 | JG122407071223 |  | 1 |  | 是 | 是 | 182 | 6
铬钝化 | JG122407071222 | JG12240707122 | 东方铬钝化950 | 合格 | 合格品 | 甲 | 韩康 | 2547 | 2541 | 0.9976 | 4670 | 0.1 | 710 | / |  | 30210015 | 光亮卷 | 0.1-SPCC | 30110014 | 铬钝化卷 | 0.1-SPCC |  | 10 | MO002963 | MO002963-006-02 | GDH001 | 铬钝化模板 | 7556 | 2024-08-23 | 2024-08-23 | 3 | 2024-08-25 15:40:45 | 2024-08-25 17:11:55 | 江苏东方九天新能源材料有限公司 |  | 孙槐兵 |  | 1 | 0.1 | 4670 | 710 | 1 | JG122407071222 |  | 1 |  | 是 | 是 | 182 | 6
铬钝化 | JG122407071221 | JG12240707122 | 东方铬钝化950 | 待判定 |  | 甲 | 韩康 | 2541 | 2535 | 0.9976 | 4670 | 0.1 | 710 | / | 内400米左右来料板面松花印，来料板面黄斑 |  |  |  | 30110014 | 铬钝化卷 | 0.1-SPCC |  | 10 | MO002963 | MO002963-006-01 | GDH001 | 铬钝化模板 | 7556 | 2024-08-23 | 2024-08-23 | 3 | 2024-08-25 15:40:45 | 2024-08-25 17:11:55 | 江苏东方九天新能源材料有限公司 |  | 孙槐兵 |  | 1 | 0.1 | 4670 | 710 | 1 | JG122407071221 |  | 1 | 内400米左右来料板面松花印，来料板面黄斑 |  |  | 182 | 6
铬钝化 | JG122408001023 | JG12240800102 | 东方铬钝化950 | 合格 | 合格品 | 甲 | 韩康 | 2435 | 2435 | 1 | 4500 | 0.1 | 710 | / |  | 30210015 | 光亮卷 | 0.1-SPCC | 30110014 | 铬钝化卷 | 0.1-SPCC |  | 10 | MO002963 | MO002963-004-03 | GDH001 | 铬钝化模板 | 7500 | 2024-08-23 | 2024-08-23 | 3 | 2024-08-25 12:19:22 | 2024-08-25 12:24:08 | 江苏东方九天新能源材料有限公司 |  | 孙槐兵 |  | 1 | 0.1 | 4500 | 710 | 1 | JG122408001023 |  | 1 |  | 是 | 是 | 6 | 4
铬钝化 | JG122408001022 | JG12240800102 | 东方铬钝化950 | 合格 | 合格品 | 甲 | 韩康 | 2535 | 2535 | 1 | 4670 | 0.1 | 710 | / |  | 30210015 | 光亮卷 | 0.1-SPCC | 30110014 | 铬钝化卷 | 0.1-SPCC |  | 10 | MO002963 | MO002963-004-02 | GDH001 | 铬钝化模板 | 7500 | 2024-08-23 | 2024-08-23 | 3 | 2024-08-25 12:19:22 | 2024-08-25 12:24:08 | 江苏东方九天新能源材料有限公司 |  | 孙槐兵 |  | 1 | 0.1 | 4670 | 710 | 1 | JG122408001022 |  | 1 |  | 是 | 是 | 6 | 4
铬钝化 | JG122408001021 | JG12240800102 | 东方铬钝化950 | 合格 | 合格品 | 甲 | 韩康 | 2531 | 2531 | 1 | 4670 | 0.1 | 710 | / |  | 30210015 | 光亮卷 | 0.1-SPCC | 30110014 | 铬钝化卷 | 0.1-SPCC |  | 10 | MO002963 | MO002963-004-01 | GDH001 | 铬钝化模板 | 7500 | 2024-08-23 | 2024-08-23 | 3 | 2024-08-25 12:19:22 | 2024-08-25 12:24:08 | 江苏东方九天新能源材料有限公司 |  | 孙槐兵 |  | 1 | 0.1 | 4670 | 710 | 1 | JG122408001021 |  | 1 |  | 是 | 是 | 6 | 4
铬钝化 | JG12240800732 | JG1224080073 | 东方铬钝化950 | 合格 | 让步接收 | 乙 | 李志祥 | 3841 | 3850 | 1.0023 | 7050 | 0.1 | 710 | / | 黄斑 辊印 | 30210015 | 光亮卷 | 0.1-SPCC | 30110014 | 铬钝化卷 | 0.1-SPCC |  | 10 | MO002943 | MO002943-011-02 | GDH001 | 铬钝化模板 | 7650 | 2024-08-23 | 2024-08-23 | 3 | 2024-08-25 09:39:27 | 2024-08-25 10:40:53 | 江苏东方九天新能源材料有限公司 |  | 陈猛 |  | 1 | 0.1 | 7050 | 710 | 1 | JG12240800732 |  | 1 | H黄斑(黄斑 辊印), | 是 | 是 | 91 | 11
铬钝化 | JG12240800731 | JG1224080073 | 东方铬钝化950 | 合格 | 让步接收 | 乙 | 李志祥 | 3809 | 3817 | 1.0021 | 7000 | 0.1 | 710 | / | 黄斑 辊印 | 30210015 | 光亮卷 | 0.1-SPCC | 30110014 | 铬钝化卷 | 0.1-SPCC |  | 10 | MO002943 | MO002943-011-01 | GDH001 | 铬钝化模板 | 7650 | 2024-08-23 | 2024-08-23 | 3 | 2024-08-25 09:39:27 | 2024-08-25 10:40:53 | 江苏东方九天新能源材料有限公司 |  | 陈猛 |  | 1 | 0.1 | 7000 | 710 | 1 | JG12240800731 |  | 1 | H黄斑(黄斑 辊印) | 是 | 是 | 91 | 11
铬钝化 | JG122407071012 | JG12240707101 | 东方铬钝化950 | 合格 | 合格品 | 乙 | 李志祥 | 2690 | 2673 | 0.9937 | 4660 | 0.1 | 760 | / |  | 30210015 | 光亮卷 | 0.1-SPCC | 30110014 | 铬钝化卷 | 0.1-SPCC |  | 10 | MO002943 | MO002943-005-02 | GDH001 | 铬钝化模板 | 5410 | 2024-08-23 | 2024-08-23 | 3 | 2024-08-25 07:23:47 | 2024-08-25 08:31:32 | 江苏东方九天新能源材料有限公司 |  | 陈猛 |  | 1 | 0.1 | 4660 | 760 | 1 | JG122407071012 |  | 1 | 辊印 乳化斑 色差 条印 | 是 | 是 | 102 | 5
铬钝化 | JG122407071011 | JG12240707101 | 东方铬钝化950 | 合格 | 合格品 | 乙 | 李志祥 | 2720 | 2703 | 0.9938 | 4720 | 0.1 | 760 | / |  | 30210015 | 光亮卷 | 0.1-SPCC | 30110014 | 铬钝化卷 | 0.1-SPCC |  | 10 | MO002943 | MO002943-005-01 | GDH001 | 铬钝化模板 | 5410 | 2024-08-23 | 2024-08-23 | 3 | 2024-08-25 07:23:47 | 2024-08-25 08:31:32 | 江苏东方九天新能源材料有限公司 |  | 陈猛 |  | 1 | 0.1 | 4720 | 760 | 1 | JG122407071011 |  | 1 | 辊印 乳化斑 色差 条印 | 是 | 是 | 102 | 5
铬钝化 | JG122408011312 | JG12240801131 | 东方铬钝化950 | 合格 | 合格品 | 乙 | 李志祥 | 4165 | 4153 | 0.9971 | 7250 | 0.1 | 760 | / |  | 30210015 | 光亮卷 | 0.1-SPCC | 30110014 | 铬钝化卷 | 0.1-SPCC |  | 10 | MO002970 | MO002970-013-02 | GDH001 | 铬钝化模板 | 7810 | 2024-08-24 | 2024-08-24 | 3 | 2024-08-25 07:21:18 | 2024-08-25 07:23:37 | 江苏东方九天新能源材料有限公司 |  | 陈猛 |  | 1 | 0.1 | 7250 | 760 | 1 | JG122408011312 |  | 1 | 辊印色差 乳化斑 | 是 | 是 | 3 | 13
铬钝化 | JG122408011311 | JG12240801131 | 东方铬钝化950 | 合格 | 合格品 | 乙 | 李志祥 | 3645 | 3635 | 0.9973 | 6340 | 0.1 | 760 | / |  | 30210015 | 光亮卷 | 0.1-SPCC | 30110014 | 铬钝化卷 | 0.1-SPCC |  | 10 | MO002970 | MO002970-013-01 | GDH001 | 铬钝化模板 | 7810 | 2024-08-24 | 2024-08-24 | 3 | 2024-08-25 07:21:18 | 2024-08-25 07:23:37 | 江苏东方九天新能源材料有限公司 |  | 陈猛 |  | 1 | 0.1 | 6340 | 760 | 1 | JG122408011311 |  | 1 | 辊印 色差 乳化斑 | 是 | 是 | 3 | 13
铬钝化 | JG12240801552 | JG12240801552 | 东方铬钝化950 | 合格 | 让步接收 | 乙 | 李志祥 | 5880 | 5849 | 0.9947 | 10130 | 0.1 | 760 | / | 9248-9253米操侧276mm2个孔洞（大小0.27-2.48mm2） | 30210015 | 光亮卷 | 0.1-SPCC | 30110014 | 铬钝化卷 | 0.1-SPCC |  | 10 | MO002924 | MO002924-010 | GDH001 | 铬钝化模板 | 5880 | 2024-08-22 | 2024-08-22 | 3 | 2024-08-25 04:55:25 | 2024-08-25 06:27:05 | 江苏东方九天新能源材料有限公司 | 302729 | 陈猛 |  |  | 0.1 | 10200 | 760 | 1 | JG12240801552 |  | 1 | 孔洞9248-9253米2个大小0.27-2.48操侧276 色差 条印 乳化斑 | 是 | 是 | 92 | 10
铬钝化 | JG122408015311 | JG122408015311 | 东方铬钝化950 | 合格 | 合格品 | 乙 | 李志祥 | 5900 | 5881 | 0.9968 | 10050 | 0.1 | 760 | / | 孔洞1351米0.62操侧464 9901米3.27操侧566 尾100米停机斑 | 30210015 | 光亮卷 | 0.1-SPCC | 30110014 | 铬钝化卷 | 0.1-SPCC |  | 10 | MO002970 | MO002970-011 | GDH001 | 铬钝化模板 | 5900 | 2024-08-24 | 2024-08-24 | 3 | 2024-08-25 04:51:31 | 2024-08-25 04:54:03 | 江苏东方九天新能源材料有限公司 | 304900 | 陈猛 |  |  | 0.1 | 0 | 760 | 1 | JG122408015311 |  | 1 | 孔洞1351米0.62操侧464 9901米3.27操侧566 尾100米停机斑 | 是 | 是 | 3 | 11
铬钝化 | JG12240703211 | JG12240703211 | 东方铬钝化950 | 待判定 |  | 乙 | 李志祥 | 7520 | 7481 | 0.9948 | 13000 | 0.1 | 760 | / | 整卷两侧15-25cm花辊印 色差条印乳化斑 |  |  |  | 30110014 | 铬钝化卷 | 0.1-SPCC |  | 10 | MO002970 | MO002970-018 | GDH001 | 铬钝化模板 | 7520 | 2024-08-24 | 2024-08-24 | 3 | 2024-08-25 04:48:25 | 2024-08-25 04:50:52 | 江苏东方九天新能源材料有限公司 | 304907 | 陈猛 |  |  | 0.1 | 0 | 760 | 1 | JG12240703211 |  | 1 | 整卷花辊印 色差条印乳化斑 | 否 | 否 |  | 18
铬钝化 | JG12240705632 | JG12240705632 | 东方铬钝化950 | 待判定 |  | 甲 | 夏亚军 | 7006 | 6993 | 0.9981 | 12900 | 0.1 | 710 | / | S色差(色差 白斑 1880米1个孔洞 横向178.6 大小0.18 碱液斑 条印)整卷松花印 |  |  |  | 30110014 | 铬钝化卷 | 0.1-SPCC |  | 10 | MO002963 | MO002963-005 | GDH001 | 铬钝化模板 | 7006 | 2024-08-23 | 2024-08-23 | 3 | 2024-08-24 22:06:38 | 2024-08-24 22:08:44 | 江苏东方九天新能源材料有限公司 | 304508 | 孙槐兵 |  |  | 0.1 | 0 | 710 | 1 | JG12240705632 |  | 1 | S色差(色差 白斑 1880米1个孔洞 横向178.6 大小0.18 碱液斑 条印) | 否 | 否 |  | 5
铬钝化 | JG122407071122 | JG12240707112 | 东方铬钝化950 | 合格 | 合格品 | 甲 | 夏亚军 | 3843 | 3857 | 1.0036 | 7100 | 0.1 | 710 | / |  | 30210015 | 光亮卷 | 0.1-SPCC | 30110014 | 铬钝化卷 | 0.1-SPCC |  | 10 | MO002963 | MO002963-002-02 | GDH001 | 铬钝化模板 | 7490 | 2024-08-23 | 2024-08-23 | 3 | 2024-08-24 20:27:52 | 2024-08-24 20:28:53 | 江苏东方九天新能源材料有限公司 |  | 孙槐兵 |  | 1 | 0.1 | 7100 | 710 | 1 | JG122407071122 |  | 1 |  | 是 | 是 | 1 | 2
铬钝化 | JG122407071121 | JG12240707112 | 东方铬钝化950 | 合格 | 合格品 | 甲 | 夏亚军 | 3647 | 3661 | 1.0038 | 6730 | 0.1 | 710 | / |  | 30210015 | 光亮卷 | 0.1-SPCC | 30110014 | 铬钝化卷 | 0.1-SPCC |  | 10 | MO002963 | MO002963-002-01 | GDH001 | 铬钝化模板 | 7490 | 2024-08-23 | 2024-08-23 | 3 | 2024-08-24 20:27:52 | 2024-08-24 20:28:53 | 江苏东方九天新能源材料有限公司 |  | 孙槐兵 |  | 1 | 0.1 | 6730 | 710 | 1 | JG122407071121 |  | 1 |  | 是 | 是 | 1 | 2
铬钝化 | JG1224070557112 | JG122407055711 | 东方铬钝化950 | 合格 | 让步接收 | 甲 | 夏亚军 | 2389 | 2385 | 0.9983 | 4400 | 0.1 | 710 | / | 2300-2315米横向9.2-9.4mm4个孔洞（1.15-1.77mm2） | 30210015 | 光亮卷 | 0.1-SPCC | 30110014 | 铬钝化卷 | 0.1-SPCC |  | 10 | MO002943 | MO002943-007-02 | GDH001 | 铬钝化模板 | 4778 | 2024-08-23 | 2024-08-23 | 3 | 2024-08-24 18:19:57 | 2024-08-24 18:50:29 | 江苏东方九天新能源材料有限公司 |  | 韩康 |  | 1 | 0.1 | 4400 | 710 | 1 | JG1224070557112 |  | 1 | S色差(色差 来料辊印 2300-2315米4个孔洞 横向9.2-9.4 大小1.15-1.77) | 是 | 是 | 46 | 7
铬钝化 | JG1224070557111 | JG122407055711 | 东方铬钝化950 | 合格 | 合格品 | 甲 | 夏亚军 | 2389 | 2385 | 0.9983 | 4400 | 0.1 | 710 | / |  | 30210015 | 光亮卷 | 0.1-SPCC | 30110014 | 铬钝化卷 | 0.1-SPCC |  | 10 | MO002943 | MO002943-007-01 | GDH001 | 铬钝化模板 | 4778 | 2024-08-23 | 2024-08-23 | 3 | 2024-08-24 18:19:57 | 2024-08-24 18:50:29 | 江苏东方九天新能源材料有限公司 |  | 韩康 |  | 1 | 0.1 | 4400 | 710 | 1 | JG1224070557111 |  | 1 |  | 是 | 是 | 46 | 7
铬钝化 | JG122408006212 | JG12240800621 | 东方铬钝化950 | 合格 | 合格品 | 乙 | 李志祥 | 3936 | 3925 | 0.9972 | 7220 | 0.1 | 710 | / |  | 30210015 | 光亮卷 | 0.1-SPCC | 30110014 | 铬钝化卷 | 0.1-SPCC |  | 10 | MO002957 | MO002957-007-02 | GDH001 | 铬钝化模板 | 6330 | 2024-08-23 | 2024-08-23 | 3 | 2024-08-24 16:12:59 | 2024-08-24 17:44:11 | 江苏东方九天新能源材料有限公司 |  | 陈猛 |  | 1 | 0.1 | 7220 | 710 | 1 | JG122408006212 |  | 1 |  | 是 | 是 | 138 | 7
铬钝化 | JG122408006211 | JG12240800621 | 东方铬钝化950 | 合格 | 让步接收 | 乙 | 李志祥 | 2394 | 2387 | 0.9971 | 4390 | 0.1 | 710 | / | 60米横向109.1mm孔洞（1.7mm2） | 30210015 | 光亮卷 | 0.1-SPCC | 30110014 | 铬钝化卷 | 0.1-SPCC |  | 10 | MO002957 | MO002957-007-01 | GDH001 | 铬钝化模板 | 6330 | 2024-08-23 | 2024-08-23 | 3 | 2024-08-24 16:12:59 | 2024-08-24 17:44:11 | 江苏东方九天新能源材料有限公司 |  | 陈猛 |  | 1 | 0.1 | 4390 | 710 | 1 | JG122408006211 |  | 1 | S色差(色差 960米1个孔洞 横向109.1 大小1.7) | 是 | 是 | 138 | 7
铬钝化 | JG12240800481 | JG12240800481 | 东方铬钝化950 | 合格 | 合格品 | 乙 | 李志祥 | 3250 | 3251 | 1.0003 | 6000 | 0.1 | 710 | / |  | 30210015 | 光亮卷 | 0.1-SPCC | 30110014 | 铬钝化卷 | 0.1-SPCC |  | 10 | MO002943 | MO002943-009 | GDH001 | 铬钝化模板 | 3250 | 2024-08-23 | 2024-08-23 | 3 | 2024-08-24 16:11:47 | 2024-08-24 16:12:51 | 江苏东方九天新能源材料有限公司 | 304087 | 陈猛 |  |  | 0.1 | 6040 | 710 | 1 | JG12240800481 |  | 1 | 色差 条印 | 是 | 是 | 1 | 9
铬钝化 | JG122407034122 | JG122407034122 | 东方铬钝化950 | 合格 | 合格品 | 乙 | 李志祥 | 2340 | 2301 | 0.9833 | 4000 | 0.1 | 760 | / |  | 30210015 | 光亮卷 | 0.1-SPCC | 30110014 | 铬钝化卷 | 0.1-SPCC |  | 10 | MO002924 | MO002924-003 | GDH001 | 铬钝化模板 | 2340 | 2024-08-22 | 2024-08-22 | 3 | 2024-08-24 15:33:01 | 2024-08-24 15:33:19 | 江苏东方九天新能源材料有限公司 | 302719 | 陈猛 |  |  | 0.1 | 4050 | 760 | 1 | JG122407034122 |  | 1 | 色差 条印 | 是 | 是 | 0 | 3
铬钝化 | JG122408012823 | JG12240801282 | 东方铬钝化950 | 合格 | 让步接收 | 乙 | 李志祥 | 2351 | 2343 | 0.9966 | 4100 | 0.1 | 760 | / | 尾部150米停机斑 | 30210015 | 光亮卷 | 0.1-SPCC | 30110014 | 铬钝化卷 | 0.1-SPCC |  | 10 | MO002943 | MO002943-006-03 | GDH001 | 铬钝化模板 | 7040 | 2024-08-23 | 2024-08-23 | 3 | 2024-08-24 15:05:07 | 2024-08-24 15:06:31 | 江苏东方九天新能源材料有限公司 |  | 陈猛 |  | 1 | 0.1 | 4100 | 760 | 1 | JG122408012823 |  | 1 | 来料振纹重 色差 辊印 尾150米来料停机斑 | 是 | 是 | 1 | 6
铬钝化 | JG122408012822 | JG12240801282 | 东方铬钝化950 | 合格 | 合格品 | 乙 | 李志祥 | 2343 | 2335 | 0.9966 | 4060 | 0.1 | 760 | / |  | 30210015 | 光亮卷 | 0.1-SPCC | 30110014 | 铬钝化卷 | 0.1-SPCC |  | 10 | MO002943 | MO002943-006-02 | GDH001 | 铬钝化模板 | 7040 | 2024-08-23 | 2024-08-23 | 3 | 2024-08-24 15:05:07 | 2024-08-24 15:06:31 | 江苏东方九天新能源材料有限公司 |  | 陈猛 |  | 1 | 0.1 | 4060 | 760 | 1 | JG122408012822 |  | 1 | 来料振纹重 色差 辊印 | 是 | 是 | 1 | 6
铬钝化 | JG122408012821 | JG12240801282 | 东方铬钝化950 | 合格 | 合格品 | 乙 | 李志祥 | 2345 | 2337 | 0.9966 | 4060 | 0.1 | 760 | / |  | 30210015 | 光亮卷 | 0.1-SPCC | 30110014 | 铬钝化卷 | 0.1-SPCC |  | 10 | MO002943 | MO002943-006-01 | GDH001 | 铬钝化模板 | 7040 | 2024-08-23 | 2024-08-23 | 3 | 2024-08-24 15:05:07 | 2024-08-24 15:06:31 | 江苏东方九天新能源材料有限公司 |  | 陈猛 |  | 1 | 0.1 | 4060 | 760 | 1 | JG122408012821 |  | 1 | 来料振纹重 色差 辊印 | 是 | 是 | 1 | 6
铬钝化 | JG122407071023 | JG12240707102 | 东方铬钝化950 | 待判定 |  | 乙 | 李志祥 | 2782 | 2763 | 0.9932 | 4840 | 0.1 | 760 | / | 轻微黄斑 |  |  |  | 30110014 | 铬钝化卷 | 0.1-SPCC |  | 10 | MO002924 | MO002924-009-03 | GDH001 | 铬钝化模板 | 8490 | 2024-08-22 | 2024-08-22 | 3 | 2024-08-24 13:36:28 | 2024-08-24 13:37:58 | 江苏东方九天新能源材料有限公司 |  | 陈猛 |  | 1 | 0.1 | 4840 | 760 | 1 | JG122407071023 |  | 1 | 来料轻微黄斑 振纹 乳化斑 |  |  |  | 9
铬钝化 | JG122407071022 | JG12240707102 | 东方铬钝化950 | 待判定 |  | 乙 | 李志祥 | 2824 | 2805 | 0.9933 | 4920 | 0.1 | 760 | / | 轻微黄斑 |  |  |  | 30110014 | 铬钝化卷 | 0.1-SPCC |  | 10 | MO002924 | MO002924-009-02 | GDH001 | 铬钝化模板 | 8490 | 2024-08-22 | 2024-08-22 | 3 | 2024-08-24 13:36:28 | 2024-08-24 13:37:58 | 江苏东方九天新能源材料有限公司 |  | 陈猛 |  | 1 | 0.1 | 4920 | 760 | 1 | JG122407071022 |  | 1 | 来料轻微黄斑 振纹 乳化斑 |  |  |  | 9
铬钝化 | JG122407071021 | JG12240707102 | 东方铬钝化950 | 待判定 |  | 乙 | 李志祥 | 2884 | 2865 | 0.9934 | 5000 | 0.1 | 760 | / | 轻微黄斑 |  |  |  | 30110014 | 铬钝化卷 | 0.1-SPCC |  | 10 | MO002924 | MO002924-009-01 | GDH001 | 铬钝化模板 | 8490 | 2024-08-22 | 2024-08-22 | 3 | 2024-08-24 13:36:28 | 2024-08-24 13:37:58 | 江苏东方九天新能源材料有限公司 |  | 陈猛 |  | 1 | 0.1 | 5000 | 760 | 1 | JG122407071021 |  | 1 | 来料轻微黄斑 振纹 乳化斑 |  |  |  | 9
铬钝化 | JG122408012323 | JG12240801232 | 东方铬钝化950 | 待判定 |  | 乙 | 李志祥 | 2307 | 2295 | 0.9948 | 4040 | 0.1 | 760 | / | 来料松花印 色差 辊印 尾100米来料锈斑停机斑 |  |  |  | 30110014 | 铬钝化卷 | 0.1-SPCC |  | 10 | MO002943 | MO002943-004-03 | GDH001 | 铬钝化模板 | 7010 | 2024-08-23 | 2024-08-23 | 3 | 2024-08-24 11:08:03 | 2024-08-24 11:59:04 | 江苏东方九天新能源材料有限公司 |  | 陈猛 |  | 1 | 0.1 | 4040 | 760 | 1 | JG122408012323 |  | 1 | 来料松花印 色差 辊印 尾100米来料锈斑停机斑 |  |  | 102 | 4
铬钝化 | JG122408012322 | JG12240801232 | 东方铬钝化950 | 待判定 |  | 乙 | 李志祥 | 2349 | 2337 | 0.9949 | 4090 | 0.1 | 760 | / | 来料松花印 色差 辊印 |  |  |  | 30110014 | 铬钝化卷 | 0.1-SPCC |  | 10 | MO002943 | MO002943-004-02 | GDH001 | 铬钝化模板 | 7010 | 2024-08-23 | 2024-08-23 | 3 | 2024-08-24 11:08:03 | 2024-08-24 11:59:04 | 江苏东方九天新能源材料有限公司 |  | 陈猛 |  | 1 | 0.1 | 4090 | 760 | 1 | JG122408012322 |  | 1 | 来料松花印 色差 辊印 | 是 | 是 | 102 | 4
铬钝化 | JG122408012321 | JG12240801232 | 东方铬钝化950 | 待判定 |  | 乙 | 李志祥 | 2353 | 2341 | 0.9949 | 4090 | 0.1 | 760 | / | 来料松花印 色差 辊印 |  |  |  | 30110014 | 铬钝化卷 | 0.1-SPCC |  | 10 | MO002943 | MO002943-004-01 | GDH001 | 铬钝化模板 | 7010 | 2024-08-23 | 2024-08-23 | 3 | 2024-08-24 11:08:03 | 2024-08-24 11:59:04 | 江苏东方九天新能源材料有限公司 |  | 陈猛 |  | 1 | 0.1 | 4090 | 760 | 1 | JG122408012321 |  | 1 | 来料松花印 色差 辊印 | 是 | 是 | 102 | 4
铬钝化 | JG122408011113 | JG12240801111 | 东方铬钝化950 | 合格 | 合格品 | 乙 | 李志祥 | 2341 | 2325 | 0.9932 | 4100 | 0.1 | 760 | / |  | 30210015 | 光亮卷 | 0.1-SPCC | 30110014 | 铬钝化卷 | 0.1-SPCC |  | 10 | MO002924 | MO002924-004-03 | GDH001 | 铬钝化模板 | 7080 | 2024-08-22 | 2024-08-22 | 3 | 2024-08-24 10:03:07 | 2024-08-24 10:24:14 | 江苏东方九天新能源材料有限公司 |  | 陈猛 |  | 1 | 0.1 | 4100 | 760 | 1 | JG122408011113 |  | 1 | 色差 条印乳化斑 辊印 | 是 | 是 | 28 | 4
铬钝化 | JG122408011112 | JG12240801111 | 东方铬钝化950 | 合格 | 合格品 | 乙 | 李志祥 | 2369 | 2353 | 0.9932 | 4130 | 0.1 | 760 | / |  | 30210015 | 光亮卷 | 0.1-SPCC | 30110014 | 铬钝化卷 | 0.1-SPCC |  | 10 | MO002924 | MO002924-004-02 | GDH001 | 铬钝化模板 | 7080 | 2024-08-22 | 2024-08-22 | 3 | 2024-08-24 10:03:07 | 2024-08-24 10:24:14 | 江苏东方九天新能源材料有限公司 |  | 陈猛 |  | 1 | 0.1 | 4130 | 760 | 1 | JG122408011112 |  | 1 | 1226米孔洞大小3.71操63 色差条印 乳化 斑 辊印 | 是 | 是 | 28 | 4
铬钝化 | JG122408011111 | JG12240801111 | 东方铬钝化950 | 合格 | 合格品 | 乙 | 李志祥 | 2371 | 2355 | 0.9933 | 4130 | 0.1 | 760 | / |  | 30210015 | 光亮卷 | 0.1-SPCC | 30110014 | 铬钝化卷 | 0.1-SPCC |  | 10 | MO002924 | MO002924-004-01 | GDH001 | 铬钝化模板 | 7080 | 2024-08-22 | 2024-08-22 | 3 | 2024-08-24 10:03:07 | 2024-08-24 10:24:14 | 江苏东方九天新能源材料有限公司 |  | 陈猛 |  | 1 | 0.1 | 4130 | 760 | 1 | JG122408011111 |  | 1 | 色差 条印 乳化斑 辊印 | 是 | 是 | 28 | 4
铬钝化 | JG122407055721 | JG122407055721 | 东方铬钝化950 | 合格 | 合格品 | 乙 | 李志祥 | 3010 | 3011 | 1.0003 | 5680 | 0.1 | 710 | 、 | 色差 条印 | 30210015 | 光亮卷 | 0.1-SPCC | 30110014 | 铬钝化卷 | 0.1-SPCC |  | 10 | MO002562 | MO002562-004 | GDH001 | 铬钝化模板 | 3010 | 2024-08-11 | 2024-08-11 | 3 | 2024-08-11 22:50:29 | 2024-08-24 09:40:39 | 江苏东方九天新能源材料有限公司 | 286959 | 陈猛 |  |  | 0.1 | 5700 | 710 | 1 | JG122407055721 |  | 1 | 色差 条印 | 是 | 是 | 17930 | 4
铬钝化 | JG12240800342 | JG1224080034 | 东方铬钝化950 | 合格 | 合格品 | 甲 | 韩康 | 3896 | 3897 | 1.0003 | 7250 | 0.1 | 710 | / |  | 30210015 | 光亮卷 | 0.1-SPCC | 30110014 | 铬钝化卷 | 0.1-SPCC |  | 10 | MO002943 | MO002943-010-02 | GDH001 | 铬钝化模板 | 6100 | 2024-08-23 | 2024-08-23 | 3 | 2024-08-24 07:46:16 | 2024-08-24 09:05:42 | 江苏东方九天新能源材料有限公司 |  | 韩康 |  | 1 | 0.1 | 7250 | 710 | 1 | JG12240800342 |  | 1 | 白斑碱液斑 | 是 | 是 | 118 | 10
铬钝化 | JG12240800341 | JG1224080034 | 东方铬钝化950 | 合格 | 合格品 | 甲 | 韩康 | 2204 | 2205 | 1.0005 | 4100 | 0.1 | 710 | / |  | 30210015 | 光亮卷 | 0.1-SPCC | 30110014 | 铬钝化卷 | 0.1-SPCC |  | 10 | MO002943 | MO002943-010-01 | GDH001 | 铬钝化模板 | 6100 | 2024-08-23 | 2024-08-23 | 3 | 2024-08-24 07:46:16 | 2024-08-24 09:05:42 | 江苏东方九天新能源材料有限公司 |  | 韩康 |  | 1 | 0.1 | 4100 | 710 | 1 | JG12240800341 |  | 1 | 碱液斑白斑 | 是 | 是 | 118 | 10
铬钝化 | JG12240705672 | JG12240705672 | 东方铬钝化950 | 待判定 |  | 甲 | 韩康 | 6440 | 6431 | 0.9986 | 11860 | 0.1 | 710 | / | 碱液斑白斑整卷松花印来料辊印尾200米来料顶伤11356米横向165大小0.18,11685米2个横向337大小0.7，1.5 |  |  |  | 30110014 | 铬钝化卷 | 0.1-SPCC |  | 10 | MO002943 | MO002943-013 | GDH001 | 铬钝化模板 | 6440 | 2024-08-23 | 2024-08-23 | 3 | 2024-08-24 06:20:32 | 2024-08-24 07:46:04 | 江苏东方九天新能源材料有限公司 | 304091 | 韩康 |  |  | 0.1 | 0 | 710 | 1 | JG12240705672 |  | 1 | 碱液斑白斑整卷松花印来料辊印尾200米来料顶伤11356米横向165大小0.18,11685米2个横向337大小0.7，1.5 | 否 | 否 |  | 13
铬钝化 | JG1224080159 | JG1224080159 | 东方铬钝化950 | 合格 | 合格品 | 甲 | 韩康 | 7330 | 6910 | 0.9427 | 12690 | 0.1 | 710 | / | 碱液斑白斑色差条印轻黄 | 30210015 | 光亮卷 | 0.1-SPCC | 30110014 | 铬钝化卷 | 0.1-SPCC |  | 10 | MO002943 | MO002943-008 | GDH001 | 铬钝化模板 | 7330 | 2024-08-23 | 2024-08-23 | 3 | 2024-08-24 04:52:05 | 2024-08-24 06:20:21 | 江苏东方九天新能源材料有限公司 | 304086 | 韩康 |  |  | 0.1 | 13510 | 710 | 1 | JG1224080159 |  | 1 | 碱液斑白斑色差条印轻黄 | 是 | 是 | 88 | 8
铬钝化 | JG1224080184 | JG1224080184 | 东方铬钝化950 | 合格 | 让步接收 | 甲 | 韩康 | 7300 | 7287 | 0.9982 | 13380 | 0.1 | 710 | / | 尾部300米顶伤 | 30210015 | 光亮卷 | 0.1-SPCC | 30110014 | 铬钝化卷 | 0.1-SPCC |  | 10 | MO002943 | MO002943-014 | GDH001 | 铬钝化模板 | 7300 | 2024-08-23 | 2024-08-23 | 3 | 2024-08-24 03:06:27 | 2024-08-24 04:51:51 | 江苏东方九天新能源材料有限公司 | 304092 | 韩康 |  |  | 0.1 | 0 | 710 | 1 | JG1224080184 |  | 1 | 碱液斑白斑亮斑色差条印尾300米顶伤 | 是 | 是 | 105 | 14
铬钝化 | JG1224080060 | JG1224080060 | 东方铬钝化950 | 合格 | 合格品 | 甲 | 韩康 | 5490 | 5481 | 0.9984 | 10120 | 0.1 | 710 | / |  | 30210015 | 光亮卷 | 0.1-SPCC | 30110014 | 铬钝化卷 | 0.1-SPCC |  | 10 | MO002943 | MO002943-015 | GDH001 | 铬钝化模板 | 5490 | 2024-08-23 | 2024-08-23 | 3 | 2024-08-24 01:50:30 | 2024-08-24 03:06:03 | 江苏东方九天新能源材料有限公司 | 304093 | 韩康 |  |  | 0.1 | 0 | 710 | 1 | JG1224080060 |  | 1 | 碱液斑白斑色差条印 | 是 | 是 | 76 | 15
铬钝化 | JG12240800782 | JG12240800782 | 东方铬钝化950 | 待判定 |  | 甲 | 韩康 | 1604 | 1597 | 0.9956 | 3010 | 0.1 | 710 | / | 并包外，整卷松花印，粘钢折印，锈斑 |  |  |  | 30110014 | 铬钝化卷 | 0.1-SPCC |  | 10 | MO002957 | MO002957-001 | GDH001 | 铬钝化模板 | 1604 | 2024-08-23 | 2024-08-23 | 3 | 2024-08-24 01:24:50 | 2024-08-24 01:50:19 | 江苏东方九天新能源材料有限公司 | 304396 | 韩康 |  |  | 0.1 | 3030 | 710 | 1 | JG12240800782 |  | 1 | 并包外来料整卷松花印粘钢折印碱液斑白斑锈斑 | 否 | 否 |  | 1
铬钝化 | JG122407018312 | JG122407018312 | 东方铬钝化950 | 待判定 |  | 甲 | 韩康 | 1690 | 1690 | 1 | 3070 | 0.1 | 710 | / | 并包内，尾部1100米边部缺口（1-2cm），整卷锈斑，尾部200米边部轻微撞伤 |  |  |  | 30110014 | 铬钝化卷 | 0.1-SPCC |  | 10 | MO002943 | MO002943-017 | GDH001 | 铬钝化模板 | 1690 | 2024-08-23 | 2024-08-23 | 3 | 2024-08-24 01:00:57 | 2024-08-24 01:23:58 | 江苏东方九天新能源材料有限公司 | 304095 | 韩康 |  |  | 0.1 | 0 | 710 | 1 | JG122407018312 |  | 1 | 并包内碱液斑白斑尾1100米来料边部缺口【1-2cm】来料整卷锈斑尾部200米来料边部轻微撞伤 | 否 | 否 |  | 17
铬钝化 | JG12240800622 | JG12240800622 | 东方铬钝化950 | 其他入库 | 协议品 | 甲 | 韩康 | 1330 | 1331 | 1.0008 | 2450 | 0.1 | 710 | / | 锈斑，短带 | 30110014 | 铬钝化卷 | 0.1-SPCC | 30110014 | 铬钝化卷 | 0.1-SPCC |  | 10 | MO002943 | MO002943-018 | GDH001 | 铬钝化模板 | 1330 | 2024-08-23 | 2024-08-23 | 3 | 2024-08-24 00:39:25 | 2024-08-24 01:00:43 | 江苏东方九天新能源材料有限公司 | 304096 | 韩康 |  |  | 0.1 | 0 | 710 | 1 | JG12240800622 |  | 1 | 碱液斑白斑色差锈斑 | 是 | 是 | 21 | 18
铬钝化 | JG122408011423 | JG12240801142 | 东方铬钝化950 | 合格 | 让步接收 | 甲 | 韩康 | 2368 | 2363 | 0.9979 | 4140 | 0.1 | 760 | / | 尾部200米操边轻微顶伤 | 30210015 | 光亮卷 | 0.1-SPCC | 30110014 | 铬钝化卷 | 0.1-SPCC |  | 10 | MO002943 | MO002943-002-03 | GDH001 | 铬钝化模板 | 7000 | 2024-08-23 | 2024-08-23 | 3 | 2024-08-23 23:07:06 | 2024-08-24 00:39:14 | 江苏东方九天新能源材料有限公司 |  | 韩康 |  | 1 | 0.1 | 4140 | 760 | 1 | JG122408011423 |  | 1 | 板面振纹碱液斑白斑尾200米操边来料轻微顶伤 | 是 | 是 | 122 | 2
铬钝化 | JG122408011422 | JG12240801142 | 东方铬钝化950 | 合格 | 合格品 | 甲 | 韩康 | 2316 | 2311 | 0.9978 | 4020 | 0.1 | 760 | / |  | 30210015 | 光亮卷 | 0.1-SPCC | 30110014 | 铬钝化卷 | 0.1-SPCC |  | 10 | MO002943 | MO002943-002-02 | GDH001 | 铬钝化模板 | 7000 | 2024-08-23 | 2024-08-23 | 3 | 2024-08-23 23:07:06 | 2024-08-24 00:39:14 | 江苏东方九天新能源材料有限公司 |  | 韩康 |  | 1 | 0.1 | 4020 | 760 | 1 | JG122408011422 |  | 1 | 板面振纹碱液斑白斑 | 是 | 是 | 122 | 2
铬钝化 | JG122408011421 | JG12240801142 | 东方铬钝化950 | 合格 | 让步接收 | 甲 | 韩康 | 2316 | 2311 | 0.9978 | 4020 | 0.1 | 760 | / | 1540米横向206mm孔洞（1.06mm2） | 30210015 | 光亮卷 | 0.1-SPCC | 30110014 | 铬钝化卷 | 0.1-SPCC |  | 10 | MO002943 | MO002943-002-01 | GDH001 | 铬钝化模板 | 7000 | 2024-08-23 | 2024-08-23 | 3 | 2024-08-23 23:07:06 | 2024-08-24 00:39:14 | 江苏东方九天新能源材料有限公司 |  | 韩康 |  | 1 | 0.1 | 4020 | 760 | 1 | JG122408011421 |  | 1 | 板面振纹碱液斑白斑1540米横向206大小1.06 | 是 | 是 | 122 | 2
铬钝化 | JG122408012113 | JG12240801211 | 东方铬钝化950 | 合格 | 让步接收 | 甲 | 韩康 | 2563 | 2550 | 0.9949 | 4430 | 0.1 | 760 | / | 3980米横向15.6mm孔洞大小（0.62mm2） | 30210015 | 光亮卷 | 0.1-SPCC | 30110014 | 铬钝化卷 | 0.1-SPCC |  | 10 | MO002943 | MO002943-001-03 | GDH001 | 铬钝化模板 | 7770 | 2024-08-23 | 2024-08-23 | 3 | 2024-08-23 21:31:55 | 2024-08-23 23:06:47 | 江苏东方九天新能源材料有限公司 |  | 韩康 |  | 1 | 0.1 | 4430 | 760 | 1 | JG122408012113 |  | 1 | 表面振纹碱液斑白斑3980米横向15.6大小0.62 | 是 | 是 | 126 | 1
铬钝化 | JG122408012112 | JG12240801211 | 东方铬钝化950 | 合格 | 合格品 | 甲 | 韩康 | 2603 | 2590 | 0.995 | 4480 | 0.1 | 760 | / |  | 30210015 | 光亮卷 | 0.1-SPCC | 30110014 | 铬钝化卷 | 0.1-SPCC |  | 10 | MO002943 | MO002943-001-02 | GDH001 | 铬钝化模板 | 7770 | 2024-08-23 | 2024-08-23 | 3 | 2024-08-23 21:31:55 | 2024-08-23 23:06:47 | 江苏东方九天新能源材料有限公司 |  | 韩康 |  | 1 | 0.1 | 4480 | 760 | 1 | JG122408012112 |  | 1 | 表面振纹白斑碱液斑 | 是 | 是 | 126 | 1
铬钝化 | JG122408012111 | JG12240801211 | 东方铬钝化950 | 合格 | 合格品 | 甲 | 韩康 | 2603 | 2590 | 0.995 | 4480 | 0.1 | 760 | / |  | 30210015 | 光亮卷 | 0.1-SPCC | 30110014 | 铬钝化卷 | 0.1-SPCC |  | 10 | MO002943 | MO002943-001-01 | GDH001 | 铬钝化模板 | 7770 | 2024-08-23 | 2024-08-23 | 3 | 2024-08-23 21:31:55 | 2024-08-23 23:06:47 | 江苏东方九天新能源材料有限公司 |  | 韩康 |  | 1 | 0.1 | 4480 | 760 | 1 | JG122408012111 |  | 1 | 表面振纹碱液斑白斑 | 是 | 是 | 126 | 1
铬钝化 | JG122408010822 | JG12240801082 | 东方铬钝化950 | 合格 | 合格品 | 乙 | 李志祥 | 3615 | 3607 | 0.9978 | 6360 | 0.1 | 760 | / |  | 30210015 | 光亮卷 | 0.1-SPCC | 30110014 | 铬钝化卷 | 0.1-SPCC |  | 10 | MO002924 | MO002924-011-02 | GDH001 | 铬钝化模板 | 5960 | 2024-08-22 | 2024-08-22 | 3 | 2024-08-23 20:03:19 | 2024-08-23 21:30:41 | 江苏东方九天新能源材料有限公司 |  | 陈猛 |  | 1 | 0.1 | 6360 | 760 | 1 | JG122408010822 |  | 1 | 乳化斑 辊印 色差 振纹重 线条印重 | 是 | 是 | 130 | 11
铬钝化 | JG122408010821 | JG12240801082 | 东方铬钝化950 | 合格 | 合格品 | 乙 | 李志祥 | 2345 | 2339 | 0.9974 | 4100 | 0.1 | 760 | / |  | 30210015 | 光亮卷 | 0.1-SPCC | 30110014 | 铬钝化卷 | 0.1-SPCC |  | 10 | MO002924 | MO002924-011-01 | GDH001 | 铬钝化模板 | 5960 | 2024-08-22 | 2024-08-22 | 3 | 2024-08-23 20:03:19 | 2024-08-23 21:30:40 | 江苏东方九天新能源材料有限公司 |  | 陈猛 |  | 1 | 0.1 | 4100 | 760 | 1 | JG122408010821 |  | 1 | 线条印重 振纹重 乳化斑 辊印 | 是 | 是 | 130 | 11
铬钝化 | JG12240705642 | JG12240705642 | 东方铬钝化950 | 待判定 |  | 乙 | 李志祥 | 7050 | 7055 | 1.0007 | 13000 | 0.1 | 710 | / | 50米内操边连续缺口孔洞 ，3300米内板面中间小尖点，整卷偶有松花印 |  |  |  | 30110014 | 铬钝化卷 | 0.1-SPCC |  | 10 | MO002957 | MO002957-006 | GDH001 | 铬钝化模板 | 7050 | 2024-08-23 | 2024-08-23 | 3 | 2024-08-23 20:01:57 | 2024-08-23 20:03:09 | 江苏东方九天新能源材料有限公司 | 304405 | 陈猛 |  |  | 0.1 | 13080 | 710 | 1 | JG12240705642 |  | 1 | 50米内操边连续缺口孔洞 3300米内板面中间小尖点 整卷偶有松花印 色差 条印 | 否 | 否 |  | 6
铬钝化 | JG12240800162 | JG12240800162 | 东方铬钝化950 | 待判定 |  | 乙 | 李志祥 | 7590 | 7573 | 0.9978 | 13940 | 0.1 | 710 | / | 6708米操559mm孔洞（4.15mm2），整卷偶有松花印，板面中间小尖点 |  |  |  | 30110014 | 铬钝化卷 | 0.1-SPCC |  | 10 | MO002957 | MO002957-005 | GDH001 | 铬钝化模板 | 7590 | 2024-08-23 | 2024-08-23 | 3 | 2024-08-23 18:34:05 | 2024-08-23 18:34:42 | 江苏东方九天新能源材料有限公司 | 304400 | 陈猛 |  |  | 0.1 | 14040 | 710 | 1 | JG12240800162 |  | 1 | 6708米孔洞大小4.15操559 整卷偶有松花印 条印 色差 | 否 | 否 |  | 5
铬钝化 | JG122408010912 | JG12240801091 | 东方铬钝化950 | 合格 | 合格品 | 甲 | 夏亚军 | 3776 | 3763 | 0.9966 | 6580 | 0.1 | 760 | / |  | 30210015 | 光亮卷 | 0.1-SPCC | 30110014 | 铬钝化卷 | 0.1-SPCC |  | 10 | MO002816 | MO002816-005-02 | GDH001 | 铬钝化模板 | 7570 | 2024-08-19 | 2024-08-19 | 3 | 2024-08-23 08:01:58 | 2024-08-23 09:39:11 | 江苏东方九天新能源材料有限公司 |  | 孙槐兵 |  | 1 | 0.1 | 6580 | 760 | 1 | JG122408010912 |  | 1 |  | 是 | 是 | 147 | 5
铬钝化 | JG122408010911 | JG12240801091 | 东方铬钝化950 | 合格 | 合格品 | 甲 | 夏亚军 | 3794 | 3781 | 0.9966 | 6600 | 0.1 | 760 | / |  | 30210015 | 光亮卷 | 0.1-SPCC | 30110014 | 铬钝化卷 | 0.1-SPCC |  | 10 | MO002816 | MO002816-005-01 | GDH001 | 铬钝化模板 | 7570 | 2024-08-19 | 2024-08-19 | 3 | 2024-08-23 08:01:58 | 2024-08-23 09:39:11 | 江苏东方九天新能源材料有限公司 |  | 孙槐兵 |  | 1 | 0.1 | 6600 | 760 | 1 | JG122408010911 |  | 1 | 4674米孔洞大小1.50操13 | 是 | 是 | 147 | 5