## sheet1
工序名称 | 批号 | 新卷号 | 出料厚度 | 出料宽度 | 出料长度 | 出料重量 | 备注 | 膜名称 | 机组名称 | 工序状态 | 检验结果 | 班组 | 参与人 | 来料重量 | 成材率 | 工序要求 | 来料编码 | 来料名称 | 来料规格 | 产品编码 | 产品名称 | 产品规格 | 排序 | 主计划号 | 子计划号 | 工序流程编码 | 工序流程名称 | 工单需求 | 计划开始时间 | 计划结束时间 | 工单状态 | 开始时间 | 产出时间 | 组织名称 | 卷号ID | 操作工人 | 报工人 | 检验 | 来料厚度 | 来料长度 | 来料宽度 | 是否分卷 | 原卷号 | 工单要求 | 是否成品 | 不良现象 | 是否入库 | 入库审核 | 生产工时 | 工单行号
覆膜 | JG91240800041 | JG912408000412 | 0.165 | 610 | 4400 | 2191 |  | 明绿改性膜-1 | 九天覆膜-5 | 合格 | 合格品 | 甲 | 徐新圣 | 2019 | 1.0852 | / | 30110014 | 铬钝化卷 | 0.1-SPCC | 30312001 | 双面钢塑复合卷 | 0.165-SPCC | 10 | MO003005 | MO003005-007-02 | FM001 | 覆膜模板 | 4003 | 2024-08-25 | 2024-08-25 | 3 | 2024-08-27 05:59:51 | 2024-08-27 06:02:13 | 江苏九天光电科技有限公司 | 306351 | 徐新圣 |  | 1 | 0.165 | 4400 | 610 | 1 | JG912408000412 |  | 1 |  | 是 | 是 | 4 | 7
覆膜 | JG91240800041 | JG912408000411 | 0.165 | 610 | 4300 | 2153 |  | 明绿改性膜-1 | 九天覆膜-5 | 合格 | 合格品 | 甲 | 徐新圣 | 1984 | 1.0852 | / | 30110014 | 铬钝化卷 | 0.1-SPCC | 30312001 | 双面钢塑复合卷 | 0.165-SPCC | 10 | MO003005 | MO003005-007-01 | FM001 | 覆膜模板 | 4003 | 2024-08-25 | 2024-08-25 | 3 | 2024-08-27 05:59:51 | 2024-08-27 06:02:13 | 江苏九天光电科技有限公司 | 306351 | 徐新圣 |  | 1 | 0.165 | 4300 | 610 | 1 | JG912408000411 |  | 1 |  | 是 | 是 | 4 | 7
覆膜 | JG122407056521 | JG122407056521 | 0.19 | 710 | 3160 | 1916 | 来料黄斑 无记录 | 明绿改性膜-1 | 九天覆膜-9 | 合格 | 让步接收 | 甲 | 徐兴良 | 1729 | 1.1082 | / | 30110014 | 铬钝化卷 | 0.1-SPCC | 30312002 | 双面钢塑复合卷 | 0.19-SPCC | 10 | MO003028 | MO003028-004 | FM001 | 覆膜模板 | 1729 | 2024-08-26 | 2024-08-26 | 3 | 2024-08-27 04:50:43 | 2024-08-27 05:56:12 | 江苏九天光电科技有限公司 | 307583 | 徐兴良 |  |  | 0.1 | 0 | 710 | 1 | JG122407056521 |  | 1 | 来料黄斑 无记录 | 是 | 是 | 66 | 4
覆膜 | JG91240700242 | JG912407002423 | 0.165 | 610 | 4540 | 2290 | 缩芯折印(尾缩芯折印，有气泡印。) | 明绿改性膜-1 | 九天覆膜-8 | 合格 | 让步接收 | 甲 | 徐刚 | 2108 | 1.0863 | / | 30110014 | 铬钝化卷 | 0.1-SPCC | 30312001 | 双面钢塑复合卷 | 0.165-SPCC | 10 | MO003005 | MO003005-012-03 | FM001 | 覆膜模板 | 6205 | 2024-08-25 | 2024-08-25 | 3 | 2024-08-27 01:11:04 | 2024-08-27 05:45:37 | 江苏九天光电科技有限公司 | 306345 | 徐刚 |  | 1 | 0.165 | 4540 | 610 | 1 | JG912407002423 |  | 1 | 缩芯折印(尾缩芯折印，有气泡印。) | 是 | 是 | 365 | 12
覆膜 | JG91240700242 | JG912407002422 | 0.165 | 610 | 4410 | 2227 |  | 明绿改性膜-1 | 九天覆膜-8 | 合格 | 合格品 | 甲 | 徐刚 | 2050 | 1.0863 | / | 30110014 | 铬钝化卷 | 0.1-SPCC | 30312001 | 双面钢塑复合卷 | 0.165-SPCC | 10 | MO003005 | MO003005-012-02 | FM001 | 覆膜模板 | 6205 | 2024-08-25 | 2024-08-25 | 3 | 2024-08-27 01:11:04 | 2024-08-27 05:45:37 | 江苏九天光电科技有限公司 | 306345 | 徐刚 |  | 1 | 0.165 | 4410 | 610 | 1 | JG912407002422 |  | 1 |  | 是 | 是 | 365 | 12
覆膜 | JG91240700242 | JG912407002421 | 0.165 | 610 | 4400 | 2225 | K孔洞(600米传1mm1个孔洞约1.13mm2。1160米传3mm1个孔洞约0.96mm2。) | 明绿改性膜-1 | 九天覆膜-8 | 合格 | 让步接收 | 甲 | 徐刚 | 2048 | 1.0864 | / | 30110014 | 铬钝化卷 | 0.1-SPCC | 30312001 | 双面钢塑复合卷 | 0.165-SPCC | 10 | MO003005 | MO003005-012-01 | FM001 | 覆膜模板 | 6205 | 2024-08-25 | 2024-08-25 | 3 | 2024-08-27 01:11:04 | 2024-08-27 05:45:37 | 江苏九天光电科技有限公司 | 306345 | 徐刚 |  | 1 | 0.165 | 4400 | 610 | 1 | JG912407002421 |  | 1 | K孔洞(600米传1mm1个孔洞约1.13mm2。1160米传3mm1个孔洞约0.96mm2。) | 是 | 是 | 365 | 12
覆膜 | JG1224080030 | JG12240800303 | 0.19 | 710 | 3150 | 1874 | G辊印(1),R乳化斑(1),S色差条印(1) | 明绿改性膜-1 | 九天覆膜-9 | 合格 | 让步接收 | 甲 | 徐兴良 | 1689 | 1.1095 | / | 30110014 | 铬钝化卷 | 0.1-SPCC | 30312002 | 双面钢塑复合卷 | 0.19-SPCC | 10 | MO003028 | MO003028-002-03 | FM001 | 覆膜模板 | 5489 | 2024-08-26 | 2024-08-26 | 3 | 2024-08-27 02:25:01 | 2024-08-27 04:49:08 | 江苏九天光电科技有限公司 | 0 | 徐兴良 |  | 1 | 0.19 | 3150 | 710 | 1 | JG12240800303 |  | 1 | G辊印(1),R乳化斑(1),S色差条印(1) | 是 | 是 | 192 | 2
覆膜 | JG1224080030 | JG12240800302 | 0.19 | 710 | 3500 | 2106 | S色差条印(1),R乳化斑(1),G辊印(1) | 明绿改性膜-1 | 九天覆膜-9 | 合格 | 让步接收 | 甲 | 徐兴良 | 1898 | 1.1096 | / | 30110014 | 铬钝化卷 | 0.1-SPCC | 30312002 | 双面钢塑复合卷 | 0.19-SPCC | 10 | MO003028 | MO003028-002-02 | FM001 | 覆膜模板 | 5489 | 2024-08-26 | 2024-08-26 | 3 | 2024-08-27 02:25:01 | 2024-08-27 04:49:08 | 江苏九天光电科技有限公司 | 0 | 徐兴良 |  | 1 | 0.19 | 3500 | 710 | 1 | JG12240800302 |  | 1 | S色差条印(1),R乳化斑(1),G辊印(1) | 是 | 是 | 192 | 2
覆膜 | JG1224080030 | JG12240800301 | 0.19 | 710 | 3500 | 2112 | G辊印(1),R乳化斑(1),S色差条印(1) | 明绿改性膜-1 | 九天覆膜-9 | 合格 | 让步接收 | 甲 | 徐兴良 | 1903 | 1.1098 | / | 30110014 | 铬钝化卷 | 0.1-SPCC | 30312002 | 双面钢塑复合卷 | 0.19-SPCC | 10 | MO003028 | MO003028-002-01 | FM001 | 覆膜模板 | 5489 | 2024-08-26 | 2024-08-26 | 3 | 2024-08-27 02:25:01 | 2024-08-27 04:49:08 | 江苏九天光电科技有限公司 | 0 | 徐兴良 |  | 1 | 0.19 | 3500 | 710 | 1 | JG12240800301 |  | 1 | G辊印(1),R乳化斑(1),S色差条印(1) | 是 | 是 | 192 | 2
覆膜 | JG1224070628 | JG12240706282 | 0.25 | 610 | 2600 | 1919 | G辊印(1),白斑 | 明绿改性膜-2 | 九天覆膜-5 | 合格 | 让步接收 | 甲 | 徐新圣 | 1779 | 1.0787 | / | 30110011 | 铬钝化卷 | 0.15-SPCC | 30312017 | 双面钢塑复合卷 | 0.25-SPCC | 10 | MO003005 | MO003005-038-02 | FM001 | 覆膜模板 | 4761 | 2024-08-25 | 2024-08-25 | 3 | 2024-08-27 02:48:04 | 2024-08-27 03:48:11 | 江苏九天光电科技有限公司 | 306366 | 徐新圣 |  | 1 | 0.25 | 2600 | 610 | 1 | JG12240706282 |  | 1 | G辊印(1),G拱板(1) | 是 | 是 | 90 | 38
覆膜 | JG1224070628 | JG12240706281 | 0.25 | 610 | 4350 | 3218 | B白斑(1),G辊印(1) | 明绿改性膜-2 | 九天覆膜-5 | 合格 | 让步接收 | 甲 | 徐新圣 | 2982 | 1.0791 | / | 30110011 | 铬钝化卷 | 0.15-SPCC | 30312017 | 双面钢塑复合卷 | 0.25-SPCC | 10 | MO003005 | MO003005-038-01 | FM001 | 覆膜模板 | 4761 | 2024-08-25 | 2024-08-25 | 3 | 2024-08-27 02:48:04 | 2024-08-27 03:48:11 | 江苏九天光电科技有限公司 | 306366 | 徐新圣 |  | 1 | 0.25 | 4350 | 610 | 1 | JG12240706281 |  | 1 | B白斑(1),G辊印(1) | 是 | 是 | 90 | 38
覆膜 | JG12240705662 | JG122407056623 | 0.165 | 710 | 4280 | 2516 |  | 明绿改性膜-1 | 九天覆膜-9 | 合格 | 合格品 | 甲 | 徐兴良 | 2340 | 1.0752 | / | 30110014 | 铬钝化卷 | 0.1-SPCC | 30312001 | 双面钢塑复合卷 | 0.165-SPCC | 10 | MO003028 | MO003028-009-03 | FM001 | 覆膜模板 | 7081 | 2024-08-26 | 2024-08-26 | 3 | 2024-08-26 23:58:07 | 2024-08-27 02:22:56 | 江苏九天光电科技有限公司 | 0 | 徐兴良 |  | 1 | 0.165 | 4280 | 710 | 1 | JG122407056623 |  | 1 |  | 是 | 是 | 192 | 9
覆膜 | JG12240705662 | JG122407056622 | 0.165 | 710 | 4600 | 2718 |  | 明绿改性膜-1 | 九天覆膜-9 | 合格 | 合格品 | 甲 | 徐兴良 | 2528 | 1.0752 | / | 30110014 | 铬钝化卷 | 0.1-SPCC | 30312001 | 双面钢塑复合卷 | 0.165-SPCC | 10 | MO003028 | MO003028-009-02 | FM001 | 覆膜模板 | 7081 | 2024-08-26 | 2024-08-26 | 3 | 2024-08-26 23:58:07 | 2024-08-27 02:22:56 | 江苏九天光电科技有限公司 | 0 | 徐兴良 |  | 1 | 0.165 | 4600 | 710 | 1 | JG122407056622 |  | 1 |  | 是 | 是 | 192 | 9
覆膜 | JG12240705662 | JG122407056621 | 0.165 | 710 | 4050 | 2378 |  | 明绿改性膜-1 | 九天覆膜-9 | 合格 | 合格品 | 甲 | 徐兴良 | 2212 | 1.075 | / | 30110014 | 铬钝化卷 | 0.1-SPCC | 30312001 | 双面钢塑复合卷 | 0.165-SPCC | 10 | MO003028 | MO003028-009-01 | FM001 | 覆膜模板 | 7081 | 2024-08-26 | 2024-08-26 | 3 | 2024-08-26 23:58:07 | 2024-08-27 02:22:56 | 江苏九天光电科技有限公司 | 0 | 徐兴良 |  | 1 | 0.165 | 4050 | 710 | 1 | JG122407056621 |  | 1 |  | 是 | 是 | 192 | 9
覆膜 | JG1224070514 | JG12240705142 | 0.25 | 610 | 4200 | 3204 |  | 明绿改性膜-2 | 九天覆膜-5 | 合格 | 合格品 | 甲 | 徐新圣 | 2974 | 1.0773 | / | 30110011 | 铬钝化卷 | 0.15-SPCC | 30312017 | 双面钢塑复合卷 | 0.25-SPCC | 10 | MO003027 | MO003027-010-02 | FM001 | 覆膜模板 | 5083 | 2024-08-26 | 2024-08-26 | 3 | 2024-08-27 00:26:18 | 2024-08-27 01:50:00 | 江苏九天光电科技有限公司 | 0 | 徐新圣 |  | 1 | 0.25 | 4200 | 610 | 1 | JG12240705142 |  | 1 |  | 是 | 是 | 126 | 10
覆膜 | JG1224070514 | JG12240705141 | 0.25 | 610 | 3000 | 2273 |  | 明绿改性膜-2 | 九天覆膜-5 | 合格 | 合格品 | 甲 | 徐新圣 | 2109 | 1.0778 | / | 30110011 | 铬钝化卷 | 0.15-SPCC | 30312017 | 双面钢塑复合卷 | 0.25-SPCC | 10 | MO003027 | MO003027-010-01 | FM001 | 覆膜模板 | 5083 | 2024-08-26 | 2024-08-26 | 3 | 2024-08-27 00:26:18 | 2024-08-27 01:50:00 | 江苏九天光电科技有限公司 | 0 | 徐新圣 |  | 1 | 0.25 | 3000 | 610 | 1 | JG12240705141 |  | 1 |  | 是 | 是 | 126 | 10
覆膜 | JG91240800061 | JG912408000612 | 0.165 | 610 | 4360 | 2215 |  | 明绿改性膜-1 | 九天覆膜-8 | 合格 | 合格品 | 甲 | 徐刚 | 2042 | 1.0847 | / | 30110014 | 铬钝化卷 | 0.1-SPCC | 30312001 | 双面钢塑复合卷 | 0.165-SPCC | 10 | MO003005 | MO003005-005-02 | FM001 | 覆膜模板 | 4047 | 2024-08-25 | 2024-08-25 | 3 | 2024-08-26 23:03:45 | 2024-08-27 01:03:07 | 江苏九天光电科技有限公司 | 306352 | 徐刚 |  | 1 | 0.165 | 4360 | 610 | 1 | JG912408000612 |  | 1 |  | 是 | 是 | 180 | 5
覆膜 | JG91240800061 | JG912408000611 | 0.165 | 610 | 4300 | 2175 | B爆辊印(200米内传动侧约15公分处爆辊印) | 明绿改性膜-1 | 九天覆膜-8 | 合格 | 让步接收 | 甲 | 徐刚 | 2005 | 1.0848 | / | 30110014 | 铬钝化卷 | 0.1-SPCC | 30312001 | 双面钢塑复合卷 | 0.165-SPCC | 10 | MO003005 | MO003005-005-01 | FM001 | 覆膜模板 | 4047 | 2024-08-25 | 2024-08-25 | 3 | 2024-08-26 23:03:45 | 2024-08-27 01:03:07 | 江苏九天光电科技有限公司 | 306352 | 徐刚 |  | 1 | 0.165 | 4300 | 610 | 1 | JG912408000611 |  | 1 | B爆辊印(200米内传动侧约15公分处爆辊印) | 是 | 是 | 180 | 5
覆膜 | JG1224080192 | JG12240801923 | 0.165 | 710 | 4630 | 2714 | Z撞伤(4350米后操作侧边部撞伤重 约10公分宽)色差 辊印 水锈斑 边部 线辊印 | 明绿改性膜-1 | 九天覆膜-9 | 待判定 | 5 | 甲 | 徐兴良 | 2504 | 1.0839 | / | 30110014 | 铬钝化卷 | 0.1-SPCC | 30312001 | 双面钢塑复合卷 | 0.165-SPCC | 10 | MO003028 | MO003028-011-03 | FM001 | 覆膜模板 | 7479 | 2024-08-26 | 2024-08-26 | 3 | 2024-08-26 23:52:25 | 2024-08-26 23:54:51 | 江苏九天光电科技有限公司 | 0 | 徐兴良 |  | 1 | 0.165 | 4630 | 710 | 1 | JG12240801923 |  | 1 | Z撞伤(4350米后操作侧边部撞伤重 约10公分宽) |  |  | 4 | 11
覆膜 | JG1224080192 | JG12240801922 | 0.165 | 710 | 4600 | 2692 | 来料色差辊印 | 明绿改性膜-1 | 九天覆膜-9 | 合格 | 让步接收 | 甲 | 徐兴良 | 2484 | 1.0837 | / | 30110014 | 铬钝化卷 | 0.1-SPCC | 30312001 | 双面钢塑复合卷 | 0.165-SPCC | 10 | MO003028 | MO003028-011-02 | FM001 | 覆膜模板 | 7479 | 2024-08-26 | 2024-08-26 | 3 | 2024-08-26 23:52:25 | 2024-08-26 23:54:51 | 江苏九天光电科技有限公司 | 0 | 徐兴良 |  | 1 | 0.165 | 4600 | 710 | 1 | JG12240801922 |  | 1 |  | 是 | 是 | 4 | 11
覆膜 | JG1224080192 | JG12240801921 | 0.165 | 710 | 4600 | 2700 |  | 明绿改性膜-1 | 九天覆膜-9 | 合格 | 合格品 | 甲 | 徐兴良 | 2491 | 1.0839 | / | 30110014 | 铬钝化卷 | 0.1-SPCC | 30312001 | 双面钢塑复合卷 | 0.165-SPCC | 10 | MO003028 | MO003028-011-01 | FM001 | 覆膜模板 | 7479 | 2024-08-26 | 2024-08-26 | 3 | 2024-08-26 23:52:25 | 2024-08-26 23:54:51 | 江苏九天光电科技有限公司 | 0 | 徐兴良 |  | 1 | 0.165 | 4600 | 710 | 1 | JG12240801921 |  | 1 |  | 是 | 是 | 4 | 11
覆膜 | JG91240800081 | JG912408000812 | 0.165 | 610 | 4260 | 2147 | 缩芯折印(尾缩芯折印，有气泡印。) | 明绿改性膜-1 | 九天覆膜-8 | 合格 | 让步接收 | 甲 | 徐兴良 | 1991 | 1.0784 | / | 30110014 | 铬钝化卷 | 0.1-SPCC | 30312001 | 双面钢塑复合卷 | 0.165-SPCC | 10 | MO003005 | MO003005-010-02 | FM001 | 覆膜模板 | 4025 | 2024-08-25 | 2024-08-25 | 3 | 2024-08-26 22:48:02 | 2024-08-26 22:59:45 | 江苏九天光电科技有限公司 | 306353 | 吴建新 |  | 1 | 0.165 | 4260 | 610 | 1 | JG912408000812 |  | 1 | 缩芯折印(尾缩芯折印，有气泡印。) | 是 | 是 | 16 | 10
覆膜 | JG91240800081 | JG912408000811 | 0.165 | 610 | 4350 | 2193 |  | 明绿改性膜-1 | 九天覆膜-8 | 合格 | 合格品 | 甲 | 徐兴良 | 2034 | 1.0782 | / | 30110014 | 铬钝化卷 | 0.1-SPCC | 30312001 | 双面钢塑复合卷 | 0.165-SPCC | 10 | MO003005 | MO003005-010-01 | FM001 | 覆膜模板 | 4025 | 2024-08-25 | 2024-08-25 | 3 | 2024-08-26 22:48:02 | 2024-08-26 22:59:45 | 江苏九天光电科技有限公司 | 306353 | 吴建新 |  | 1 | 0.165 | 4350 | 610 | 1 | JG912408000811 |  | 1 |  | 是 | 是 | 16 | 10
覆膜 | JG12240705082 | JG12240705082 | 0.25 | 610 | 4570 | 3402 | B白斑(1),S色差条印(1),G辊印(1) | 明绿改性膜-2 | 九天覆膜-5 | 合格 | 让步接收 | 甲 | 徐新圣 | 3170 | 1.0732 | / | 30110011 | 铬钝化卷 | 0.15-SPCC | 30312017 | 双面钢塑复合卷 | 0.25-SPCC | 10 | MO003005 | MO003005-043 | FM001 | 覆膜模板 | 3170 | 2024-08-25 | 2024-08-25 | 3 | 2024-08-26 21:50:05 | 2024-08-26 22:42:00 | 江苏九天光电科技有限公司 | 306290 | 徐新圣 |  |  | 0.15 | 4600 | 610 | 1 | JG12240705082 |  | 1 | B白斑(1),S色差条印(1),G辊印(1) | 是 | 是 | 52 | 43
覆膜 | JG1224070592 | JG12240705923 | 0.25 | 610 | 3310 | 2535 |  | 明绿改性膜-2 | 九天覆膜-8 | 合格 | 合格品 | 甲 | 徐新圣 | 2345 | 1.081 | / | 30110011 | 铬钝化卷 | 0.15-SPCC | 30312017 | 双面钢塑复合卷 | 0.25-SPCC | 10 | MO003005 | MO003005-050-03 | FM001 | 覆膜模板 | 7186 | 2024-08-25 | 2024-08-25 | 3 | 2024-08-26 17:52:14 | 2024-08-26 21:44:16 | 江苏九天光电科技有限公司 | 306363 | 冯忠平 |  | 1 | 0.25 | 3310 | 610 | 1 | JG12240705923 |  | 1 |  | 是 | 是 | 309 | 50
覆膜 | JG1224070592 | JG12240705922 | 0.25 | 610 | 3400 | 2610 |  | 明绿改性膜-2 | 九天覆膜-8 | 合格 | 合格品 | 乙 | 冯忠平 | 2414 | 1.0812 | / | 30110011 | 铬钝化卷 | 0.15-SPCC | 30312017 | 双面钢塑复合卷 | 0.25-SPCC | 10 | MO003005 | MO003005-050-02 | FM001 | 覆膜模板 | 7186 | 2024-08-25 | 2024-08-25 | 3 | 2024-08-26 17:52:14 | 2024-08-26 21:44:16 | 江苏九天光电科技有限公司 | 306363 | 冯忠平 |  | 1 | 0.25 | 3400 | 610 | 1 | JG12240705922 |  | 1 |  | 是 | 是 | 309 | 50
覆膜 | JG1224070592 | JG12240705921 | 0.25 | 610 | 3380 | 2624 | K孔洞(1740处操作侧29公分孔大小0.11) | 明绿改性膜-2 | 九天覆膜-8 | 合格 | 让步接收 | 乙 | 冯忠平 | 2427 | 1.0812 | / | 30110011 | 铬钝化卷 | 0.15-SPCC | 30312017 | 双面钢塑复合卷 | 0.25-SPCC | 10 | MO003005 | MO003005-050-01 | FM001 | 覆膜模板 | 7186 | 2024-08-25 | 2024-08-25 | 3 | 2024-08-26 17:52:14 | 2024-08-26 21:44:16 | 江苏九天光电科技有限公司 | 306363 | 冯忠平 |  | 1 | 0.25 | 3380 | 610 | 1 | JG12240705921 |  | 1 | K孔洞(1740处操作侧29公分孔大小0.11) | 是 | 是 | 309 | 50
覆膜 | JG122408000121 | JG1224080001212 | 0.19 | 710 | 3400 | 2026 | 色差 乳化斑 辊印 | 明绿改性膜-1 | 九天覆膜-9 | 合格 | 让步接收 | 甲 | 顾志明 | 1834 | 1.1047 | / | 30110014 | 铬钝化卷 | 0.1-SPCC | 30312002 | 双面钢塑复合卷 | 0.19-SPCC | 10 | MO003028 | MO003028-003-02 | FM001 | 覆膜模板 | 3699 | 2024-08-26 | 2024-08-26 | 3 | 2024-08-26 19:12:55 | 2024-08-26 21:41:41 | 江苏九天光电科技有限公司 | 0 | 李其华 |  | 1 | 0.19 | 3400 | 710 | 1 | JG1224080001212 |  | 1 |  | 是 | 是 | 223 | 3
覆膜 | JG122408000121 | JG1224080001211 | 0.19 | 710 | 3460 | 2060 | H花辊印(操边1.5公分宽亮斑亮辊印。) | 明绿改性膜-1 | 九天覆膜-9 | 合格 | 让步接收 | 乙 | 李其华 | 1865 | 1.1046 | / | 30110014 | 铬钝化卷 | 0.1-SPCC | 30312002 | 双面钢塑复合卷 | 0.19-SPCC | 10 | MO003028 | MO003028-003-01 | FM001 | 覆膜模板 | 3699 | 2024-08-26 | 2024-08-26 | 3 | 2024-08-26 19:12:55 | 2024-08-26 21:41:41 | 江苏九天光电科技有限公司 | 0 | 李其华 |  | 1 | 0.19 | 3460 | 710 | 1 | JG1224080001211 |  | 1 | H花辊印(操边1.5公分宽亮斑亮辊印。) | 是 | 是 | 223 | 3
覆膜 | JG1224080065 | JG12240800653 | 0.165 | 710 | 4700 | 2786 | J碱液斑(板面两侧碱液斑重，发黄),G辊印(两侧边部6毫米宽亮斑辊印) | 明绿改性膜-1 | 九天覆膜-9 | 合格 | 让步接收 | 乙 | 李其华 | 2566 | 1.0857 | / | 30110014 | 铬钝化卷 | 0.1-SPCC | 30312001 | 双面钢塑复合卷 | 0.165-SPCC | 10 | MO003028 | MO003028-010-03 | FM001 | 覆膜模板 | 7637 | 2024-08-26 | 2024-08-26 | 3 | 2024-08-26 17:22:54 | 2024-08-26 19:11:48 | 江苏九天光电科技有限公司 | 0 | 李其华 |  | 1 | 0.165 | 4700 | 710 | 1 | JG12240800653 |  | 1 | J碱液斑(板面两侧碱液斑重，发黄),G辊印(两侧边部6毫米宽亮斑辊印) | 是 | 是 | 145 | 10
覆膜 | JG1224080065 | JG12240800652 | 0.165 | 710 | 4640 | 2760 | 板面两侧边部6毫米宽亮斑辊印 | 明绿改性膜-1 | 九天覆膜-9 | 合格 | 让步接收 | 乙 | 李其华 | 2542 | 1.0858 | / | 30110014 | 铬钝化卷 | 0.1-SPCC | 30312001 | 双面钢塑复合卷 | 0.165-SPCC | 10 | MO003028 | MO003028-010-02 | FM001 | 覆膜模板 | 7637 | 2024-08-26 | 2024-08-26 | 3 | 2024-08-26 17:22:54 | 2024-08-26 19:11:48 | 江苏九天光电科技有限公司 | 0 | 李其华 |  | 1 | 0.165 | 4640 | 710 | 1 | JG12240800652 |  | 1 | G辊印(板面两侧边部6毫米宽亮斑辊印) | 是 | 是 | 145 | 10
覆膜 | JG1224080065 | JG12240800651 | 0.165 | 710 | 4630 | 2746 | 板面两侧碱液斑重发黄，板面两侧边部6毫米宽亮斑辊印 | 明绿改性膜-1 | 九天覆膜-9 | 合格 | 让步接收 | 乙 | 李其华 | 2529 | 1.0858 | / | 30110014 | 铬钝化卷 | 0.1-SPCC | 30312001 | 双面钢塑复合卷 | 0.165-SPCC | 10 | MO003028 | MO003028-010-01 | FM001 | 覆膜模板 | 7637 | 2024-08-26 | 2024-08-26 | 3 | 2024-08-26 17:22:54 | 2024-08-26 19:11:48 | 江苏九天光电科技有限公司 | 0 | 李其华 |  | 1 | 0.165 | 4630 | 710 | 1 | JG12240800651 |  | 1 | J碱液斑(板面两侧碱液斑重发黄),G辊印(板面两侧边部6毫米宽亮斑辊印) | 是 | 是 | 145 | 10
覆膜 | JG1224070663 | JG12240706633 | 0.25 | 610 | 3360 | 2530 | 1890米处来料板面中间10公分大虫锈斑 | 明绿改性膜-2 | 九天覆膜-8 | 合格 | 让步接收 | 乙 | 冯忠平 | 2355 | 1.0743 | / | 30110011 | 铬钝化卷 | 0.15-SPCC | 30312017 | 双面钢塑复合卷 | 0.25-SPCC | 10 | MO003005 | MO003005-046-03 | FM001 | 覆膜模板 | 7153 | 2024-08-25 | 2024-08-25 | 3 | 2024-08-26 16:50:38 | 2024-08-26 17:51:30 | 江苏九天光电科技有限公司 | 306367 | 冯忠平 |  | 1 | 0.25 | 3360 | 610 | 1 | JG12240706633 |  | 1 | S色差(1890米处来料板面中间10公分大虫斑) | 是 | 是 | 81 | 46
覆膜 | JG1224070663 | JG12240706632 | 0.25 | 610 | 3410 | 2570 | 1070米处操作侧30公分宽大虫锈斑，膜破 | 明绿改性膜-2 | 九天覆膜-8 | 合格 | 让步接收 | 乙 | 冯忠平 | 2392 | 1.0744 | / | 30110011 | 铬钝化卷 | 0.15-SPCC | 30312017 | 双面钢塑复合卷 | 0.25-SPCC | 10 | MO003005 | MO003005-046-02 | FM001 | 覆膜模板 | 7153 | 2024-08-25 | 2024-08-25 | 3 | 2024-08-26 16:50:38 | 2024-08-26 17:51:30 | 江苏九天光电科技有限公司 | 306367 | 冯忠平 |  | 1 | 0.25 | 3410 | 610 | 1 | JG12240706632 |  | 1 | S色差(1070米处操作侧30公分宽大虫锈斑) | 是 | 是 | 81 | 46
覆膜 | JG1224070663 | JG12240706631 | 0.25 | 610 | 3420 | 2584 | 10米处操作侧30公分两个虫斑 卷芯300米操作侧边部来料撞伤折印 | 明绿改性膜-2 | 九天覆膜-8 | 合格 | 让步接收 | 乙 | 冯忠平 | 2405 | 1.0744 | / | 30110011 | 铬钝化卷 | 0.15-SPCC | 30312017 | 双面钢塑复合卷 | 0.25-SPCC | 10 | MO003005 | MO003005-046-01 | FM001 | 覆膜模板 | 7153 | 2024-08-25 | 2024-08-25 | 3 | 2024-08-26 16:50:38 | 2024-08-26 17:51:30 | 江苏九天光电科技有限公司 | 306367 | 冯忠平 |  | 1 | 0.25 | 3420 | 610 | 1 | JG12240706631 |  | 1 | S色差(10米处操作侧30公分两个虫斑 卷芯300米操作侧边部来料撞伤折印) | 是 | 是 | 81 | 46
覆膜 | JG91240700321 | JG912407003212 | 0.165 | 610 | 4390 | 2194 |  | 明绿改性膜-1 | 九天覆膜-8 | 合格 | 合格品 | 乙 | 李其华 | 2025 | 1.0835 | / | 30110014 | 铬钝化卷 | 0.1-SPCC | 30312001 | 双面钢塑复合卷 | 0.165-SPCC | 10 | MO003005 | MO003005-006-02 | FM001 | 覆膜模板 | 4073 | 2024-08-25 | 2024-08-25 | 3 | 2024-08-26 15:46:14 | 2024-08-26 16:41:21 | 江苏九天光电科技有限公司 | 306348 | 李其华 |  | 1 | 0.165 | 4390 | 610 | 1 | JG912407003212 |  | 1 |  | 是 | 是 | 82 | 6
覆膜 | JG91240700321 | JG912407003211 | 0.165 | 610 | 4450 | 2220 |  | 明绿改性膜-1 | 九天覆膜-8 | 合格 | 合格品 | 乙 | 李其华 | 2048 | 1.084 | / | 30110014 | 铬钝化卷 | 0.1-SPCC | 30312001 | 双面钢塑复合卷 | 0.165-SPCC | 10 | MO003005 | MO003005-006-01 | FM001 | 覆膜模板 | 4073 | 2024-08-25 | 2024-08-25 | 3 | 2024-08-26 15:46:14 | 2024-08-26 16:41:21 | 江苏九天光电科技有限公司 | 306348 | 李其华 |  | 1 | 0.165 | 4450 | 610 | 1 | JG912407003211 |  | 1 |  | 是 | 是 | 82 | 6
覆膜 | JG91240700281 | JG912407002812 | 0.165 | 610 | 4370 | 2178 | 来膜小塑粒子较多，来料操作侧起筋，尾部有缩芯折印 | 明绿改性膜-1 | 九天覆膜-8 | 合格 | 让步接收 | 乙 | 李其华 | 2010 | 1.0836 | / | 30110014 | 铬钝化卷 | 0.1-SPCC | 30312001 | 双面钢塑复合卷 | 0.165-SPCC | 10 | MO003005 | MO003005-009-02 | FM001 | 覆膜模板 | 4027 | 2024-08-25 | 2024-08-25 | 3 | 2024-08-26 13:28:00 | 2024-08-26 15:03:46 | 江苏九天光电科技有限公司 | 306346 | 李其华 |  | 1 | 0.165 | 4370 | 610 | 1 | JG912407002812 |  | 1 | D顶伤(来膜小塑粒子较多),Q起筋(来料操作侧起筋),缩芯折印(尾部有缩芯折印) | 是 | 是 | 142 | 9
覆膜 | JG91240700281 | JG912407002811 | 0.165 | 610 | 4400 | 2186 | 来料操作侧起筋，来膜小塑粒子较多 | 明绿改性膜-1 | 九天覆膜-8 | 合格 | 让步接收 | 乙 | 李其华 | 2017 | 1.0838 | / | 30110014 | 铬钝化卷 | 0.1-SPCC | 30312001 | 双面钢塑复合卷 | 0.165-SPCC | 10 | MO003005 | MO003005-009-01 | FM001 | 覆膜模板 | 4027 | 2024-08-25 | 2024-08-25 | 3 | 2024-08-26 13:28:00 | 2024-08-26 15:03:46 | 江苏九天光电科技有限公司 | 306346 | 李其华 |  | 1 | 0.165 | 4400 | 610 | 1 | JG912407002811 |  | 1 | Q起筋(来料操作侧起筋),D顶伤(来膜小塑粒子较多) | 是 | 是 | 142 | 9
覆膜 | JG1224070588 | JG12240705883 | 0.25 | 610 | 3340 | 2526 | 抗拉低319 | 明绿改性膜-2 | 九天覆膜-8 | 合格 | 合格品 | 乙 | 冯忠平 | 2356 | 1.0722 | / | 30110011 | 铬钝化卷 | 0.15-SPCC | 30312017 | 双面钢塑复合卷 | 0.25-SPCC | 10 | MO003005 | MO003005-048-03 | FM001 | 覆膜模板 | 6411 | 2024-08-25 | 2024-08-25 | 3 | 2024-08-26 12:03:03 | 2024-08-26 14:12:34 | 江苏九天光电科技有限公司 | 306362 | 冯忠平 |  | 1 | 0.25 | 3340 | 610 | 1 | JG12240705883 |  | 1 |  | 是 | 是 | 172 | 48
覆膜 | JG1224070588 | JG12240705882 | 0.25 | 610 | 3380 | 2542 |  | 明绿改性膜-2 | 九天覆膜-8 | 合格 | 合格品 | 乙 | 冯忠平 | 2371 | 1.0721 | / | 30110011 | 铬钝化卷 | 0.15-SPCC | 30312017 | 双面钢塑复合卷 | 0.25-SPCC | 10 | MO003005 | MO003005-048-02 | FM001 | 覆膜模板 | 6411 | 2024-08-25 | 2024-08-25 | 3 | 2024-08-26 12:03:03 | 2024-08-26 14:12:34 | 江苏九天光电科技有限公司 | 306362 | 冯忠平 |  | 1 | 0.25 | 3380 | 610 | 1 | JG12240705882 |  | 1 |  | 是 | 是 | 172 | 48
覆膜 | JG1224070588 | JG12240705881 | 0.25 | 610 | 2400 | 1806 | 卷芯内150米操作侧来料撞伤折印挫伤 | 明绿改性膜-2 | 九天覆膜-8 | 合格 | 让步接收 | 乙 | 冯忠平 | 1684 | 1.0724 | / | 30110011 | 铬钝化卷 | 0.15-SPCC | 30312017 | 双面钢塑复合卷 | 0.25-SPCC | 10 | MO003005 | MO003005-048-01 | FM001 | 覆膜模板 | 6411 | 2024-08-25 | 2024-08-25 | 3 | 2024-08-26 12:03:03 | 2024-08-26 14:12:34 | 江苏九天光电科技有限公司 | 306362 | 冯忠平 |  | 1 | 0.25 | 2400 | 610 | 1 | JG12240705881 |  | 1 | S色差(卷芯内150米操作侧来料撞伤折印挫伤) | 是 | 是 | 172 | 48
覆膜 | JG122408000413 | JG1224080004132 | 0.165 | 710 | 3370 | 1954 | 整卷两侧边部4公分内间断性有水锈斑 | 明绿改性膜-1 | 九天覆膜-9 | 合格 | 让步接收 | 乙 | 李其华 | 1798 | 1.0868 | / | 30110014 | 铬钝化卷 | 0.1-SPCC | 30312001 | 双面钢塑复合卷 | 0.165-SPCC | 10 | MO003006 | MO003006-016-02 | FM001 | 覆膜模板 | 3933 | 2024-08-25 | 2024-08-25 | 3 | 2024-08-26 12:10:53 | 2024-08-26 13:23:48 | 江苏九天光电科技有限公司 | 0 | 李其华 |  | 1 | 0.165 | 3370 | 710 | 1 | JG1224080004132 |  | 1 | S水锈斑(整卷两侧边部4公分内间断性有水锈斑) | 是 | 是 | 109 | 16
覆膜 | JG122408000413 | JG1224080004131 | 0.165 | 710 | 4000 | 2320 | 整卷两侧边部4公分内间断性有水锈斑，内圈约500米内两侧15公分内间断性有水锈斑 | 明绿改性膜-1 | 九天覆膜-9 | 合格 | 让步接收 | 乙 | 李其华 | 2135 | 1.0867 | / | 30110014 | 铬钝化卷 | 0.1-SPCC | 30312001 | 双面钢塑复合卷 | 0.165-SPCC | 10 | MO003006 | MO003006-016-01 | FM001 | 覆膜模板 | 3933 | 2024-08-25 | 2024-08-25 | 3 | 2024-08-26 12:10:53 | 2024-08-26 13:23:48 | 江苏九天光电科技有限公司 | 0 | 李其华 |  | 1 | 0.165 | 4000 | 710 | 1 | JG1224080004131 |  | 1 | S水锈斑(整卷两侧边部4公分内间断性有水锈斑，内圈约500米内两侧15公分内间断性有水锈斑) | 是 | 是 | 109 | 16
覆膜 | JG12240704062 | JG122407040623 | 0.165 | 710 | 4110 | 2372 | 板面发黄，两侧有轻微黄条印，2400米处传动侧边部烂边缺口宽6毫米，3350-3600米内传动侧来料撞伤烂边缺口宽5-6毫米 |  | 九天覆膜-9 | 合格 | 让步接收 | 乙 | 李其华 | 2185 | 1.0856 | / | 30110014 | 铬钝化卷 | 0.1-SPCC | 30312001 | 双面钢塑复合卷 | 0.165-SPCC | 10 | MO003006 | MO003006-014-03 | FM001 | 覆膜模板 | 6537 | 2024-08-25 | 2024-08-25 | 3 | 2024-08-26 10:50:24 | 2024-08-26 12:01:38 | 江苏九天光电科技有限公司 | 0 | 李其华 |  | 1 | 0.165 | 4110 | 710 | 1 | JG122407040623 |  | 1 | H黄条印(板面发黄，两侧有轻微黄条印),Q缺口(2400米处传动侧边部烂边缺口宽6毫米，3350-3600米内传动侧来料撞伤烂边缺口宽5-6毫米) | 是 | 是 | 94 | 14
覆膜 | JG12240704062 | JG122407040622 | 0.165 | 710 | 4000 | 2366 | 板面两侧有轻微黄条印，实际米数3990米 |  | 九天覆膜-9 | 合格 | 让步接收 | 乙 | 李其华 | 2179 | 1.0858 | / | 30110014 | 铬钝化卷 | 0.1-SPCC | 30312001 | 双面钢塑复合卷 | 0.165-SPCC | 10 | MO003006 | MO003006-014-02 | FM001 | 覆膜模板 | 6537 | 2024-08-25 | 2024-08-25 | 3 | 2024-08-26 10:50:24 | 2024-08-26 12:01:38 | 江苏九天光电科技有限公司 | 0 | 李其华 |  | 1 | 0.165 | 4000 | 710 | 1 | JG122407040622 |  | 1 | H黄条印(板面两侧有轻微黄条印) | 是 | 是 | 94 | 14
覆膜 | JG12240704062 | JG122407040621 | 0.165 | 710 | 4000 | 2360 | 板面操作侧约10公分内，传动侧约15公分内发黄，两侧有黄条印，卷芯两侧有黄斑，锈点。传动侧缩芯5公分，实际米数3980米 |  | 九天覆膜-9 | 合格 | 让步接收 | 乙 | 李其华 | 2173 | 1.0861 | / | 30110014 | 铬钝化卷 | 0.1-SPCC | 30312001 | 双面钢塑复合卷 | 0.165-SPCC | 10 | MO003006 | MO003006-014-01 | FM001 | 覆膜模板 | 6537 | 2024-08-25 | 2024-08-25 | 3 | 2024-08-26 10:50:24 | 2024-08-26 12:01:38 | 江苏九天光电科技有限公司 | 0 | 李其华 |  | 1 | 0.165 | 4000 | 710 | 1 | JG122407040621 |  | 1 | H黄条印(板面操作侧约10公分内，传动侧约15公分内发黄，两侧有黄条印，卷芯两侧有黄斑，锈点。),S缩芯(传动侧缩芯5公分) | 是 | 是 | 94 | 14
覆膜 | JG12240705361 | JG122407053612 | 0.25 | 610 | 3250 | 2470 | 操作侧水锈斑，抗拉低319 | 明绿改性膜-2 | 九天覆膜-8 | 合格 | 让步接收 | 乙 | 冯忠平 | 2295 | 1.0763 | / | 30110011 | 铬钝化卷 | 0.15-SPCC | 30312017 | 双面钢塑复合卷 | 0.25-SPCC | 10 | MO003005 | MO003005-044-02 | FM001 | 覆膜模板 | 4567 | 2024-08-25 | 2024-08-25 | 3 | 2024-08-26 09:47:40 | 2024-08-26 11:54:52 | 江苏九天光电科技有限公司 | 306358 | 冯忠平 |  | 1 | 0.25 | 3250 | 610 | 1 | JG122407053612 |  | 1 | S色差(操作侧水锈斑) | 是 | 是 | 190 | 44
覆膜 | JG12240705361 | JG122407053611 | 0.25 | 610 | 3250 | 2446 | 操作侧水锈斑6-7毫米 | 明绿改性膜-2 | 九天覆膜-8 | 合格 | 让步接收 | 乙 | 冯忠平 | 2272 | 1.0766 | / | 30110011 | 铬钝化卷 | 0.15-SPCC | 30312017 | 双面钢塑复合卷 | 0.25-SPCC | 10 | MO003005 | MO003005-044-01 | FM001 | 覆膜模板 | 4567 | 2024-08-25 | 2024-08-25 | 3 | 2024-08-26 09:47:40 | 2024-08-26 11:54:52 | 江苏九天光电科技有限公司 | 306358 | 冯忠平 |  | 1 | 0.25 | 3250 | 610 | 1 | JG122407053611 |  | 1 | S色差(操作侧水锈斑6-7毫米) | 是 | 是 | 190 | 44
覆膜 | JG91240700342 | JG912407003423 | 0.25 | 610 | 2340 | 1780 |  | 明绿改性膜-2 | 九天覆膜-5 | 合格 | 合格品 | 乙 | 冯忠平 | 1650 | 1.0788 | / | 30110011 | 铬钝化卷 | 0.15-SPCC | 30312017 | 双面钢塑复合卷 | 0.25-SPCC | 10 | MO003005 | MO003005-051-03 | FM001 | 覆膜模板 | 5017 | 2024-08-25 | 2024-08-25 | 3 | 2024-08-26 07:59:33 | 2024-08-26 09:46:42 | 江苏九天光电科技有限公司 | 306370 | 徐新圣 |  | 1 | 0.25 | 2340 | 610 | 1 | JG912407003423 |  | 1 |  | 是 | 是 | 142 | 51
覆膜 | JG91240700342 | JG912407003422 | 0.25 | 610 | 2370 | 1814 |  | 明绿改性膜-2 | 九天覆膜-5 | 合格 | 合格品 | 乙 | 冯忠平 | 1682 | 1.0785 | / | 30110011 | 铬钝化卷 | 0.15-SPCC | 30312017 | 双面钢塑复合卷 | 0.25-SPCC | 10 | MO003005 | MO003005-051-02 | FM001 | 覆膜模板 | 5017 | 2024-08-25 | 2024-08-25 | 3 | 2024-08-26 07:59:33 | 2024-08-26 09:46:42 | 江苏九天光电科技有限公司 | 306370 | 徐新圣 |  | 1 | 0.25 | 2370 | 610 | 1 | JG912407003422 |  | 1 |  | 是 | 是 | 142 | 51
覆膜 | JG91240700342 | JG912407003421 | 0.25 | 610 | 2380 | 1818 |  | 明绿改性膜-2 | 九天覆膜-5 | 合格 | 合格品 | 甲 | 徐新圣 | 1685 | 1.0789 | / | 30110011 | 铬钝化卷 | 0.15-SPCC | 30312017 | 双面钢塑复合卷 | 0.25-SPCC | 10 | MO003005 | MO003005-051-01 | FM001 | 覆膜模板 | 5017 | 2024-08-25 | 2024-08-25 | 3 | 2024-08-26 07:59:33 | 2024-08-26 09:46:42 | 江苏九天光电科技有限公司 | 306370 | 徐新圣 |  | 1 | 0.25 | 2380 | 610 | 1 | JG912407003421 |  | 1 |  | 是 | 是 | 142 | 51
覆膜 | JG1224040246-211 | JG1224040246-211 | 0.165 | 710 | 3890 | 2308 | 1250-1270米内传动侧约5公分处有3个0.62-0.8平方毫米孔洞；2433米处传动侧约10公分处1个3.5平方毫米孔洞，小锈点 | 明绿改性膜-1 | 九天覆膜-9 | 合格 | 让步接收 | 乙 | 李其华 | 2135 | 1.081 | / | 30110014 | 铬钝化卷 | 0.1-SPCC | 30312001 | 双面钢塑复合卷 | 0.165-SPCC | 10 | MO001908 | MO001908-001 | FM001 | 覆膜模板 | 2135 | 2024-07-22 | 2024-07-22 | 3 | 2024-08-26 09:06:58 | 2024-08-26 09:31:22 | 江苏九天光电科技有限公司 | 253490 | 李其华 |  |  | 0.1 | 0 | 710 | 1 | JG1224040246-211 |  | 1 | K孔洞(1250-1270米内传动侧约5公分处有3个0.62-0.8平方毫米孔洞；2433米处传动侧约10公分处1个3.5平方毫米孔洞) | 是 | 是 | 25 | 1
覆膜 | JG1224070544 | JG12240705443 | 0.25 | 610 | 3230 | 2458 | 操作侧边部撞伤5cm | 明绿改性膜-2 | 九天覆膜-5 | 合格 | 让步接收 | 乙 | 冯忠平 | 2285 | 1.0757 | / | 30110011 | 铬钝化卷 | 0.15-SPCC | 30312017 | 双面钢塑复合卷 | 0.25-SPCC | 10 | MO003005 | MO003005-045-03 | FM001 | 覆膜模板 | 6879 | 2024-08-25 | 2024-08-25 | 3 | 2024-08-26 08:45:16 | 2024-08-26 09:17:07 | 江苏九天光电科技有限公司 | 306360 | 冯忠平 |  | 1 | 0.25 | 3230 | 610 | 1 | JG12240705443 |  | 1 |  | 是 | 是 | 42 | 45
覆膜 | JG1224070544 | JG12240705442 | 0.25 | 610 | 3250 | 2470 |  | 明绿改性膜-2 | 九天覆膜-5 | 合格 | 合格品 | 乙 | 冯忠平 | 2296 | 1.0758 | / | 30110011 | 铬钝化卷 | 0.15-SPCC | 30312017 | 双面钢塑复合卷 | 0.25-SPCC | 10 | MO003005 | MO003005-045-02 | FM001 | 覆膜模板 | 6879 | 2024-08-25 | 2024-08-25 | 3 | 2024-08-26 08:45:16 | 2024-08-26 09:17:07 | 江苏九天光电科技有限公司 | 306360 | 冯忠平 |  | 1 | 0.25 | 3250 | 610 | 1 | JG12240705442 |  | 1 |  | 是 | 是 | 42 | 45
覆膜 | JG1224070544 | JG12240705441 | 0.25 | 610 | 3250 | 2472 | 板面花辊印 | 明绿改性膜-2 | 九天覆膜-5 | 合格 | 让步接收 | 乙 | 冯忠平 | 2298 | 1.0757 | / | 30110011 | 铬钝化卷 | 0.15-SPCC | 30312017 | 双面钢塑复合卷 | 0.25-SPCC | 10 | MO003005 | MO003005-045-01 | FM001 | 覆膜模板 | 6879 | 2024-08-25 | 2024-08-25 | 3 | 2024-08-26 08:45:16 | 2024-08-26 09:17:07 | 江苏九天光电科技有限公司 | 306360 | 冯忠平 |  | 1 | 0.25 | 3250 | 610 | 1 | JG12240705441 |  | 1 | S色差(板面花辊印) | 是 | 是 | 42 | 45