## sheet1
工序名称 | 新卷号 | 机组名称 | 检验结果 | 班组 | 参与人 | 来料重量 | 出料重量 | 出料长度 | 出料厚度 | 出料宽度 | 工序要求 | 备注 | 产品名称 | 生产工时
镍钝化 | DL002408008812 | 东方镍钝化1150 | 半成品退库 | 乙 | 孙吕 | 3366 | 3360 | 1820 | 0.4 | 610 | 上海仁杰：1150镍钝化工段镀镍，HV185-215，厚度公差：0.39-0.41mm，Ra0.4-0.6μm，镀层2.0-2.5μm，纸管芯 ,整卷发货 |  | 镍钝化卷半成品 | 27
镍钝化 | DL002408008811 | 东方镍钝化1150 | 让步接收 | 乙 | 孙吕 | 2094 | 2091 | 1100 | 0.4 | 610 | 上海仁杰：1150镍钝化工段镀镍，HV185-215，厚度公差：0.39-0.41mm，Ra0.4-0.6μm，镀层2.0-2.5μm，纸管芯 ,整卷发货 | S色差(来料板面色差，横辊印) | 镍钝化卷 | 27
镍钝化 | DL002407002425 | 东方镍钝化1150 | 合格品 | 乙 | 孙吕 | 1158 | 1157 | 995 | 0.25 | 610 | 泰德通：1150镍钝化工段镀镍，HV100-120,镀层≥1.5μm，粗糙度0.5-0.7μm，纸管芯 ,整卷发货 |  | 镍钝化卷 | 135
镍钝化 | DL002407002424 | 东方镍钝化1150 | 合格品 | 乙 | 孙吕 | 1182 | 1181 | 1010 | 0.25 | 610 | 泰德通：1150镍钝化工段镀镍，HV100-120,镀层≥1.5μm，粗糙度0.5-0.7μm，纸管芯 ,整卷发货 |  | 镍钝化卷 | 135
镍钝化 | DL002407002423 | 东方镍钝化1150 | 合格品 | 乙 | 孙吕 | 1182 | 1181 | 1010 | 0.25 | 610 | 泰德通：1150镍钝化工段镀镍，HV100-120,镀层≥1.5μm，粗糙度0.5-0.7μm，纸管芯 ,整卷发货 |  | 镍钝化卷 | 135
镍钝化 | DL002407002422 | 东方镍钝化1150 | 合格品 | 乙 | 孙吕 | 1182 | 1181 | 1010 | 0.25 | 610 | 泰德通：1150镍钝化工段镀镍，HV100-120,镀层≥1.5μm，粗糙度0.5-0.7μm，纸管芯 ,整卷发货 |  | 镍钝化卷 | 135
镍钝化 | DL002407002421 | 东方镍钝化1150 | 合格品 | 乙 | 孙吕 | 1182 | 1181 | 1010 | 0.25 | 610 | 泰德通：1150镍钝化工段镀镍，HV100-120,镀层≥1.5μm，粗糙度0.5-0.7μm，纸管芯 ,整卷发货 |  | 镍钝化卷 | 135
镍钝化 | DL002407002415 | 东方镍钝化1150 | 合格品 | 甲 | 丁涛,顾军 | 1198 | 1203 | 1040 | 0.25 | 610 | 泰德通：1150镍钝化工段镀镍，HV100-120,镀层≥1.5μm，粗糙度0.5-0.7μm，纸管芯 ,整卷发货 |  | 镍钝化卷 | 148
镍钝化 | DL002407002414 | 东方镍钝化1150 | 合格品 | 甲 | 丁涛,顾军 | 1170 | 1175 | 1010 | 0.25 | 610 | 泰德通：1150镍钝化工段镀镍，HV100-120,镀层≥1.5μm，粗糙度0.5-0.7μm，纸管芯 ,整卷发货 |  | 镍钝化卷 | 148
镍钝化 | DL002407002413 | 东方镍钝化1150 | 合格品 | 甲 | 丁涛,顾军 | 1170 | 1175 | 1010 | 0.25 | 610 | 泰德通：1150镍钝化工段镀镍，HV100-120,镀层≥1.5μm，粗糙度0.5-0.7μm，纸管芯 ,整卷发货 |  | 镍钝化卷 | 148
镍钝化 | DL002407002412 | 东方镍钝化1150 | 合格品 | 甲 | 丁涛,顾军 | 1170 | 1175 | 1010 | 0.25 | 610 | 泰德通：1150镍钝化工段镀镍，HV100-120,镀层≥1.5μm，粗糙度0.5-0.7μm，纸管芯 ,整卷发货 |  | 镍钝化卷 | 148
镍钝化 | DL002407002411 | 东方镍钝化1150 | 合格品 | 甲 | 丁涛,顾军 | 1172 | 1177 | 1010 | 0.25 | 610 | 泰德通：1150镍钝化工段镀镍，HV100-120,镀层≥1.5μm，粗糙度0.5-0.7μm，纸管芯 ,整卷发货 |  | 镍钝化卷 | 148
镍钝化 | DL002407002115 | 东方镍钝化1150 | 合格品 | 乙 | 丁涛,顾军 | 1233 | 1237 | 1055 | 0.25 | 610 | 泰德通：1150镍钝化工段镀镍，HV100-120,镀层≥1.5μm，粗糙度0.5-0.7μm，纸管芯 ,整卷发货 |  | 镍钝化卷 | 150
镍钝化 | DL002407002114 | 东方镍钝化1150 | 合格品 | 乙 | 丁涛,顾军 | 1185 | 1189 | 1010 | 0.25 | 610 | 泰德通：1150镍钝化工段镀镍，HV100-120,镀层≥1.5μm，粗糙度0.5-0.7μm，纸管芯 ,整卷发货 |  | 镍钝化卷 | 150
镍钝化 | DL002407002113 | 东方镍钝化1150 | 合格品 | 乙 | 丁涛,顾军 | 1185 | 1189 | 1010 | 0.25 | 610 | 泰德通：1150镍钝化工段镀镍，HV100-120,镀层≥1.5μm，粗糙度0.5-0.7μm，纸管芯 ,整卷发货 |  | 镍钝化卷 | 150
镍钝化 | DL002407002112 | 东方镍钝化1150 | 合格品 | 乙 | 丁涛,顾军 | 1183 | 1187 | 1010 | 0.25 | 610 | 泰德通：1150镍钝化工段镀镍，HV100-120,镀层≥1.5μm，粗糙度0.5-0.7μm，纸管芯 ,整卷发货 |  | 镍钝化卷 | 150
镍钝化 | DL002407002111 | 东方镍钝化1150 | 合格品 | 乙 | 丁涛,顾军 | 1183 | 1187 | 1010 | 0.25 | 610 | 泰德通：1150镍钝化工段镀镍，HV100-120,镀层≥1.5μm，粗糙度0.5-0.7μm，纸管芯 ,整卷发货 |  | 镍钝化卷 | 150
镍钝化 | DL002407002215 | 东方镍钝化1150 | 合格品 | 乙 | 丁涛,顾军 | 1012 | 1017 | 870 | 0.25 | 610 | 泰德通：1150镍钝化工段镀镍，HV100-120,镀层≥1.5μm，粗糙度0.5-0.7μm，纸管芯 ,整卷发货 |  | 镍钝化卷 | 148
镍钝化 | DL002407002214 | 东方镍钝化1150 | 合格品 | 乙 | 丁涛,顾军 | 1233 | 1239 | 1055 | 0.25 | 610 | 泰德通：1150镍钝化工段镀镍，HV100-120,镀层≥1.5μm，粗糙度0.5-0.7μm，纸管芯 ,整卷发货 |  | 镍钝化卷 | 148
镍钝化 | DL002407002213 | 东方镍钝化1150 | 合格品 | 乙 | 丁涛,顾军 | 1225 | 1231 | 1050 | 0.25 | 610 | 泰德通：1150镍钝化工段镀镍，HV100-120,镀层≥1.5μm，粗糙度0.5-0.7μm，纸管芯 ,整卷发货 |  | 镍钝化卷 | 148
镍钝化 | DL002407002212 | 东方镍钝化1150 | 合格品 | 乙 | 丁涛,顾军 | 1225 | 1231 | 1050 | 0.25 | 610 | 泰德通：1150镍钝化工段镀镍，HV100-120,镀层≥1.5μm，粗糙度0.5-0.7μm，纸管芯 ,整卷发货 |  | 镍钝化卷 | 148
镍钝化 | DL002407002211 | 东方镍钝化1150 | 合格品 | 乙 | 丁涛,顾军 | 1225 | 1231 | 1050 | 0.25 | 610 | 泰德通：1150镍钝化工段镀镍，HV100-120,镀层≥1.5μm，粗糙度0.5-0.7μm，纸管芯 ,整卷发货 |  | 镍钝化卷 | 148
镍钝化 | DL0024070021224 | 东方镍钝化1150 | 合格品 | 乙 | 丁涛,顾军 | 440 | 433 | 385 | 0.25 | 610 | 泰德通：1150镍钝化工段镀镍，HV100-120,镀层≥1.5μm，粗糙度0.5-0.7μm，纸管芯 ,整卷发货 |  | 镍钝化卷 | 101
镍钝化 | DL0024070021223 | 东方镍钝化1150 | 合格品 | 乙 | 丁涛,顾军 | 815 | 803 | 680 | 0.25 | 610 | 泰德通：1150镍钝化工段镀镍，HV100-120,镀层≥1.5μm，粗糙度0.5-0.7μm，纸管芯 ,整卷发货 |  | 镍钝化卷 | 101
镍钝化 | DL0024070021222 | 东方镍钝化1150 | 合格品 | 乙 | 丁涛,顾军 | 1270 | 1251 | 1080 | 0.25 | 610 | 泰德通：1150镍钝化工段镀镍，HV100-120,镀层≥1.5μm，粗糙度0.5-0.7μm，纸管芯 ,整卷发货 |  | 镍钝化卷 | 101
镍钝化 | DL0024070021221 | 东方镍钝化1150 | 合格品 | 乙 | 丁涛,顾军 | 1270 | 1251 | 1080 | 0.25 | 610 | 泰德通：1150镍钝化工段镀镍，HV100-120,镀层≥1.5μm，粗糙度0.5-0.7μm，纸管芯 ,整卷发货 |  | 镍钝化卷 | 101
镍钝化 | DL0024070022223 | 东方镍钝化1150 | 合格品 | 乙 | 丁涛,顾军 | 1287 | 1281 | 1090 | 0.25 | 610 | 泰德通：1150镍钝化工段镀镍，HV100-120,镀层≥1.5μm，粗糙度0.5-0.7μm，纸管芯 ,整卷发货 |  | 镍钝化卷 | 23420
镍钝化 | DL0024070022222 | 东方镍钝化1150 | 合格品 | 乙 | 丁涛,顾军 | 1299 | 1293 | 1100 | 0.25 | 610 | 泰德通：1150镍钝化工段镀镍，HV100-120,镀层≥1.5μm，粗糙度0.5-0.7μm，纸管芯 ,整卷发货 |  | 镍钝化卷 | 23420
镍钝化 | DL0024070022221 | 东方镍钝化1150 | 合格品 | 乙 | 丁涛,顾军 | 1299 | 1293 | 1100 | 0.25 | 610 | 泰德通：1150镍钝化工段镀镍，HV100-120,镀层≥1.5μm，粗糙度0.5-0.7μm，纸管芯 ,整卷发货 |  | 镍钝化卷 | 23420
镍钝化 | DL0024070028222 | 东方镍钝化1150 | 半成品退库 | 乙 | 丁涛,顾军 | 1657 | 1657 | 1810 | 0.2 | 610 | 泰德通：1150镍钝化工段镀镍，HV100-120,镀层≥1.5μm，纸管芯 ,整卷发货 |  | 镍钝化卷半成品 | 40
镍钝化 | DL0024070028221 | 东方镍钝化1150 | 让步接收 | 乙 | 丁涛,顾军 | 993 | 993 | 1050 | 0.2 | 610 | 泰德通：1150镍钝化工段镀镍，HV100-120,镀层≥1.5μm，纸管芯 ,整卷发货 | 来料传动侧约20CM左右间隙性线印 | 镍钝化卷 | 40
镍钝化 | DL0024070027123 | 东方镍钝化1150 | 合格品 | 乙 | 丁涛,顾军 | 889 | 885 | 940 | 0.2 | 610 | 泰德通：1150镍钝化工段镀镍，HV100-120,镀层≥1.5μm，纸管芯 ,整卷发货 |  | 镍钝化卷 | 90
镍钝化 | DL0024070027122 | 东方镍钝化1150 | 合格品 | 乙 | 丁涛,顾军 | 943 | 939 | 1000 | 0.2 | 610 | 泰德通：1150镍钝化工段镀镍，HV100-120,镀层≥1.5μm，纸管芯 ,整卷发货 |  | 镍钝化卷 | 90
镍钝化 | DL0024070027121 | 东方镍钝化1150 | 合格品 | 乙 | 丁涛,顾军 | 967 | 963 | 1020 | 0.2 | 610 | 泰德通：1150镍钝化工段镀镍，HV100-120,镀层≥1.5μm，纸管芯 ,整卷发货 |  | 镍钝化卷 | 90
镍钝化 | DL1224070013122 | 东方镍钝化1150 | 合格品 | 乙 | 丁涛,顾军 | 1250 | 1215 | 1710 | 0.15 | 610 | 泰德通：1150镍钝化工段镀镍，HV100-120,镀层≥1.5μm，纸管芯 ,整卷发货 |  | 镍钝化卷 | 144
镍钝化 | DL1224070013121 | 东方镍钝化1150 | 合格品 | 乙 | 丁涛,顾军 | 1340 | 1303 | 1820 | 0.15 | 610 | 泰德通：1150镍钝化工段镀镍，HV100-120,镀层≥1.5μm，纸管芯 ,整卷发货 |  | 镍钝化卷 | 144
镍钝化 | DL0024060012122 | 东方镍钝化1150 | 合格品 | 乙 | 孙吕 | 1337 | 1357 | 1920 | 0.15 | 610 | 泰德通：1150镍钝化工段镀镍，HV100-120,镀层≥1.5μm，纸管芯 ,整卷发货 | Y氧化边(来料双边氧化色差) | 镍钝化卷 | 129
镍钝化 | DL0024060012121 | 东方镍钝化1150 | 合格品 | 乙 | 孙吕 | 1343 | 1363 | 1930 | 0.15 | 610 | 泰德通：1150镍钝化工段镀镍，HV100-120,镀层≥1.5μm，纸管芯 ,整卷发货 | Y氧化边(来料双边氧化色差) | 镍钝化卷 | 129
镍钝化 | DL0024060013222 | 东方镍钝化1150 | 让步接收 | 乙 | 孙吕 | 1091 | 1083 | 1520 | 0.15 | 610 | 泰德通：1150镍钝化工段镀镍，HV100-120,镀层≥1.5μm，纸管芯 ,整卷发货 | N粘钢折印(来料传动侧0.5CM粘钢折印) | 镍钝化卷 | 112
镍钝化 | DL0024060013221 | 东方镍钝化1150 | 让步接收 | 乙 | 孙吕 | 1109 | 1101 | 1550 | 0.15 | 610 | 泰德通：1150镍钝化工段镀镍，HV100-120,镀层≥1.5μm，纸管芯 ,整卷发货 | N粘钢折印(来料传动侧0.5CM粘钢折印) | 镍钝化卷 | 112
镍钝化 | DL0024060009122 | 东方镍钝化1150 | 让步接收 | 乙 | 孙吕 | 1378 | 1389 | 1965 | 0.15 | 610 | 泰德通：1150镍钝化工段镀镍，HV100-120,镀层≥1.5μm，纸管芯 ,整卷发货 | 来料操作侧边浪1-3公分) | 镍钝化卷 | 133
镍钝化 | DL0024060009121 | 东方镍钝化1150 | 让步接收 | 乙 | 孙吕 | 1372 | 1383 | 1960 | 0.15 | 610 | 泰德通：1150镍钝化工段镀镍，HV100-120,镀层≥1.5μm，纸管芯 ,整卷发货 | D单边浪(来料操作侧边浪) | 镍钝化卷 | 133
镍钝化 | JL1124040039-122 | 东方镍钝化1150 | 让步接收 | 乙 | 孙吕 | 1214 | 1205 | 1680 | 0.15 | 610 | 泰德通：1150镍钝化工段镀镍，HV100-120,镀层≥1.5μm，纸管芯 ,整卷发货 | D单边浪(来料传动侧轻微边浪) | 镍钝化卷 | 135
镍钝化 | JL1124040039-121 | 东方镍钝化1150 | 让步接收 | 乙 | 孙吕 | 1226 | 1217 | 1700 | 0.15 | 610 | 泰德通：1150镍钝化工段镀镍，HV100-120,镀层≥1.5μm，纸管芯 ,整卷发货 | D单边浪(来料传动侧轻微边浪) | 镍钝化卷 | 135
镍钝化 | JL0024030059-25 | 东方镍钝化1150 | 让步接收 | 乙 | 孙吕 | 1296 | 1313 | 1840 | 0.15 | 610 | 泰德通：1150镍钝化工段镀镍，HV100-120,镀层≥1.5μm，纸管芯 ,整卷发货 | D单边浪(来料操作侧轻微边浪) | 镍钝化卷 | 279
镍钝化 | JL0024030059-24 | 东方镍钝化1150 | 让步接收 | 乙 | 孙吕 | 1263 | 1279 | 1800 | 0.15 | 610 | 泰德通：1150镍钝化工段镀镍，HV100-120,镀层≥1.5μm，纸管芯 ,整卷发货 | D单边浪(来料操作侧轻微边浪) | 镍钝化卷 | 279
镍钝化 | JL0024030059-23 | 东方镍钝化1150 | 让步接收 | 乙 | 孙吕 | 1265 | 1281 | 1800 | 0.15 | 610 | 泰德通：1150镍钝化工段镀镍，HV100-120,镀层≥1.5μm，纸管芯 ,整卷发货 | D单边浪(来料操作侧轻微边浪) | 镍钝化卷 | 279
镍钝化 | JL0024030059-22 | 东方镍钝化1150 | 让步接收 | 乙 | 孙吕 | 1265 | 1281 | 1800 | 0.15 | 610 | 泰德通：1150镍钝化工段镀镍，HV100-120,镀层≥1.5μm，纸管芯 ,整卷发货 | D单边浪(来料操作侧轻微边浪) | 镍钝化卷 | 279
镍钝化 | JL0024030059-21 | 东方镍钝化1150 | 返工 | 乙 | 孙吕 | 842 | 853 | 1200 | 0.15 | 610 | 泰德通：1150镍钝化工段镀镍，HV100-120,镀层≥1.5μm，纸管芯 ,整卷发货 | 200米-450米操作侧15cm处虫斑顶伤 | 镍钝化卷 | 279
镍钝化 | DL002407002517 | 东方镍钝化1150 | 报废品 | 乙 | 孙吕 | 393 | 397 | 540 | 0.15 | 610 | 泰德通：1150镍钝化工段镀镍，HV100-120,镀层≥1.5μm，纸管芯 ,整卷发货 | D短带(因机组整流柜故障停机报废540米) | 镍钝化卷 | 452
镍钝化 | DL002407002516 | 东方镍钝化1150 | 让步接收 | 乙 | 孙吕 | 800 | 809 | 1130 | 0.15 | 610 | 泰德通：1150镍钝化工段镀镍，HV100-120,镀层≥1.5μm，纸管芯 ,整卷发货 | A暗线印(来料板面偶有细划伤，来料板面振纹，板面暗线印镀后不明显)A暗线印(来料板面偶有细划伤，来料板面振纹，板面暗线印镀后不明显),D单边浪(来料操作侧起筋，传动侧边浪) | 镍钝化卷 | 452
镍钝化 | DL002407002515 | 东方镍钝化1150 | 让步接收 | 乙 | 孙吕 | 875 | 885 | 1250 | 0.15 | 610 | 泰德通：1150镍钝化工段镀镍，HV100-120,镀层≥1.5μm，纸管芯 ,整卷发货 | A暗线印(来料板面偶有细划伤，来料板面振纹，板面暗线印镀后不明显)A暗线印(来料板面偶有细划伤，来料板面振纹，板面暗线印镀后不明显),D单边浪(来料操作侧起筋，传动侧边浪) | 镍钝化卷 | 452
镍钝化 | DL002407002514 | 东方镍钝化1150 | 让步接收 | 甲 | 丁涛 | 1026 | 1037 | 1460 | 0.15 | 610 | 泰德通：1150镍钝化工段镀镍，HV100-120,镀层≥1.5μm，纸管芯 ,整卷发货 | A暗线印(来料板面偶有细划伤，来料板面振纹，板面暗线印镀后不明显) | 镍钝化卷 | 452
镍钝化 | DL002407002513 | 东方镍钝化1150 | 让步接收 | 甲 | 丁涛 | 1028 | 1039 | 1460 | 0.15 | 610 | 泰德通：1150镍钝化工段镀镍，HV100-120,镀层≥1.5μm，纸管芯 ,整卷发货 | A暗线印(来料板面偶有细划伤，来料板面振纹，板面暗线印镀后不明显) | 镍钝化卷 | 452
镍钝化 | DL002407002512 | 东方镍钝化1150 | 让步接收 | 甲 | 丁涛 | 1026 | 1037 | 1460 | 0.15 | 610 | 泰德通：1150镍钝化工段镀镍，HV100-120,镀层≥1.5μm，纸管芯 ,整卷发货 | A暗线印(来料板面偶有细划伤，来料板面振纹，板面暗线印镀后不明显) | 镍钝化卷 | 452
镍钝化 | DL002407002511 | 东方镍钝化1150 | 让步接收 | 甲 | 丁涛 | 632 | 639 | 900 | 0.15 | 610 | 泰德通：1150镍钝化工段镀镍，HV100-120,镀层≥1.5μm，纸管芯 ,整卷发货 | A暗线印(来料板面偶有细划伤，来料板面振纹，板面暗线印镀后不明显) | 镍钝化卷 | 452
镍钝化 | DL12240700076 | 东方镍钝化1150 | 返工 | 甲 | 丁涛,顾军 | 1023 | 1039 | 1465 | 0.15 | 610 | 泰德通：1150镍钝化工段镀镍，HV100-120,镀层≥1.5μm，纸管芯 ,整卷发货 | 800m后规律性亮斑点印 | 镍钝化卷 | 351
镍钝化 | DL12240700075 | 东方镍钝化1150 | 合格品 | 甲 | 丁涛,顾军 | 1023 | 1039 | 1465 | 0.15 | 610 | 泰德通：1150镍钝化工段镀镍，HV100-120,镀层≥1.5μm，纸管芯 ,整卷发货 |  | 镍钝化卷 | 351
镍钝化 | DL12240700074 | 东方镍钝化1150 | 合格品 | 甲 | 丁涛,顾军 | 1021 | 1037 | 1465 | 0.15 | 610 | 泰德通：1150镍钝化工段镀镍，HV100-120,镀层≥1.5μm，纸管芯 ,整卷发货 |  | 镍钝化卷 | 351
镍钝化 | DL12240700073 | 东方镍钝化1150 | 让步接收 | 甲 | 丁涛,顾军 | 1324 | 1345 | 1900 | 0.15 | 610 | 泰德通：1150镍钝化工段镀镍，HV100-120,镀层≥1.5μm，纸管芯 ,整卷发货 | 来料操作侧18CM顶伤印 | 镍钝化卷 | 351
镍钝化 | DL12240700072 | 东方镍钝化1150 | 让步接收 | 甲 | 丁涛,顾军 | 1324 | 1345 | 1900 | 0.15 | 610 | 泰德通：1150镍钝化工段镀镍，HV100-120,镀层≥1.5μm，纸管芯 ,整卷发货 | 来料操作侧18CM顶伤印，来料线印电镀后不明显。 | 镍钝化卷 | 351
镍钝化 | DL12240700071 | 东方镍钝化1150 | 让步接收 | 甲 | 丁涛,顾军 | 1324 | 1345 | 1900 | 0.15 | 610 | 泰德通：1150镍钝化工段镀镍，HV100-120,镀层≥1.5μm，纸管芯 ,整卷发货 | 来料操作侧18CM顶伤印，来料线印电镀后不明显 | 镍钝化卷 | 351
镍钝化 | DL002406001125 | 东方镍钝化1150 | 让步接收 | 甲 | 丁涛,顾军 | 1166 | 1179 | 1650 | 0.15 | 610 | 泰德通：1150镍钝化工段镀镍，HV100-120,镀层≥1.5μm，纸管芯 ,整卷发货 | 来料传动侧13CM顶伤印 | 镍钝化卷 | 244
镍钝化 | DL002406001124 | 东方镍钝化1150 | 让步接收 | 甲 | 丁涛,顾军 | 1153 | 1165 | 1630 | 0.15 | 610 | 泰德通：1150镍钝化工段镀镍，HV100-120,镀层≥1.5μm，纸管芯 ,整卷发货 | 来料传动侧13CM顶伤印 | 镍钝化卷 | 244
镍钝化 | DL002406001123 | 东方镍钝化1150 | 让步接收 | 甲 | 丁涛,顾军 | 1153 | 1165 | 1630 | 0.15 | 610 | 泰德通：1150镍钝化工段镀镍，HV100-120,镀层≥1.5μm，纸管芯 ,整卷发货 | 来料传动侧13CM顶伤印 | 镍钝化卷 | 244
镍钝化 | DL002406001122 | 东方镍钝化1150 | 让步接收 | 甲 | 丁涛,顾军 | 1151 | 1163 | 1630 | 0.15 | 610 | 泰德通：1150镍钝化工段镀镍，HV100-120,镀层≥1.5μm，纸管芯 ,整卷发货 | 来料传动侧13CM顶伤印 | 镍钝化卷 | 244
镍钝化 | DL002406001121 | 东方镍钝化1150 | 让步接收 | 甲 | 丁涛,顾军 | 1153 | 1165 | 1630 | 0.15 | 610 | 泰德通：1150镍钝化工段镀镍，HV100-120,镀层≥1.5μm，纸管芯 ,整卷发货 | 来料传动侧13CM顶伤印，内50米操作侧3CM顶伤印 | 镍钝化卷 | 244
镍钝化 | DL0024060009224 | 东方镍钝化1150 | 让步接收 | 乙 | 孙吕 | 1256 | 1269 | 1825 | 0.15 | 610 | 泰德通：1150镍钝化工段镀镍，HV100-120,镀层≥1.5μm，纸管芯 ,整卷发货 | D顶伤(来料传动侧13 CM处整卷顶伤) | 镍钝化卷 | 191
镍钝化 | DL0024060009223 | 东方镍钝化1150 | 让步接收 | 乙 | 孙吕 | 1301 | 1315 | 1880 | 0.15 | 610 | 泰德通：1150镍钝化工段镀镍，HV100-120,镀层≥1.5μm，纸管芯 ,整卷发货 | D顶伤(来料传动侧13CM处整卷顶伤) | 镍钝化卷 | 191
镍钝化 | DL0024060009222 | 东方镍钝化1150 | 让步接收 | 乙 | 孙吕 | 1301 | 1315 | 1880 | 0.15 | 610 | 泰德通：1150镍钝化工段镀镍，HV100-120,镀层≥1.5μm，纸管芯 ,整卷发货 | D顶伤(来料传动侧13CM处整卷顶伤) | 镍钝化卷 | 191
镍钝化 | DL0024060009221 | 东方镍钝化1150 | 让步接收 | 乙 | 孙吕 | 1301 | 1315 | 1880 | 0.15 | 610 | 泰德通：1150镍钝化工段镀镍，HV100-120,镀层≥1.5μm，纸管芯 ,整卷发货 | D顶伤(来料传动侧13CM处整卷顶伤) | 镍钝化卷 | 191
镍钝化 | DL1224070082122 | 东方镍钝化1150 | 合格品 | 甲 | 丁涛,顾军 | 924 | 919 | 995 | 0.2 | 610 | 泰德通：1150镍钝化工段镀镍，HV100-120,镀层≥1.5μm，纸管芯 ,整卷发货 |  | 镍钝化卷 | 1189
镍钝化 | DL1224070082121 | 东方镍钝化1150 | 合格品 | 甲 | 丁涛,顾军 | 946 | 941 | 1000 | 0.2 | 610 | 泰德通：1150镍钝化工段镀镍，HV100-120,镀层≥1.5μm，纸管芯 ,整卷发货 |  | 镍钝化卷 | 1189
镍钝化 | DL0024060010225 | 东方镍钝化1150 | 让步接收 | 乙 | 孙吕 | 1005 | 1013 | 1460 | 0.15 | 610 | 泰德通：1150镍钝化工段镀镍，HV100-120,镀层≥1.5μm，纸管芯 ,整卷发货 | D顶伤(来料传动侧13CM整卷顶伤) | 镍钝化卷 | 271
镍钝化 | DL0024060010224 | 东方镍钝化1150 | 返工 | 乙 | 孙吕 | 1079 | 1087 | 1570 | 0.15 | 610 | 泰德通：1150镍钝化工段镀镍，HV100-120,镀层≥1.5μm，纸管芯 ,整卷发货 | T脱皮(1075米操作侧10CM处脱皮),D顶伤(来料操作侧13CM处整卷顶伤) | 镍钝化卷 | 271
镍钝化 | DL0024060010223 | 东方镍钝化1150 | 让步接收 | 乙 | 孙吕 | 1079 | 1087 | 1570 | 0.15 | 610 | 泰德通：1150镍钝化工段镀镍，HV100-120,镀层≥1.5μm，纸管芯 ,整卷发货 | D顶伤(来料传动侧13CM处整卷顶伤) | 镍钝化卷 | 271
镍钝化 | DL0024060010222 | 东方镍钝化1150 | 让步接收 | 乙 | 孙吕 | 1079 | 1087 | 1570 | 0.15 | 610 | 泰德通：1150镍钝化工段镀镍，HV100-120,镀层≥1.5μm，纸管芯 ,整卷发货 | D顶伤(来料传动侧13CM处整卷顶伤) | 镍钝化卷 | 271
镍钝化 | DL0024060010221 | 东方镍钝化1150 | 让步接收 | 乙 | 孙吕 | 1079 | 1087 | 1570 | 0.15 | 610 | 泰德通：1150镍钝化工段镀镍，HV100-120,镀层≥1.5μm，纸管芯 ,整卷发货 | D顶伤(来料 传动侧13CM处整卷顶伤) | 镍钝化卷 | 271
镍钝化 | DL0024060011122 | 东方镍钝化1150 | 让步接收 | 乙 | 孙吕 | 1197 | 1197 | 1710 | 0.15 | 610 | 泰德通：1150镍钝化工段镀镍，HV100-120,镀层≥1.5μm，纸管芯 ,整卷发货 | 传动侧13CM处整卷小顶伤 | 镍钝化卷 | 135
镍钝化 | DL0024060011121 | 东方镍钝化1150 | 让步接收 | 乙 | 孙吕 | 1233 | 1233 | 1760 | 0.15 | 610 | 泰德通：1150镍钝化工段镀镍，HV100-120,镀层≥1.5μm，纸管芯 ,整卷发货 | 传动侧13CM处整卷小顶伤 | 镍钝化卷 | 135
镍钝化 | DL0024060011113 | 东方镍钝化1150 | 让步接收 | 乙 | 孙吕 | 965 | 967 | 1350 | 0.15 | 610 | 泰德通：1150镍钝化工段镀镍，HV100-120,镀层≥1.5μm，纸管芯 ,整卷发货 | 传动侧13CM处整卷小顶伤 | 镍钝化卷 | 409
镍钝化 | DL0024060011112 | 东方镍钝化1150 | 让步接收 | 乙 | 孙吕 | 1107 | 1109 | 1560 | 0.15 | 610 | 泰德通：1150镍钝化工段镀镍，HV100-120,镀层≥1.5μm，纸管芯 ,整卷发货 | 传动侧13CM处整卷小顶伤 | 镍钝化卷 | 409
镍钝化 | DL0024060011111 | 东方镍钝化1150 | 让步接收 | 乙 | 孙吕 | 1037 | 1039 | 1460 | 0.15 | 610 | 泰德通：1150镍钝化工段镀镍，HV100-120,镀层≥1.5μm，纸管芯 ,整卷发货 | 传动侧13CM处整卷小顶伤 | 镍钝化卷 | 409
镍钝化 | DL002406001315 | 东方镍钝化1150 | 合格品 | 乙 | 孙吕 | 1170 | 1187 | 1670 | 0.15 | 610 | 泰德通：1150镍钝化工段镀镍，HV100-120,镀层≥1.5μm，纸管芯 ,整卷发货 | Y氧化边(来料双边氧化色差),Y氧化边(来料双边氧化色差),Y氧化边(来料双边氧化色差),Y氧化边(来料双边氧化色差),Y氧化边(来料双边氧化色差) | 镍钝化卷 | 240
镍钝化 | DL002406001314 | 东方镍钝化1150 | 合格品 | 乙 | 孙吕 | 1162 | 1179 | 1660 | 0.15 | 610 | 泰德通：1150镍钝化工段镀镍，HV100-120,镀层≥1.5μm，纸管芯 ,整卷发货 | Y氧化边(来料双边氧化色差),Y氧化边(来料双边氧化色差),Y氧化边(来料双边氧化色差),Y氧化边(来料双边氧化色差) | 镍钝化卷 | 240
镍钝化 | DL002406001313 | 东方镍钝化1150 | 合格品 | 乙 | 孙吕 | 1164 | 1181 | 1660 | 0.15 | 610 | 泰德通：1150镍钝化工段镀镍，HV100-120,镀层≥1.5μm，纸管芯 ,整卷发货 | Y氧化边(来料双边氧化色差),Y氧化边(来料双边氧化色差),Y氧化边(来料双边氧化色差) | 镍钝化卷 | 240
镍钝化 | DL002406001312 | 东方镍钝化1150 | 合格品 | 乙 | 孙吕 | 1162 | 1179 | 1660 | 0.15 | 610 | 泰德通：1150镍钝化工段镀镍，HV100-120,镀层≥1.5μm，纸管芯 ,整卷发货 | Y氧化边(来料双边氧化色差),Y氧化边(来料双边氧化色差) | 镍钝化卷 | 240
镍钝化 | DL002406001311 | 东方镍钝化1150 | 合格品 | 乙 | 孙吕 | 1162 | 1179 | 1660 | 0.15 | 610 | 泰德通：1150镍钝化工段镀镍，HV100-120,镀层≥1.5μm，纸管芯 ,整卷发货 | Y氧化边(来料双边氧化色差) | 镍钝化卷 | 240
镍钝化 | JL0024040024-223 | 东方镍钝化1150 | 合格品 | 甲 | 丁涛,顾军 | 904 | 911 | 1280 | 0.15 | 610 | 泰德通：1150镍钝化工段镀镍，HV100-120,镀层≥1.5μm，纸管芯 ,整卷发货 |  | 镍钝化卷 | 125
镍钝化 | JL0024040024-222 | 东方镍钝化1150 | 合格品 | 甲 | 丁涛,顾军 | 882 | 889 | 1250 | 0.15 | 610 | 泰德通：1150镍钝化工段镀镍，HV100-120,镀层≥1.5μm，纸管芯 ,整卷发货 |  | 镍钝化卷 | 125
镍钝化 | JL0024040024-221 | 东方镍钝化1150 | 合格品 | 甲 | 丁涛,顾军 | 1003 | 1011 | 1420 | 0.15 | 610 | 泰德通：1150镍钝化工段镀镍，HV100-120,镀层≥1.5μm，纸管芯 ,整卷发货 |  | 镍钝化卷 | 125
镍钝化 | JL00240400270222 | 东方镍钝化1150 | 合格品 | 甲 | 丁涛,顾军 | 1294 | 1321 | 1890 | 0.15 | 610 | 泰德通：1150镍钝化工段镀镍，HV100-120,镀层≥1.5μm，纸管芯 ,整卷发货 |  | 镍钝化卷 | 138
镍钝化 | JL00240400270221 | 东方镍钝化1150 | 合格品 | 甲 | 丁涛,顾军 | 1306 | 1333 | 1900 | 0.15 | 610 | 泰德通：1150镍钝化工段镀镍，HV100-120,镀层≥1.5μm，纸管芯 ,整卷发货 |  | 镍钝化卷 | 138
镍钝化 | JL0024040034-113 | 东方镍钝化1150 | 返工 | 甲 | 丁涛 | 1110 | 1121 | 1590 | 0.15 | 610 | 泰德通：1150镍钝化工段镀镍，HV100-120,镀层≥1.5μm，纸管芯 ,整卷发货 | 1200m后来料间隙性松花印 | 镍钝化卷 | 160
镍钝化 | JL0024040034-112 | 东方镍钝化1150 | 合格品 | 甲 | 丁涛 | 1145 | 1157 | 1650 | 0.15 | 610 | 泰德通：1150镍钝化工段镀镍，HV100-120,镀层≥1.5μm，纸管芯 ,整卷发货 |  | 镍钝化卷 | 160
镍钝化 | JL0024040034-111 | 东方镍钝化1150 | 合格品 | 甲 | 丁涛 | 1145 | 1157 | 1650 | 0.15 | 610 | 泰德通：1150镍钝化工段镀镍，HV100-120,镀层≥1.5μm，纸管芯 ,整卷发货 |  | 镍钝化卷 | 160
镍钝化 | DL0024070028122 | 东方镍钝化1150 | 半成品退库 | 甲 | 丁涛 | 1327 | 1327 | 1460 | 0.2 | 610 | 泰德通：1150镍钝化工段镀镍，HV100-120,镀层≥1.5μm，纸管芯 ,整卷发货 |  | 镍钝化卷半成品 | 52
镍钝化 | DL0024070028121 | 东方镍钝化1150 | 成品退库 | 甲 | 丁涛 | 1333 | 1333 | 1420 | 0.2 | 610 | 泰德通：1150镍钝化工段镀镍，HV100-120,镀层≥1.5μm，纸管芯 ,整卷发货 | 来料传动侧双面20cm间隙线印，500m-650m传动侧20cm顶伤印 | 镍钝化卷 | 52
镍钝化 | JL0024030060-113 | 东方镍钝化1150 | 合格品 | 甲 | 丁涛 | 879 | 837 | 900 | 0.2 | 610 | 泰德通：1150镍钝化工段镀镍，HV100-120,镀层≥1.5μm，纸管芯 ,整卷发货。 |  | 镍钝化卷 | 29019
镍钝化 | JL0024030060-112 | 东方镍钝化1150 | 让步接收 | 甲 | 丁涛 | 982 | 935 | 1000 | 0.2 | 610 | 泰德通：1150镍钝化工段镀镍，HV100-120,镀层≥1.5μm，纸管芯 ,整卷发货。 | 板面中间小顶伤印 | 镍钝化卷 | 29019
镍钝化 | JL0024030060-111 | 东方镍钝化1150 | 返工 | 甲 | 丁涛 | 980 | 933 | 1000 | 0.2 | 610 | 泰德通：1150镍钝化工段镀镍，HV100-120,镀层≥1.5μm，纸管芯 ,整卷发货。 | 内300米操作侧5CM小凹印，板面中间小顶伤印 | 镍钝化卷 | 29019
镍钝化 | 14248173102 | 东方镍钝化1150 | 合格品 | 甲 | 丁涛 | 8410 | 8505 | 3982 | 0.3 | 910 | LG:1150镍钝化工段镀镍，收卷镍层要求 外:1.1±0.3μm，内:3.0±0.5μm,转连退 | 来料横辊印。 | 镍钝化卷 | 359
镍钝化 | 1424817310122 | 东方镍钝化1150 | 半成品退库 | 甲 | 丁涛 | 3942 | 3900 | 1810 | 0.3 | 910 | 样品：1150镍钝化工段镀镍，收卷镍层要求: 外1.1±0.2um，内3.2±0.5um, 转东方连退 |  | 镍钝化卷半成品 | 126
镍钝化 | 1424817310121 | 东方镍钝化1150 | 合格品 | 甲 | 丁涛 | 2264 | 2240 | 1050 | 0.3 | 910 | 样品：1150镍钝化工段镀镍，收卷镍层要求: 外1.1±0.2um，内3.2±0.5um, 转东方连退 |  | 镍钝化卷 | 126
镍钝化 | DL002407002615 | 东方镍钝化1150 | 让步接收 | 甲 | 丁涛 | 1132 | 1141 | 970 | 0.25 | 610 | 泰德通：1150镍钝化工段镀镍，HV100-120,镀层≥1.5μm，粗糙度0.5-0.7μm，纸管芯 ,整卷发货 | Y氧化边(来料双边氧化色差，双边0.3CM粘钢折印)H横辊印(来料板面横辊印，振纹，暗线印，偶有细划伤) | 镍钝化卷 | 140
镍钝化 | DL002407002614 | 东方镍钝化1150 | 让步接收 | 甲 | 丁涛 | 1166 | 1175 | 1000 | 0.25 | 610 | 泰德通：1150镍钝化工段镀镍，HV100-120,镀层≥1.5μm，粗糙度0.5-0.7μm，纸管芯 ,整卷发货 | Y氧化边(来料双边氧化色差，双边0.3CM粘钢折印)H横辊印(来料板面横辊印，振纹，暗线印，偶有细划伤) | 镍钝化卷 | 140
镍钝化 | DL002407002613 | 东方镍钝化1150 | 让步接收 | 甲 | 丁涛 | 1166 | 1175 | 1005 | 0.25 | 610 | 泰德通：1150镍钝化工段镀镍，HV100-120,镀层≥1.5μm，粗糙度0.5-0.7μm，纸管芯 ,整卷发货 | Y氧化边(来料双边氧化色差，双边0.3CM粘钢折印)H横辊印(来料板面横辊印，振纹，暗线印，偶有细划伤) | 镍钝化卷 | 140
镍钝化 | DL002407002612 | 东方镍钝化1150 | 让步接收 | 甲 | 丁涛 | 1164 | 1173 | 1000 | 0.25 | 610 | 泰德通：1150镍钝化工段镀镍，HV100-120,镀层≥1.5μm，粗糙度0.5-0.7μm，纸管芯 ,整卷发货 | Y氧化边(来料双边氧化色差，双边0.3CM粘钢折印)H横辊印(来料板面横辊印，振纹，暗线印，偶有细划伤) | 镍钝化卷 | 140
镍钝化 | DL002407002611 | 东方镍钝化1150 | 让步接收 | 甲 | 丁涛 | 1164 | 1173 | 1000 | 0.25 | 610 | 泰德通：1150镍钝化工段镀镍，HV100-120,镀层≥1.5μm，粗糙度0.5-0.7μm，纸管芯 ,整卷发货 | Y氧化边(来料双边氧化色差，双边0.3CM粘钢折印)H横辊印(来料板面横辊印，振纹，暗线印，偶有细划伤) | 镍钝化卷 | 140
镍钝化 | DL002407002625 | 东方镍钝化1150 | 让步接收 | 甲 | 丁涛 | 1225 | 1203 | 1050 | 0.25 | 610 | 泰德通：1150镍钝化工段镀镍，HV100-120,镀层≥1.5μm，粗糙度0.5-0.7μm，纸管芯 ,整卷发货 | Y氧化边(来料双边氧化色差。操作侧0.5 CM粘钢折印)Z振纹(来料板面振纹，砂轮印，偶有白斑) | 镍钝化卷 | 166
镍钝化 | DL002407002624 | 东方镍钝化1150 | 让步接收 | 甲 | 丁涛 | 1188 | 1167 | 1000 | 0.25 | 610 | 泰德通：1150镍钝化工段镀镍，HV100-120,镀层≥1.5μm，粗糙度0.5-0.7μm，纸管芯 ,整卷发货 | Z振纹(来料板面振纹，砂轮印，板面偶有白斑)Y氧化边(来料双边氧化色差，操作侧0.5CM粘钢折印) | 镍钝化卷 | 166
镍钝化 | DL002407002623 | 东方镍钝化1150 | 让步接收 | 甲 | 丁涛 | 1188 | 1167 | 1000 | 0.25 | 610 | 泰德通：1150镍钝化工段镀镍，HV100-120,镀层≥1.5μm，粗糙度0.5-0.7μm，纸管芯 ,整卷发货 | Y氧化边(来料双边氧化色差，操作侧0.5CM粘钢折印)Z振纹(来料板面振纹，砂轮印，板面偶有白斑) | 镍钝化卷 | 166
镍钝化 | DL002407002622 | 东方镍钝化1150 | 让步接收 | 甲 | 丁涛 | 1188 | 1167 | 1000 | 0.25 | 610 | 泰德通：1150镍钝化工段镀镍，HV100-120,镀层≥1.5μm，粗糙度0.5-0.7μm，纸管芯 ,整卷发货 | Z振纹(来料板面振纹，砂轮印，偶有白斑)Y氧化边(来料双边氧化色差，操作侧0.5CM粘钢折印) | 镍钝化卷 | 166
镍钝化 | DL002407002621 | 东方镍钝化1150 | 让步接收 | 甲 | 丁涛 | 1190 | 1169 | 1000 | 0.25 | 610 | 泰德通：1150镍钝化工段镀镍，HV100-120,镀层≥1.5μm，粗糙度0.5-0.7μm，纸管芯 ,整卷发货 | S色差(来料双边氧化色差，操作侧边部0.5CM粘钢折印)Z振纹(来料板面振纹，砂轮印，偶有白斑) | 镍钝化卷 | 166