## sheet1
工序名称 | 新卷号 | 批号 | 机组名称 | 工序状态 | 检验结果 | 班组 | 参与人 | 来料重量 | 出料重量 | 成材率 | 出料长度 | 出料厚度 | 出料宽度 | 工序要求 | 备注 | 来料编码 | 来料名称 | 来料规格 | 产品编码 | 产品名称 | 产品规格 | 膜名称 | 排序 | 主计划号 | 子计划号 | 工序流程编码 | 工序流程名称 | 工单需求 | 计划开始时间 | 计划结束时间 | 工单状态 | 开始时间 | 产出时间 | 组织名称 | 卷号ID | 操作工人 | 报工人 | 检验 | 来料厚度 | 来料长度 | 来料宽度 | 是否分卷 | 原卷号 | 工单要求 | 是否成品 | 不良现象 | 是否入库 | 入库审核 | 生产工时 | 工单行号
最终冷轧 | JG9124080110 | JG9124080110 | 九天700轧机 | 合格 | 合格品 | 甲 | 杨永华 | 6450 | 6450 | 1 | 13460 | 0.1 | 630 | 轧0.1（0.097-0.102）4.2吨卷轧制米数8400-8500米不低于8400米；6.45吨卷轧制米数12900-13000米不低于12900米；6.2吨卷轧制米数12500-12600米；5.9吨卷轧制米数12100-12200米 |  | 20100025 | 轧硬 | 0.4*630-SPCC | 30210015 | 光亮卷 | 0.1-SPCC |  | 30 | MO002883 | MO002883-010 | GLJ003 | 光亮卷前处理 模板 | 6455 | 2024-08-21 | 2024-08-21 | 3 | 2024-08-28 07:19:22 | 2024-08-28 07:19:58 | 江苏九天光电科技有限公司 | 300644 | 杨永华 |  |  | 0.4 | 3330 | 630 | 1 | JG9124080110 |  |  |  | 否 | 否 |  | 10
最终冷轧 | JG9124080098 | JG9124080098 | 九天700轧机 | 合格 | 合格品 | 甲 | 杨永华 | 6390 | 6390 | 1 | 13176 | 0.1 | 630 | 轧0.1（0.097-0.102）4.2吨卷轧制米数8400-8500米不低于8400米；6.45吨卷轧制米数12900-13000米不低于12900米；6.2吨卷轧制米数12500-12600米；5.9吨卷轧制米数12100-12200米 |  | 20100025 | 轧硬 | 0.4*630-SPCC | 30210015 | 光亮卷 | 0.1-SPCC |  | 30 | MO002883 | MO002883-004 | GLJ003 | 光亮卷前处理 模板 | 6390 | 2024-08-21 | 2024-08-21 | 3 | 2024-08-28 05:15:40 | 2024-08-28 05:16:17 | 江苏九天光电科技有限公司 | 300638 | 杨永华 |  |  | 0.4 | 3290 | 630 | 1 | JG9124080098 |  |  |  | 否 | 否 |  | 4
最终冷轧 | JG91240800051 | JG9124080005 | 九天700轧机 | 合格 | 合格品 | 甲 | 杨永华 | 4320 | 4320 | 1 | 9000 | 0.1 | 630 | 轧0.1（0.096-0.101）4.3吨卷轧制米数8700-880米；6.4吨卷轧制米数12800-12900米 |  | 20100025 | 轧硬 | 0.4*630-SPCC | 30210015 | 光亮卷 | 0.1-SPCC |  | 30 | MO002524 | MO002524-003-01 | GLJ003 | 光亮卷前处理 模板 | 10765 | 2024-08-10 | 2024-08-10 | 3 | 2024-08-28 02:11:22 | 2024-08-28 02:12:04 | 江苏九天光电科技有限公司 | 286005 | 杨永华 |  |  | 0.4 | 2230 | 630 | 1 | JG91240800051 | [5 empty] | 9719 | 3
最终冷轧 | JG9124080048 | JG9124080048 | 九天700轧机 | 合格 | 合格品 | 甲 | 杨永华 | 4100 | 4100 | 1 | 8525 | 0.1 | 630 | 轧0.1（0.097-0.102）4.1吨卷轧制米数8400-8500米；6.6吨卷轧制米数13800-13900米 |  | 20100025 | 轧硬 | 0.4*630-SPCC | 30210015 | 光亮卷 | 0.1-SPCC |  | 30 | MO002586 | MO002586-027 | GLJ003 | 光亮卷前处理 模板 | 4110 | 2024-08-12 | 2024-08-12 | 3 | 2024-08-28 00:47:50 | 2024-08-28 00:48:28 | 江苏九天光电科技有限公司 | 288241 | 杨永华 |  |  | 0.4 | 2120 | 630 | 1 | JG9124080048 |  |  |  | 否 | 否 |  | 27
最终冷轧 | JG9124080028 | JG9124080028 | 九天700轧机 | 合格 | 合格品 | 甲 | 杨永华 | 4100 | 4100 | 1 | 8510 | 0.1 | 630 | 轧0.1（0.097-0.102）4.1吨卷轧制米数8400-8500米；6.6吨卷轧制米数13800-13900米 |  | 20100025 | 轧硬 | 0.4*630-SPCC | 30210015 | 光亮卷 | 0.1-SPCC |  | 30 | MO002586 | MO002586-010 | GLJ003 | 光亮卷前处理 模板 | 4100 | 2024-08-12 | 2024-08-12 | 3 | 2024-08-27 23:08:57 | 2024-08-27 23:09:35 | 江苏九天光电科技有限公司 | 288224 | 杨永华 |  |  | 0.4 | 2110 | 630 | 1 | JG9124080028 |  |  |  | 否 | 否 |  | 10
改轧 | DL1224070034 | DL1224070034 | 九天700轧机 | 合格 | 合格品 | 乙 | 蒋涛 | 4960 | 4960 | 1 | 11370 | 0.1 | 565 | 改轧0.1光缆带 |  | 20200061 | 小品种钢半成品 | 0.5-SPCC | 30210015 | 光亮卷 | 0.1-SPCC |  | 10 | MO002502 | MO002502-004 | GLJ003 | 光亮卷前处理 模板 | 4960 | 2024-08-09 | 2024-08-23 | 3 | 2024-08-27 17:44:56 | 2024-08-27 17:45:22 | 江苏九天光电科技有限公司 | 285397 | 蒋涛 |  |  | 0.5 | 2230 | 565 | 1 | DL1224070034 | 改轧0.1光缆带 |  |  | 否 | 否 |  | 4