## sheet1
工序名称 | 新卷号 | 批号 | 机组名称 | 工序状态 | 检验结果 | 班组 | 参与人 | 来料重量 | 出料重量 | 成材率 | 出料长度 | 出料厚度 | 出料宽度 | 工序要求 | 备注 | 来料编码 | 来料名称 | 来料规格 | 产品编码 | 产品名称 | 产品规格 | 膜名称 | 排序 | 主计划号 | 子计划号 | 工序流程编码 | 工序流程名称 | 工单需求 | 计划开始时间 | 计划结束时间 | 工单状态 | 开始时间 | 产出时间 | 组织名称 | 卷号ID | 操作工人 | 报工人 | 检验 | 来料厚度 | 来料长度 | 来料宽度 | 是否分卷 | 原卷号 | 工单要求 | 是否成品 | 不良现象 | 是否入库 | 入库审核 | 生产工时 | 工单行号
最终冷轧 | DL00240700551 | DL0024070055 | 九天750轧机 | 合格 | 合格品 | 乙 | 赵遂义 | 4958 | 4930 | 0.9944 | 9960 | 0.13 | 495 | 浙江银轮：750轧机中间道次普光辊（Ra0.2-0.3μm)轧制，最后一道用Ra0.8-1.0um毛化辊轧至0.13mm（0.6-0.41-0.28-0.18-0.14-0.13）厚度公差：0.128-0.133mm，转750-2脱脂 |  | 20100059 | 轧硬 | 0.6*495-SPCC | 31010007 | 小品种钢卷 | 0.13-SPCC |  | 30 | MO002869 | MO002869-001-01 | XPZG001 | 小品种钢前处理模板 | 9970 | 2024-08-20 | 2024-08-31 | 3 | 2024-08-27 20:21:14 | 2024-08-27 20:22:02 | 江苏九天光电科技有限公司 | 299654 | 赵遂义 |  |  | 0.6 | 2185 | 495 | 1 | DL00240700551 | 浙江银轮：（0.13*495）厚度公差±0.005，HV90-110,粗糙度0.5-0.7；最终脱脂后转东方退火平整 | [5 empty] | 1
最终冷轧 | DL00240700552 | DL0024070055 | 九天750轧机 | 合格 | 合格品 | 乙 | 蒋小冬 | 4968 | 4950 | 0.9964 | 10000 | 0.13 | 495 | 浙江银轮：750轧机中间道次普光辊（Ra0.2-0.3μm)轧制，最后一道用Ra0.8-1.0um毛化辊轧至0.13mm（0.6-0.41-0.28-0.18-0.14-0.13）厚度公差：0.128-0.133mm，转750-2脱脂 |  | 20100059 | 轧硬 | 0.6*495-SPCC | 31010007 | 小品种钢卷 | 0.13-SPCC |  | 30 | MO002869 | MO002869-001-02 | XPZG001 | 小品种钢前处理模板 | 9970 | 2024-08-20 | 2024-08-31 | 3 | 2024-08-27 16:45:17 | 2024-08-27 16:46:01 | 江苏九天光电科技有限公司 | 299654 | 蒋小冬 |  |  | 0.6 | 2185 | 495 | 1 | DL00240700552 | 浙江银轮：（0.13*495）厚度公差±0.005，HV90-110,粗糙度0.5-0.7；最终脱脂后转东方退火平整 | [5 empty] | 1
最终冷轧 | DL1224070061 | DL1224070061 | 九天750轧机 | 合格 | 合格品 | 乙 | 赵遂义 | 4434 | 4414 | 0.9955 | 8100 | 0.13 | 533 | 浙江银轮：750轧机中间道次普光辊（Ra0.2-0.3μm)轧制，最后一道用Ra0.8-1.0um毛化辊轧至0.13mm（0.6-0.41-0.28-0.18-0.14-0.13）厚度公差：0.128-0.133mm，转750-2脱脂 |  | 20100067 | 轧硬 | 0.6*533-SPCC | 31010007 | 小品种钢卷 | 0.13-SPCC |  | 30 | MO002868 | MO002868-002 | XPZG001 | 小品种钢前处理模板 | 4435 | 2024-08-20 | 2024-08-20 | 3 | 2024-08-27 16:44:16 | 2024-08-27 16:44:52 | 江苏九天光电科技有限公司 | 299631 | 赵遂义 |  |  | 0.6 | 1800 | 533 | 1 | DL1224070061 | 浙江银轮：（0.13*533）厚度公差±0.005，HV90-110,粗糙度0.5-0.7；最终脱脂后转东方退火平整 |  |  | 否 | 否 |  | 2
最终冷轧 | DL1224070065 | DL1224070065 | 九天750轧机 | 合格 | 合格品 | 乙 | 赵遂义 | 4430 | 4410 | 0.9955 | 8200 | 0.13 | 533 | 浙江银轮：750轧机中间道次普光辊（Ra0.2-0.3μm)轧制，最后一道用Ra0.8-1.0um毛化辊轧至0.13mm（0.6-0.41-0.28-0.18-0.14-0.13）厚度公差：0.128-0.133mm，转750-2脱脂 |  | 20100067 | 轧硬 | 0.6*533-SPCC | 31010007 | 小品种钢卷 | 0.13-SPCC |  | 30 | MO002868 | MO002868-005 | XPZG001 | 小品种钢前处理模板 | 4430 | 2024-08-20 | 2024-08-20 | 3 | 2024-08-27 15:14:16 | 2024-08-27 15:15:09 | 江苏九天光电科技有限公司 | 299634 | 赵遂义 |  |  | 0.6 | 1800 | 533 | 1 | DL1224070065 | 浙江银轮：（0.13*533）厚度公差±0.005，HV90-110,粗糙度0.5-0.7；最终脱脂后转东方退火平整 |  |  | 否 | 否 |  | 5
最终冷轧 | DL1224070068 | DL1224070068 | 九天750轧机 | 合格 | 合格品 | 乙 | 赵遂义 | 4440 | 4430 | 0.9977 | 8230 | 0.13 | 533 | 浙江银轮：750轧机中间道次普光辊（Ra0.2-0.3μm)轧制，最后一道用Ra0.8-1.0um毛化辊轧至0.13mm（0.6-0.41-0.28-0.18-0.14-0.13）厚度公差：0.128-0.133mm，转750-2脱脂 |  | 20100067 | 轧硬 | 0.6*533-SPCC | 31010007 | 小品种钢卷 | 0.13-SPCC |  | 30 | MO002868 | MO002868-007 | XPZG001 | 小品种钢前处理模板 | 4440 | 2024-08-20 | 2024-08-20 | 3 | 2024-08-27 15:13:13 | 2024-08-27 15:13:54 | 江苏九天光电科技有限公司 | 299636 | 赵遂义 |  |  | 0.6 | 1805 | 533 | 1 | DL1224070068 | 浙江银轮：（0.13*533）厚度公差±0.005，HV90-110,粗糙度0.5-0.7；最终脱脂后转东方退火平整 |  |  | 否 | 否 |  | 7
最终冷轧 | DL1224070067 | DL1224070067 | 九天750轧机 | 合格 | 合格品 | 乙 | 赵遂义 | 4440 | 4420 | 0.9955 | 8160 | 0.13 | 533 | 浙江银轮：750轧机中间道次普光辊（Ra0.2-0.3μm)轧制，最后一道用Ra0.8-1.0um毛化辊轧至0.13mm（0.6-0.41-0.28-0.18-0.14-0.13）厚度公差：0.128-0.133mm，转750-2脱脂 |  | 20100067 | 轧硬 | 0.6*533-SPCC | 31010007 | 小品种钢卷 | 0.13-SPCC |  | 30 | MO002868 | MO002868-006 | XPZG001 | 小品种钢前处理模板 | 4440 | 2024-08-20 | 2024-08-20 | 3 | 2024-08-27 15:12:22 | 2024-08-27 15:12:55 | 江苏九天光电科技有限公司 | 299635 | 赵遂义 |  |  | 0.6 | 1800 | 533 | 1 | DL1224070067 | 浙江银轮：（0.13*533）厚度公差±0.005，HV90-110,粗糙度0.5-0.7；最终脱脂后转东方退火平整 |  |  | 否 | 否 |  | 6
最终冷轧 | DL1224070062 | DL1224070062 | 九天750轧机 | 合格 | 合格品 | 乙 | 蒋小冬 | 4464 | 4440 | 0.9946 | 8130 | 0.13 | 533 | 浙江银轮：750轧机中间道次普光辊（Ra0.2-0.3μm)轧制，最后一道用Ra0.8-1.0um毛化辊轧至0.13mm（0.6-0.41-0.28-0.18-0.14-0.13）厚度公差：0.128-0.133mm，转750-2脱脂 |  | 20100067 | 轧硬 | 0.6*533-SPCC | 31010007 | 小品种钢卷 | 0.13-SPCC |  | 30 | MO002868 | MO002868-003 | XPZG001 | 小品种钢前处理模板 | 4465 | 2024-08-20 | 2024-08-20 | 3 | 2024-08-27 15:11:29 | 2024-08-27 15:11:59 | 江苏九天光电科技有限公司 | 299632 | 蒋小冬 |  |  | 0.6 | 1810 | 533 | 1 | DL1224070062 | 浙江银轮：（0.13*533）厚度公差±0.005，HV90-110,粗糙度0.5-0.7；最终脱脂后转东方退火平整 |  |  | 否 | 否 |  | 3
最终冷轧 | DL1224070059 | DL1224070059 | 九天750轧机 | 合格 | 合格品 | 乙 | 蒋小冬 | 4420 | 4400 | 0.9955 | 8210 | 0.13 | 533 | 浙江银轮：750轧机中间道次普光辊（Ra0.2-0.3μm)轧制，最后一道用Ra0.8-1.0um毛化辊轧至0.13mm（0.6-0.41-0.28-0.18-0.14-0.13）厚度公差：0.128-0.133mm，转750-2脱脂 |  | 20100067 | 轧硬 | 0.6*533-SPCC | 31010007 | 小品种钢卷 | 0.13-SPCC |  | 30 | MO002868 | MO002868-001 | XPZG001 | 小品种钢前处理模板 | 4420 | 2024-08-20 | 2024-08-20 | 3 | 2024-08-27 15:04:04 | 2024-08-27 15:11:06 | 江苏九天光电科技有限公司 | 299630 | 蒋小冬 |  |  | 0.6 | 1800 | 533 | 1 | DL1224070059 | 浙江银轮：（0.13*533）厚度公差±0.005，HV90-110,粗糙度0.5-0.7；最终脱脂后转东方退火平整 |  |  | 否 | 否 |  | 1
最终冷轧 | DL1224070070 | DL1224070070 | 九天750轧机 | 合格 | 合格品 | 乙 | 蒋小冬 | 4454 | 4434 | 0.9955 | 8220 | 0.13 | 533 | 浙江银轮：750轧机中间道次普光辊（Ra0.2-0.3μm)轧制，最后一道用Ra0.8-1.0um毛化辊轧至0.13mm（0.6-0.41-0.28-0.18-0.14-0.13）厚度公差：0.128-0.133mm，转750-2脱脂 |  | 20100067 | 轧硬 | 0.6*533-SPCC | 31010007 | 小品种钢卷 | 0.13-SPCC |  | 30 | MO002868 | MO002868-008 | XPZG001 | 小品种钢前处理模板 | 4455 | 2024-08-20 | 2024-08-20 | 3 | 2024-08-27 15:03:10 | 2024-08-27 15:03:41 | 江苏九天光电科技有限公司 | 299637 | 蒋小冬 |  |  | 0.6 | 1805 | 533 | 1 | DL1224070070 | 浙江银轮：（0.13*533）厚度公差±0.005，HV90-110,粗糙度0.5-0.7；最终脱脂后转东方退火平整 |  |  | 否 | 否 |  | 8
最终冷轧 | DL1224070064 | DL1224070064 | 九天750轧机 | 合格 | 合格品 | 乙 | 蒋小冬 | 4470 | 4450 | 0.9955 | 8220 | 0.13 | 533 | 浙江银轮：750轧机中间道次普光辊（Ra0.2-0.3μm)轧制，最后一道用Ra0.8-1.0um毛化辊轧至0.13mm（0.6-0.41-0.28-0.18-0.14-0.13）厚度公差：0.128-0.133mm，转750-2脱脂 |  | 20100067 | 轧硬 | 0.6*533-SPCC | 31010007 | 小品种钢卷 | 0.13-SPCC |  | 30 | MO002868 | MO002868-004 | XPZG001 | 小品种钢前处理模板 | 4470 | 2024-08-20 | 2024-08-20 | 3 | 2024-08-27 15:02:11 | 2024-08-27 15:02:50 | 江苏九天光电科技有限公司 | 299633 | 蒋小冬 |  |  | 0.6 | 1810 | 533 | 1 | DL1224070064 | 浙江银轮：（0.13*533）厚度公差±0.005，HV90-110,粗糙度0.5-0.7；最终脱脂后转东方退火平整 |  |  | 否 | 否 |  | 4