## sheet1
工序名称 | 批号 | 新卷号 | 出料厚度 | 出料宽度 | 出料长度 | 出料重量 | 备注 | 膜名称 | 机组名称 | 工序状态 | 检验结果 | 班组 | 参与人 | 来料重量 | 成材率 | 工序要求 | 来料编码 | 来料名称 | 来料规格 | 产品编码 | 产品名称 | 产品规格 | 排序 | 主计划号 | 子计划号 | 工序流程编码 | 工序流程名称 | 工单需求 | 计划开始时间 | 计划结束时间 | 工单状态 | 开始时间 | 产出时间 | 组织名称 | 卷号ID | 操作工人 | 报工人 | 检验 | 来料厚度 | 来料长度 | 来料宽度 | 是否分卷 | 原卷号 | 工单要求 | 是否成品 | 不良现象 | 是否入库 | 入库审核 | 生产工时 | 工单行号
覆膜 | JG1224070634 | JG12240706342 | 0.25 | 610 | 4220 | 3206 | G辊印(尾部操作侧边部辊印) | 明绿改性膜-2 | 九天覆膜-5 | 合格 | 让步接收 | 甲 | 徐新圣 | 2981 | 1.0755 | / | 30110011 | 铬钝化卷 | 0.15-SPCC | 30312017 | 双面钢塑复合卷 | 0.25-SPCC | 10 | MO003045 | MO003045-009-02 | FM001 | 覆膜模板 | 5081 | 2024-08-27 | 2024-08-27 | 3 | 2024-08-28 05:56:09 | 2024-08-28 06:56:53 | 江苏九天光电科技有限公司 | 308295 | 徐新圣 |  | 1 | 0.25 | 4220 | 610 | 1 | JG12240706342 |  | 1 | G辊印尾部操作侧边部辊印) | 是 | 是 | 90 | 9
覆膜 | JG1224070634 | JG12240706341 | 0.25 | 610 | 3000 | 2259 |  | 明绿改性膜-2 | 九天覆膜-5 | 合格 | 合格品 | 甲 | 徐新圣 | 2100 | 1.0757 | / | 30110011 | 铬钝化卷 | 0.15-SPCC | 30312017 | 双面钢塑复合卷 | 0.25-SPCC | 10 | MO003045 | MO003045-009-01 | FM001 | 覆膜模板 | 5081 | 2024-08-27 | 2024-08-27 | 3 | 2024-08-28 05:56:09 | 2024-08-28 06:56:53 | 江苏九天光电科技有限公司 | 308295 | 徐新圣 |  | 1 | 0.25 | 3000 | 610 | 1 | JG12240706341 |  | 1 |  | 是 | 是 | 90 | 9
覆膜翻包 | JG912408000223 | JG912408000223 | 0.15 | 610 | 3950 | 1925 |  |  | 九天覆膜-8 | 合格 | 合格品 | 甲 | 徐兴良 | 2119 | 0.9084 | / | 30311002 | 单面钢塑复合卷 | 0.15-SPCC | 30311002 | 单面钢塑复合卷 | 0.15-SPCC | 10 | MO003057 | MO003057-001 | FM001 | 覆膜模板 | 2119 | 2024-08-27 | 2024-08-27 | 3 | 2024-08-28 06:53:31 | 2024-08-28 06:55:21 | 江苏九天光电科技有限公司 | 308641 | 徐兴良 |  |  | 0.15 | 0 | 610 | 1 | JG912408000223 |  | 1 |  | 是 | 是 | 2 | 1
覆膜 | JG9124080063 | JG91240800633 | 0.15 | 630 | 4430 | 2230 | 缩芯折印(尾缩芯折印) | 明绿改性膜-1 | 九天覆膜-8 | 合格 | 让步接收 | 甲 | 徐兴良 | 2110 | 1.0569 | / | 30110014 | 铬钝化卷 | 0.1-SPCC | 30311002 | 单面钢塑复合卷 | 0.15-SPCC | 10 | MO003005 | MO003005-025-03 | FM001 | 覆膜模板 | 6471 | 2024-08-25 | 2024-08-25 | 3 | 2024-08-28 06:02:56 | 2024-08-28 06:52:17 | 江苏九天光电科技有限公司 | 306339 | 徐兴良 |  | 1 | 0.15 | 4430 | 630 | 1 | JG91240800633 |  | 1 | 缩芯折印(尾缩芯折印) | 是 | 是 | 66 | 25
覆膜 | JG9124080063 | JG91240800632 | 0.15 | 630 | 4550 | 2304 | Q起筋(3170米操作侧约15公分处上膜膜起筋) | 明绿改性膜-1 | 九天覆膜-8 | 合格 | 让步接收 | 甲 | 徐兴良 | 2180 | 1.0569 | / | 30110014 | 铬钝化卷 | 0.1-SPCC | 30311002 | 单面钢塑复合卷 | 0.15-SPCC | 10 | MO003005 | MO003005-025-02 | FM001 | 覆膜模板 | 6471 | 2024-08-25 | 2024-08-25 | 3 | 2024-08-28 06:02:56 | 2024-08-28 06:52:17 | 江苏九天光电科技有限公司 | 306339 | 徐兴良 |  | 1 | 0.15 | 4550 | 630 | 1 | JG91240800632 |  | 1 | Q起筋(3170米操作侧约15公分处上膜膜起筋) | 是 | 是 | 66 | 25
覆膜 | JG9124080063 | JG91240800631 | 0.15 | 630 | 4550 | 2306 |  | 明绿改性膜-1 | 九天覆膜-8 | 合格 | 合格品 | 甲 | 徐兴良 | 2182 | 1.0568 | / | 30110014 | 铬钝化卷 | 0.1-SPCC | 30311002 | 单面钢塑复合卷 | 0.15-SPCC | 10 | MO003005 | MO003005-025-01 | FM001 | 覆膜模板 | 6471 | 2024-08-25 | 2024-08-25 | 3 | 2024-08-28 06:02:56 | 2024-08-28 06:52:17 | 江苏九天光电科技有限公司 | 306339 | 徐兴良 |  | 1 | 0.15 | 4550 | 630 | 1 | JG91240800631 |  | 1 |  | 是 | 是 | 66 | 25
覆膜 | JG9124080011 | JG91240800113 | 0.15 | 630 | 4390 | 2232 | 缩芯折印(尾缩芯折印) | 明绿改性膜-1 | 九天覆膜-8 | 合格 | 让步接收 | 甲 | 徐兴良 | 2114 | 1.0558 | / | 30110014 | 铬钝化卷 | 0.1-SPCC | 30311002 | 单面钢塑复合卷 | 0.15-SPCC | 10 | MO003005 | MO003005-028-03 | FM001 | 覆膜模板 | 6425 | 2024-08-25 | 2024-08-25 | 3 | 2024-08-28 01:22:23 | 2024-08-28 05:53:14 | 江苏九天光电科技有限公司 | 306338 | 徐兴良 |  | 1 | 0.15 | 4390 | 630 | 1 | JG91240800113 |  | 1 | 缩芯折印(尾缩芯折印) | 是 | 是 | 361 | 28
覆膜 | JG9124080011 | JG91240800112 | 0.15 | 630 | 4510 | 2290 |  | 明绿改性膜-1 | 九天覆膜-8 | 合格 | 合格品 | 甲 | 徐兴良 | 2169 | 1.0558 | / | 30110014 | 铬钝化卷 | 0.1-SPCC | 30311002 | 单面钢塑复合卷 | 0.15-SPCC | 10 | MO003005 | MO003005-028-02 | FM001 | 覆膜模板 | 6425 | 2024-08-25 | 2024-08-25 | 3 | 2024-08-28 01:22:23 | 2024-08-28 05:53:14 | 江苏九天光电科技有限公司 | 306338 | 徐兴良 |  | 1 | 0.15 | 4510 | 630 | 1 | JG91240800112 |  | 1 |  | 是 | 是 | 361 | 28
覆膜 | JG9124080011 | JG91240800111 | 0.15 | 630 | 4480 | 2262 | C虫斑(2360米操作侧约25公分处虫斑约2公分。) | 明绿改性膜-1 | 九天覆膜-8 | 合格 | 让步接收 | 甲 | 徐兴良 | 2142 | 1.056 | / | 30110014 | 铬钝化卷 | 0.1-SPCC | 30311002 | 单面钢塑复合卷 | 0.15-SPCC | 10 | MO003005 | MO003005-028-01 | FM001 | 覆膜模板 | 6425 | 2024-08-25 | 2024-08-25 | 3 | 2024-08-28 01:22:23 | 2024-08-28 05:53:14 | 江苏九天光电科技有限公司 | 306338 | 徐兴良 |  | 1 | 0.15 | 4480 | 630 | 1 | JG91240800111 |  | 1 | C虫斑(2360米操作侧约25公分处虫斑约2公分。) | 是 | 是 | 361 | 28
覆膜 | JG9124080067 | JG91240800673 | 0.15 | 630 | 4500 | 2264 |  | 明绿改性膜-1 | 九天覆膜-9 | 合格 | 合格品 | 甲 | 徐兴良 | 2149 | 1.0535 | / | 30110014 | 铬钝化卷 | 0.1-SPCC | 30311002 | 单面钢塑复合卷 | 0.15-SPCC | 10 | MO003045 | MO003045-004-03 | FM001 | 覆膜模板 | 6485 | 2024-08-27 | 2024-08-27 | 3 | 2024-08-28 05:30:29 | 2024-08-28 05:31:52 | 江苏九天光电科技有限公司 | 308291 | 徐兴良 |  | 1 | 0.15 | 4500 | 630 | 1 | JG91240800673 |  | 1 |  | 是 | 是 | 1 | 4
覆膜 | JG9124080067 | JG91240800672 | 0.15 | 630 | 4550 | 2278 |  | 明绿改性膜-1 | 九天覆膜-9 | 合格 | 合格品 | 甲 | 徐兴良 | 2162 | 1.0537 | / | 30110014 | 铬钝化卷 | 0.1-SPCC | 30311002 | 单面钢塑复合卷 | 0.15-SPCC | 10 | MO003045 | MO003045-004-02 | FM001 | 覆膜模板 | 6485 | 2024-08-27 | 2024-08-27 | 3 | 2024-08-28 05:30:29 | 2024-08-28 05:31:52 | 江苏九天光电科技有限公司 | 308291 | 徐兴良 |  | 1 | 0.15 | 4550 | 630 | 1 | JG91240800672 |  | 1 |  | 是 | 是 | 1 | 4
覆膜 | JG9124080067 | JG91240800671 | 0.15 | 630 | 4550 | 2290 |  | 明绿改性膜-1 | 九天覆膜-9 | 合格 | 合格品 | 甲 | 徐兴良 | 2174 | 1.0534 | / | 30110014 | 铬钝化卷 | 0.1-SPCC | 30311002 | 单面钢塑复合卷 | 0.15-SPCC | 10 | MO003045 | MO003045-004-01 | FM001 | 覆膜模板 | 6485 | 2024-08-27 | 2024-08-27 | 3 | 2024-08-28 05:30:29 | 2024-08-28 05:31:52 | 江苏九天光电科技有限公司 | 308291 | 徐兴良 |  | 1 | 0.15 | 4550 | 630 | 1 | JG91240800671 |  | 1 |  | 是 | 是 | 1 | 4
覆膜 | JG1224070491 | JG12240704914 | 0.25 | 610 | 2325 | 1789 |  | 明绿改性膜-2 | 九天覆膜-5 | 合格 | 合格品 | 甲 | 徐新圣 | 1666 | 1.0738 | / | 30110011 | 铬钝化卷 | 0.15-SPCC | 30312017 | 双面钢塑复合卷 | 0.25-SPCC | 10 | MO003056 | MO003056-002-04 | FM001 | 覆膜模板 | 6723 | 2024-08-27 | 2024-08-27 | 3 | 2024-08-28 03:36:21 | 2024-08-28 05:16:12 | 江苏九天光电科技有限公司 | 0 | 徐新圣 |  | 1 | 0.25 | 2325 | 610 | 1 | JG12240704914 |  | 1 |  | 是 | 是 | 125 | 2
覆膜 | JG1224070491 | JG12240704913 | 0.25 | 610 | 2375 | 1811 |  | 明绿改性膜-2 | 九天覆膜-5 | 合格 | 合格品 | 甲 | 徐新圣 | 1686 | 1.0741 | / | 30110011 | 铬钝化卷 | 0.15-SPCC | 30312017 | 双面钢塑复合卷 | 0.25-SPCC | 10 | MO003056 | MO003056-002-03 | FM001 | 覆膜模板 | 6723 | 2024-08-27 | 2024-08-27 | 3 | 2024-08-28 03:36:21 | 2024-08-28 05:16:12 | 江苏九天光电科技有限公司 | 0 | 徐新圣 |  | 1 | 0.25 | 2375 | 610 | 1 | JG12240704913 |  | 1 |  | 是 | 是 | 125 | 2
覆膜 | JG1224070491 | JG12240704912 | 0.25 | 610 | 2375 | 1813 |  | 明绿改性膜-2 | 九天覆膜-5 | 合格 | 合格品 | 甲 | 徐新圣 | 1688 | 1.0741 | / | 30110011 | 铬钝化卷 | 0.15-SPCC | 30312017 | 双面钢塑复合卷 | 0.25-SPCC | 10 | MO003056 | MO003056-002-02 | FM001 | 覆膜模板 | 6723 | 2024-08-27 | 2024-08-27 | 3 | 2024-08-28 03:36:21 | 2024-08-28 05:16:12 | 江苏九天光电科技有限公司 | 0 | 徐新圣 |  | 1 | 0.25 | 2375 | 610 | 1 | JG12240704912 |  | 1 |  | 是 | 是 | 125 | 2
覆膜 | JG1224070491 | JG12240704911 | 0.25 | 610 | 2370 | 1808 |  | 明绿改性膜-2 | 九天覆膜-5 | 合格 | 合格品 | 甲 | 徐新圣 | 1683 | 1.0743 | / | 30110011 | 铬钝化卷 | 0.15-SPCC | 30312017 | 双面钢塑复合卷 | 0.25-SPCC | 10 | MO003056 | MO003056-002-01 | FM001 | 覆膜模板 | 6723 | 2024-08-27 | 2024-08-27 | 3 | 2024-08-28 03:36:21 | 2024-08-28 05:16:12 | 江苏九天光电科技有限公司 | 0 | 徐新圣 |  | 1 | 0.25 | 2370 | 610 | 1 | JG12240704911 |  | 1 |  | 是 | 是 | 125 | 2
覆膜 | JG12240702712 | JG12240702712 | 0.165 | 610 | 4380 | 2220 | C虫斑(3270米操作侧约15公分处虫锈斑约10公分。【夹纸处】),缩芯折印(尾缩芯折印，有气泡印。) | 明绿改性膜-1 | 九天覆膜-8 | 合格 | 让步接收 | 甲 | 徐兴良 | 2049 | 1.0835 | / | 30110014 | 铬钝化卷 | 0.1-SPCC | 30312001 | 双面钢塑复合卷 | 0.165-SPCC | 10 | MO003027 | MO003027-001 | FM001 | 覆膜模板 | 2049 | 2024-08-26 | 2024-08-26 | 3 | 2024-08-27 23:26:22 | 2024-08-28 00:31:24 | 江苏九天光电科技有限公司 | 307572 | 徐兴良 |  |  | 0.1 | 0 | 610 | 1 | JG12240702712 |  | 1 | C虫斑(3270米操作侧约15公分处虫锈斑约10公分。【夹纸处】),缩芯折印(尾缩芯折印，有气泡印。) | 是 | 是 | 65 | 1
覆膜 | JG122406023612 | JG1224060236122 | 0.165 | 760 | 3200 | 1984 | Z撞伤(2150米操作侧撞伤2公分 皱印 小缺口),K孔洞(1559米操作侧587-588MM2个 大小0.71-0.53) |  | 九天覆膜-9 | 合格 | 让步接收 | 甲 | 徐兴良 | 1843 | 1.0765 | / | 30110014 | 铬钝化卷 | 0.1-SPCC | 30312001 | 双面钢塑复合卷 | 0.165-SPCC | 10 | MO002018 | MO002018-004-02 | FM001 | 覆膜模板 | 3609 | 2024-07-24 | 2024-07-24 | 3 | 2024-08-27 22:21:30 | 2024-08-28 00:10:19 | 江苏九天光电科技有限公司 | 256782 | 徐兴良 |  | 1 | 0.165 | 3200 | 760 | 1 | JG1224060236122 |  | 1 | Z撞伤(2150米操作侧撞伤2公分 皱印 小缺口),K孔洞(1559米操作侧587-588MM2个 大小0.71-0.53) | 是 | 是 | 163 | 4
覆膜 | JG122406023612 | JG1224060236121 | 0.165 | 760 | 3050 | 1902 |  |  | 九天覆膜-9 | 合格 | 合格品 | 甲 | 徐兴良 | 1766 | 1.077 | / | 30110014 | 铬钝化卷 | 0.1-SPCC | 30312001 | 双面钢塑复合卷 | 0.165-SPCC | 10 | MO002018 | MO002018-004-01 | FM001 | 覆膜模板 | 3609 | 2024-07-24 | 2024-07-24 | 3 | 2024-08-27 22:21:30 | 2024-08-28 00:10:19 | 江苏九天光电科技有限公司 | 256782 | 徐兴良 |  | 1 | 0.165 | 3050 | 760 | 1 | JG1224060236121 |  | 1 |  | 是 | 是 | 163 | 4
覆膜 | JG12240706953 | JG12240706953 | 0.165 | 610 | 3940 | 1962 | M膜破(400米内传边气泡印重约1公分)缩芯折印(尾缩芯折印) | 明绿改性膜-1 | 九天覆膜-8 | 合格 | 让步接收 | 甲 | 徐兴良 | 1825 | 1.0751 | / | 30110014 | 铬钝化卷 | 0.1-SPCC | 30312001 | 双面钢塑复合卷 | 0.165-SPCC | 10 | MO003027 | MO003027-002 | FM001 | 覆膜模板 | 1825 | 2024-08-26 | 2024-08-26 | 3 | 2024-08-27 22:34:11 | 2024-08-27 23:18:07 | 江苏九天光电科技有限公司 | 307573 | 徐兴良 |  |  | 0.1 | 0 | 610 | 1 | JG12240706953 |  | 1 | M膜破(400米内传边气泡印重约1公分)缩芯折印(尾缩芯折印) | 是 | 是 | 44 | 2
覆膜 | JG1224070496 | JG12240704963 | 0.165 | 610 | 4250 | 2131 | Z折印(2400米传边2公分处皱印效重。),S碎边(尾300米操边碎边约4mm),缩芯折印(尾缩芯折印。) | 明绿改性膜-1 | 九天覆膜-8 | 合格 | 让步接收 | 甲 | 徐兴良 | 1963 | 1.0856 | / | 30110014 | 铬钝化卷 | 0.1-SPCC | 30312001 | 双面钢塑复合卷 | 0.165-SPCC | 10 | MO003005 | MO003005-011-03 | FM001 | 覆膜模板 | 5891 | 2024-08-25 | 2024-08-25 | 3 | 2024-08-27 07:26:17 | 2024-08-27 22:30:51 | 江苏九天光电科技有限公司 | 306342 | 徐刚 |  | 1 | 0.165 | 4250 | 610 | 1 | JG12240704963 |  | 1 | Z折印(2400米传边2公分处皱印效重。),S碎边(尾300米操边碎边约4mm),缩芯折印(尾缩芯折印。) | 是 | 是 | 1205 | 11
覆膜 | JG1224070496 | JG12240704962 | 0.165 | 610 | 4380 | 2191 |  | 明绿改性膜-1 | 九天覆膜-8 | 合格 | 合格品 | 甲 | 徐兴良 | 2018 | 1.0857 | / | 30110014 | 铬钝化卷 | 0.1-SPCC | 30312001 | 双面钢塑复合卷 | 0.165-SPCC | 10 | MO003005 | MO003005-011-02 | FM001 | 覆膜模板 | 5891 | 2024-08-25 | 2024-08-25 | 3 | 2024-08-27 07:26:17 | 2024-08-27 22:30:51 | 江苏九天光电科技有限公司 | 306342 | 徐刚 |  | 1 | 0.165 | 4380 | 610 | 1 | JG12240704962 |  | 1 |  | 是 | 是 | 1205 | 11
覆膜 | JG1224070496 | JG12240704961 | 0.165 | 610 | 4110 | 2073 |  | 明绿改性膜-1 | 九天覆膜-8 | 合格 | 合格品 | 甲 | 徐兴良 | 1910 | 1.0853 | / | 30110014 | 铬钝化卷 | 0.1-SPCC | 30312001 | 双面钢塑复合卷 | 0.165-SPCC | 10 | MO003005 | MO003005-011-01 | FM001 | 覆膜模板 | 5891 | 2024-08-25 | 2024-08-25 | 3 | 2024-08-27 07:26:17 | 2024-08-27 22:30:51 | 江苏九天光电科技有限公司 | 306342 | 徐刚 |  | 1 | 0.165 | 4110 | 610 | 1 | JG12240704961 |  | 1 |  | 是 | 是 | 1205 | 11
覆膜 | JG12240800141 | JG122408001413 | 0.165 | 710 | 4280 | 2496 | R乳化斑(来料振纹 乳化斑重)起筋2950米 3000起筋 | 明绿改性膜-1 | 九天覆膜-9 | 合格 | 让步接收 | 甲 | 徐兴良 | 2301 | 1.0847 | / | 30110014 | 铬钝化卷 | 0.1-SPCC | 30312001 | 双面钢塑复合卷 | 0.165-SPCC | 10 | MO003055 | MO003055-004-03 | FM001 | 覆膜模板 | 6855 | 2024-08-27 | 2024-08-27 | 3 | 2024-08-27 19:42:31 | 2024-08-27 22:20:04 | 江苏九天光电科技有限公司 | 0 | 李其华 |  | 1 | 0.165 | 4280 | 710 | 1 | JG122408001413 |  | 1 | R乳化斑(来料振纹 乳化斑重) | 是 | 是 | 210 | 4
覆膜 | JG12240800141 | JG122408001412 | 0.165 | 710 | 4300 | 2504 | 来料振纹 边部乳化斑重 | 明绿改性膜-1 | 九天覆膜-9 | 合格 | 让步接收 | 甲 | 徐兴良 | 2308 | 1.0849 | / | 30110014 | 铬钝化卷 | 0.1-SPCC | 30312001 | 双面钢塑复合卷 | 0.165-SPCC | 10 | MO003055 | MO003055-004-02 | FM001 | 覆膜模板 | 6855 | 2024-08-27 | 2024-08-27 | 3 | 2024-08-27 19:42:31 | 2024-08-27 22:20:04 | 江苏九天光电科技有限公司 | 0 | 李其华 |  | 1 | 0.165 | 4300 | 710 | 1 | JG122408001412 |  | 1 |  | 是 | 是 | 210 | 4
覆膜 | JG12240800141 | JG122408001411 | 0.165 | 710 | 4170 | 2436 |  | 明绿改性膜-1 | 九天覆膜-9 | 合格 | 合格品 | 乙 | 李其华 | 2246 | 1.0846 | / | 30110014 | 铬钝化卷 | 0.1-SPCC | 30312001 | 双面钢塑复合卷 | 0.165-SPCC | 10 | MO003055 | MO003055-004-01 | FM001 | 覆膜模板 | 6855 | 2024-08-27 | 2024-08-27 | 3 | 2024-08-27 19:42:31 | 2024-08-27 22:20:04 | 江苏九天光电科技有限公司 | 0 | 李其华 |  | 1 | 0.165 | 4170 | 710 | 1 | JG122408001411 |  | 1 |  | 是 | 是 | 210 | 4
覆膜 | JG91240700261 | JG912407002613 | 0.25 | 610 | 2375 | 1831 |  | 明绿改性膜-2 | 九天覆膜-5 | 合格 | 合格品 | 甲 | 徐新圣 | 1701 | 1.0764 | / | 30110011 | 铬钝化卷 | 0.15-SPCC | 30312017 | 双面钢塑复合卷 | 0.25-SPCC | 10 | MO003005 | MO003005-042-03 | FM001 | 覆膜模板 | 5093 | 2024-08-25 | 2024-08-25 | 3 | 2024-08-27 22:15:18 | 2024-08-27 22:16:47 | 江苏九天光电科技有限公司 | 306368 | 徐新圣 |  | 1 | 0.25 | 2375 | 610 | 1 | JG912407002613 |  | 1 |  | 是 | 是 | 1 | 42
覆膜 | JG91240700261 | JG912407002612 | 0.25 | 610 | 2375 | 1825 |  | 明绿改性膜-2 | 九天覆膜-5 | 合格 | 合格品 | 甲 | 徐新圣 | 1695 | 1.0767 | / | 30110011 | 铬钝化卷 | 0.15-SPCC | 30312017 | 双面钢塑复合卷 | 0.25-SPCC | 10 | MO003005 | MO003005-042-02 | FM001 | 覆膜模板 | 5093 | 2024-08-25 | 2024-08-25 | 3 | 2024-08-27 22:15:18 | 2024-08-27 22:16:47 | 江苏九天光电科技有限公司 | 306368 | 徐新圣 |  | 1 | 0.25 | 2375 | 610 | 1 | JG912407002612 |  | 1 |  | 是 | 是 | 1 | 42
覆膜 | JG91240700261 | JG912407002611 | 0.25 | 610 | 2375 | 1827 |  | 明绿改性膜-2 | 九天覆膜-5 | 合格 | 合格品 | 甲 | 徐新圣 | 1697 | 1.0766 | / | 30110011 | 铬钝化卷 | 0.15-SPCC | 30312017 | 双面钢塑复合卷 | 0.25-SPCC | 10 | MO003005 | MO003005-042-01 | FM001 | 覆膜模板 | 5093 | 2024-08-25 | 2024-08-25 | 3 | 2024-08-27 22:15:18 | 2024-08-27 22:16:47 | 江苏九天光电科技有限公司 | 306368 | 徐新圣 |  | 1 | 0.25 | 2375 | 610 | 1 | JG912407002611 |  | 1 |  | 是 | 是 | 1 | 42
覆膜 | JG1224070492 | JG12240704923 | 0.25 | 610 | 3200 | 2428 |  | 明绿改性膜-2 | 九天覆膜-8 | 合格 | 合格品 | 乙 | 冯忠平 | 2269 | 1.0701 | / | 30110011 | 铬钝化卷 | 0.15-SPCC | 30312017 | 双面钢塑复合卷 | 0.25-SPCC | 10 | MO003027 | MO003027-009-03 | FM001 | 覆膜模板 | 6727 | 2024-08-26 | 2024-08-26 | 3 | 2024-08-27 17:34:27 | 2024-08-27 20:08:19 | 江苏九天光电科技有限公司 | 0 | 冯忠平 |  | 1 | 0.25 | 3200 | 610 | 1 | JG12240704923 |  | 1 |  | 是 | 是 | 205 | 9
覆膜 | JG1224070492 | JG12240704922 | 0.25 | 610 | 3200 | 2426 |  | 明绿改性膜-2 | 九天覆膜-8 | 合格 | 合格品 | 乙 | 冯忠平 | 2267 | 1.0701 | / | 30110011 | 铬钝化卷 | 0.15-SPCC | 30312017 | 双面钢塑复合卷 | 0.25-SPCC | 10 | MO003027 | MO003027-009-02 | FM001 | 覆膜模板 | 6727 | 2024-08-26 | 2024-08-26 | 3 | 2024-08-27 17:34:27 | 2024-08-27 20:08:19 | 江苏九天光电科技有限公司 | 0 | 冯忠平 |  | 1 | 0.25 | 3200 | 610 | 1 | JG12240704922 |  | 1 |  | 是 | 是 | 205 | 9
覆膜 | JG1224070492 | JG12240704921 | 0.25 | 610 | 3110 | 2344 |  | 明绿改性膜-2 | 九天覆膜-8 | 合格 | 合格品 | 乙 | 冯忠平 | 2191 | 1.0698 | / | 30110011 | 铬钝化卷 | 0.15-SPCC | 30312017 | 双面钢塑复合卷 | 0.25-SPCC | 10 | MO003027 | MO003027-009-01 | FM001 | 覆膜模板 | 6727 | 2024-08-26 | 2024-08-26 | 3 | 2024-08-27 17:34:27 | 2024-08-27 20:08:19 | 江苏九天光电科技有限公司 | 0 | 冯忠平 |  | 1 | 0.25 | 3110 | 610 | 1 | JG12240704921 |  | 1 |  | 是 | 是 | 205 | 9
覆膜 | DL002407003022 | DL002407003022 | 0.25 | 610 | 4180 | 3084 | S色差(100米来料停机斑 2560米下膜传动侧膜起筋导致露白1公分) | 明绿改性膜-2 | 九天覆膜-5 | 合格 | 让步接收 | 甲 | 徐新圣 | 2880 | 1.0708 | / | 30110011 | 铬钝化卷 | 0.15-SPCC | 30312017 | 双面钢塑复合卷 | 0.25-SPCC | 10 | MO003045 | MO003045-023 | FM001 | 覆膜模板 | 2880 | 2024-08-27 | 2024-08-27 | 3 | 2024-08-27 19:16:04 | 2024-08-27 19:17:52 | 江苏九天光电科技有限公司 | 308299 | 徐新圣 |  |  | 0.15 | 0 | 610 | 1 | DL002407003022 |  | 1 | S色差(100米来料停机斑 2560米下膜传动侧膜起筋导致露白1公分) | 是 | 是 | 1 | 23
覆膜 | JG1224070557112 | JG1224070557112 | 0.165 | 710 | 4380 | 2580 | 2075-2095米内操作侧边部1.5-2公分内连续有4个孔洞，大小1.15-1.77平方毫米。2730米上膜操作侧10-20公分内和39公分处有粘膜斜起筋现象。板面有色差，条印辊印，亮斑。尾部有缩芯折印 | 明绿改性膜-1 | 九天覆膜-9 | 合格 | 让步接收 | 乙 | 李其华 | 2385 | 1.0818 | / | 30110014 | 铬钝化卷 | 0.1-SPCC | 30312001 | 双面钢塑复合卷 | 0.165-SPCC | 10 | MO003055 | MO003055-003 | FM001 | 覆膜模板 | 2385 | 2024-08-27 | 2024-08-27 | 3 | 2024-08-27 18:32:30 | 2024-08-27 19:15:07 | 江苏九天光电科技有限公司 | 308622 | 李其华 |  |  | 0.1 | 0 | 710 | 1 | JG1224070557112 |  | 1 | K孔洞(2075-2095米内操作侧边部1.5-2公分内连续有4个孔洞，大小1.15-1.77平方毫米。2730米上膜操作侧10-20公分内和39公分处有粘膜斜起筋现象。板面有色差，条印辊印，亮斑。尾部有缩芯折印 | 是 | 是 | 43 | 3
覆膜 | JG1224070552 | JG12240705522 | 0.165 | 610 | 4750 | 2368 | 尾部300米内有缩芯折印，3450-4000米内传动侧边部来料撞伤打皱看6毫米，3300-3800米内板面轻微发黄，间断性有黄斑 | 明绿改性膜-1 | 九天覆膜-8 | 合格 | 让步接收 | 乙 | 李其华 | 2176 | 1.0882 | / | 30110014 | 铬钝化卷 | 0.1-SPCC | 30312001 | 双面钢塑复合卷 | 0.165-SPCC | 10 | MO002783 | MO002783-015-02 | FM001 | 覆膜模板 | 4357 | 2024-08-17 | 2024-08-17 | 3 | 2024-08-27 17:59:34 | 2024-08-27 18:26:49 | 江苏九天光电科技有限公司 | 295628 | 李其华 |  | 1 | 0.165 | 4750 | 610 | 1 | JG12240705522 |  | 1 | 缩芯折印(尾部300米内有缩芯折印),Z撞伤(3450-4000米内传动侧边部来料撞伤打皱看6毫米),H黄斑(3300-3800米内板面轻微发黄，间断性有黄斑) | 是 | 是 | 40 | 15
覆膜 | JG1224070552 | JG12240705521 | 0.165 | 610 | 4760 | 2374 |  | 明绿改性膜-1 | 九天覆膜-8 | 合格 | 合格品 | 乙 | 李其华 | 2181 | 1.0885 | / | 30110014 | 铬钝化卷 | 0.1-SPCC | 30312001 | 双面钢塑复合卷 | 0.165-SPCC | 10 | MO002783 | MO002783-015-01 | FM001 | 覆膜模板 | 4357 | 2024-08-17 | 2024-08-17 | 3 | 2024-08-27 17:59:34 | 2024-08-27 18:26:49 | 江苏九天光电科技有限公司 | 295628 | 李其华 |  | 1 | 0.165 | 4760 | 610 | 1 | JG12240705521 |  | 1 |  | 是 | 是 | 40 | 15
覆膜 | JG1224070652 | JG12240706523 | 0.25 | 610 | 2375 | 1842 |  | 明绿改性膜-2 | 九天覆膜-5 | 合格 | 合格品 | 乙 | 冯忠平 | 1716 | 1.0734 | / | 30110011 | 铬钝化卷 | 0.15-SPCC | 30312017 | 双面钢塑复合卷 | 0.25-SPCC | 10 | MO003045 | MO003045-010-03 | FM001 | 覆膜模板 | 6691 | 2024-08-27 | 2024-08-27 | 3 | 2024-08-27 15:44:31 | 2024-08-27 17:12:04 | 江苏九天光电科技有限公司 | 308296 | 冯忠平 |  | 1 | 0.25 | 2375 | 610 | 1 | JG12240706523 |  | 1 |  | 是 | 是 | 117 | 10
覆膜 | JG1224070652 | JG12240706522 | 0.25 | 610 | 2500 | 1938 |  | 明绿改性膜-2 | 九天覆膜-5 | 合格 | 合格品 | 乙 | 冯忠平 | 1806 | 1.0731 | / | 30110011 | 铬钝化卷 | 0.15-SPCC | 30312017 | 双面钢塑复合卷 | 0.25-SPCC | 10 | MO003045 | MO003045-010-02 | FM001 | 覆膜模板 | 6691 | 2024-08-27 | 2024-08-27 | 3 | 2024-08-27 15:44:31 | 2024-08-27 17:12:04 | 江苏九天光电科技有限公司 | 308296 | 冯忠平 |  | 1 | 0.25 | 2500 | 610 | 1 | JG12240706522 |  | 1 |  | 是 | 是 | 117 | 10
覆膜 | JG1224070652 | JG12240706521 | 0.25 | 610 | 4400 | 3402 |  | 明绿改性膜-2 | 九天覆膜-5 | 合格 | 合格品 | 乙 | 冯忠平 | 3169 | 1.0735 | / | 30110011 | 铬钝化卷 | 0.15-SPCC | 30312017 | 双面钢塑复合卷 | 0.25-SPCC | 10 | MO003045 | MO003045-010-01 | FM001 | 覆膜模板 | 6691 | 2024-08-27 | 2024-08-27 | 3 | 2024-08-27 15:44:31 | 2024-08-27 17:12:04 | 江苏九天光电科技有限公司 | 308296 | 冯忠平 |  | 1 | 0.25 | 4400 | 610 | 1 | JG12240706521 |  | 1 |  | 是 | 是 | 117 | 10
覆膜 | JG1224080176 | JG12240801763 | 0.165 | 710 | 4870 | 2892 | 传动侧边部1公分宽亮斑辊印,670吗传动侧约15公分处1个1公分的顶伤凹印,4630米上板面操作侧约17公分处1个4公分的黄斑,2100米处下膜传动侧18-30公分内来膜有2条长条起筋,尾部碱液斑重，发黄严重 | 明绿改性膜-1 | 九天覆膜-9 | 合格 | 让步接收 | 乙 | 李其华 | 2726 | 1.0609 | / | 30110014 | 铬钝化卷 | 0.1-SPCC | 30312001 | 双面钢塑复合卷 | 0.165-SPCC | 10 | MO003044 | MO003044-003-03 | FM001 | 覆膜模板 | 7477 | 2024-08-27 | 2024-08-27 | 3 | 2024-08-27 14:48:44 | 2024-08-27 16:47:15 | 江苏九天光电科技有限公司 | 308236 | 李其华 |  | 1 | 0.165 | 4870 | 710 | 1 | JG12240801763 |  | 1 | H花辊印(传动侧边部1公分宽亮斑辊印),A凹印(670吗传动侧约15公分处1个1公分的顶伤凹印),H黄斑(4630米上板面操作侧约17公分处1个4公分的黄斑),Q起筋(2100米处下膜传动侧18-30公分内来膜有2条长条起筋) | 是 | 是 | 158 | 3
覆膜 | JG1224080176 | JG12240801762 | 0.165 | 710 | 4170 | 2464 | 传动侧边部1公分宽亮斑,辊印 | 明绿改性膜-1 | 九天覆膜-9 | 合格 | 让步接收 | 乙 | 李其华 | 2323 | 1.0607 | / | 30110014 | 铬钝化卷 | 0.1-SPCC | 30312001 | 双面钢塑复合卷 | 0.165-SPCC | 10 | MO003044 | MO003044-003-02 | FM001 | 覆膜模板 | 7477 | 2024-08-27 | 2024-08-27 | 3 | 2024-08-27 14:48:44 | 2024-08-27 16:47:15 | 江苏九天光电科技有限公司 | 308236 | 李其华 |  | 1 | 0.165 | 4170 | 710 | 1 | JG12240801762 |  | 1 | H花辊印(传动侧边部1公分宽亮斑辊印) | 是 | 是 | 158 | 3
覆膜 | JG1224080176 | JG12240801761 | 0.165 | 710 | 4350 | 2576 | 卷芯850米内传边4公分宽来料撞伤折印,传动侧边部1公分宽亮斑辊印 | 明绿改性膜-1 | 九天覆膜-9 | 合格 | 让步接收 | 乙 | 李其华 | 2428 | 1.061 | / | 30110014 | 铬钝化卷 | 0.1-SPCC | 30312001 | 双面钢塑复合卷 | 0.165-SPCC | 10 | MO003044 | MO003044-003-01 | FM001 | 覆膜模板 | 7477 | 2024-08-27 | 2024-08-27 | 3 | 2024-08-27 14:48:44 | 2024-08-27 16:47:15 | 江苏九天光电科技有限公司 | 308236 | 李其华 |  | 1 | 0.165 | 4350 | 710 | 1 | JG12240801761 |  | 1 | Z撞伤折印(卷芯850米内传边4公分宽来料撞伤折印),H花辊印(传动侧边部1公分宽亮斑辊印) | 是 | 是 | 158 | 3
覆膜 | JG1224070543 | JG12240705432 | 0.25 | 610 | 3200 | 2486 | 800米左右传动侧露白6-7毫米,一边分三层 | 明绿CJB膜-1 | 九天覆膜-8 | 合格 | 让步接收 | 乙 | 冯忠平 | 2305 | 1.0785 | / | 30110011 | 铬钝化卷 | 0.15-SPCC | 30312017 | 双面钢塑复合卷 | 0.25-SPCC | 10 | MO003005 | MO003005-037-02 | FM001 | 覆膜模板 | 6917 | 2024-08-25 | 2024-08-25 | 3 | 2024-08-27 12:18:50 | 2024-08-27 14:43:49 | 江苏九天光电科技有限公司 | 306359 | 冯忠平 |  | 1 | 0.25 | 3200 | 610 | 1 | JG12240705432 |  | 1 | L露白(800米左右传动侧露白6-7毫米 | 是 | 是 | 217 | 37
覆膜 | JG1224070543 | JG12240705431 | 0.25 | 610 | 6480 | 4974 | 一边分三层 | 明绿CJB膜-1 | 九天覆膜-8 | 合格 | 合格品 | 乙 | 冯忠平 | 4612 | 1.0785 | / | 30110011 | 铬钝化卷 | 0.15-SPCC | 30312017 | 双面钢塑复合卷 | 0.25-SPCC | 10 | MO003005 | MO003005-037-01 | FM001 | 覆膜模板 | 6917 | 2024-08-25 | 2024-08-25 | 3 | 2024-08-27 12:18:50 | 2024-08-27 14:43:49 | 江苏九天光电科技有限公司 | 306359 | 冯忠平 |  | 1 | 0.25 | 6480 | 610 | 1 | JG12240705431 |  | 1 |  | 是 | 是 | 217 | 37
覆膜 | JG1224080164 | JG12240801643 | 0.165 | 710 | 4530 | 2684 | 操边1公分内有亮斑辊印，板面两侧碱液斑重，发黄 | 明绿改性膜-1 | 九天覆膜-9 | 合格 | 让步接收 | 乙 | 李其华 | 2494 | 1.0762 | / | 30110014 | 铬钝化卷 | 0.1-SPCC | 30312001 | 双面钢塑复合卷 | 0.165-SPCC | 10 | MO003044 | MO003044-001-03 | FM001 | 覆膜模板 | 7511 | 2024-08-27 | 2024-08-27 | 3 | 2024-08-27 11:58:17 | 2024-08-27 14:15:40 | 江苏九天光电科技有限公司 | 308235 | 李其华 |  | 1 | 0.165 | 4530 | 710 | 1 | JG12240801643 |  | 1 | H花辊印(操边1公分内有亮斑辊印。),J碱液斑(板面两侧碱液斑重，发黄) | 是 | 是 | 182 | 1
覆膜 | JG1224080164 | JG12240801642 | 0.165 | 710 | 4600 | 2732 | 操边1公分内有亮斑辊印，下板面操作侧有小黑点，板面两侧轻黄 | 明绿改性膜-1 | 九天覆膜-9 | 合格 | 让步接收 | 乙 | 李其华 | 2538 | 1.0764 | / | 30110014 | 铬钝化卷 | 0.1-SPCC | 30312001 | 双面钢塑复合卷 | 0.165-SPCC | 10 | MO003044 | MO003044-001-02 | FM001 | 覆膜模板 | 7511 | 2024-08-27 | 2024-08-27 | 3 | 2024-08-27 11:58:17 | 2024-08-27 14:15:40 | 江苏九天光电科技有限公司 | 308235 | 李其华 |  | 1 | 0.165 | 4600 | 710 | 1 | JG12240801642 |  | 1 | H花辊印(操边1公分内有亮斑辊印，下板面操作侧有小黑点。) | 是 | 是 | 182 | 1
覆膜 | JG1224080164 | JG12240801641 | 0.165 | 710 | 4490 | 2668 | 板面两侧碱液斑重发黄,下板面操作侧有小黑点，操边2公分内有亮斑辊印黄条印 | 明绿改性膜-1 | 九天覆膜-9 | 合格 | 让步接收 | 乙 | 李其华 | 2479 | 1.0762 | / | 30110014 | 铬钝化卷 | 0.1-SPCC | 30312001 | 双面钢塑复合卷 | 0.165-SPCC | 10 | MO003044 | MO003044-001-01 | FM001 | 覆膜模板 | 7511 | 2024-08-27 | 2024-08-27 | 3 | 2024-08-27 11:58:17 | 2024-08-27 14:15:40 | 江苏九天光电科技有限公司 | 308235 | 李其华 |  | 1 | 0.165 | 4490 | 710 | 1 | JG12240801641 |  | 1 | J碱液斑(板面两侧碱液斑重发黄,下板面操作侧有小黑点),H花辊印(操边2公分内有亮斑辊印黄条印) | 是 | 是 | 182 | 1
覆膜 | JG1224070611 | JG12240706113 | 0.25 | 610 | 3140 | 2360 |  | 明绿改性膜-2 | 九天覆膜-5 | 合格 | 合格品 | 乙 | 冯忠平 | 2191 | 1.0771 | / | 30110011 | 铬钝化卷 | 0.15-SPCC | 30312017 | 双面钢塑复合卷 | 0.25-SPCC | 10 | MO003027 | MO003027-011-03 | FM001 | 覆膜模板 | 6581 | 2024-08-26 | 2024-08-26 | 3 | 2024-08-27 09:28:59 | 2024-08-27 12:17:11 | 江苏九天光电科技有限公司 | 0 | 冯忠平 |  | 1 | 0.25 | 3140 | 610 | 1 | JG12240706113 |  | 1 |  | 是 | 是 | 225 | 11
覆膜 | JG1224070611 | JG12240706112 | 0.25 | 610 | 3150 | 2364 |  | 明绿改性膜-2 | 九天覆膜-5 | 合格 | 合格品 | 乙 | 冯忠平 | 2195 | 1.077 | / | 30110011 | 铬钝化卷 | 0.15-SPCC | 30312017 | 双面钢塑复合卷 | 0.25-SPCC | 10 | MO003027 | MO003027-011-02 | FM001 | 覆膜模板 | 6581 | 2024-08-26 | 2024-08-26 | 3 | 2024-08-27 09:28:59 | 2024-08-27 12:17:11 | 江苏九天光电科技有限公司 | 0 | 冯忠平 |  | 1 | 0.25 | 3150 | 610 | 1 | JG12240706112 |  | 1 |  | 是 | 是 | 225 | 11
覆膜 | JG1224070611 | JG12240706111 | 0.25 | 610 | 3150 | 2364 |  | 明绿改性膜-2 | 九天覆膜-5 | 合格 | 合格品 | 乙 | 冯忠平 | 2195 | 1.077 | / | 30110011 | 铬钝化卷 | 0.15-SPCC | 30312017 | 双面钢塑复合卷 | 0.25-SPCC | 10 | MO003027 | MO003027-011-01 | FM001 | 覆膜模板 | 6581 | 2024-08-26 | 2024-08-26 | 3 | 2024-08-27 09:28:59 | 2024-08-27 12:17:11 | 江苏九天光电科技有限公司 | 0 | 冯忠平 |  | 1 | 0.25 | 3150 | 610 | 1 | JG12240706111 |  | 1 |  | 是 | 是 | 225 | 11
覆膜 | JG122407040822 | JG122407040822 | 0.165 | 710 | 5320 | 3114 | 406米操作侧28公分处1个0.18平方毫米孔洞，卷芯150米内操边约6公分处有7毫米宽来料顶伤重凹印 |  | 九天覆膜-9 | 合格 | 让步接收 | 乙 | 李其华 | 2895 | 1.0756 | / | 30110014 | 铬钝化卷 | 0.1-SPCC | 30312001 | 双面钢塑复合卷 | 0.165-SPCC | 10 | MO002892 | MO002892-004 | FM001 | 覆膜模板 | 2895 | 2024-08-21 | 2024-08-21 | 3 | 2024-08-27 10:44:23 | 2024-08-27 11:40:46 | 江苏九天光电科技有限公司 | 300704 | 李其华 |  |  | 0.1 | 0 | 710 | 1 | JG122407040822 |  | 1 | K孔洞(406米操作侧28公分处1个0.18平方毫米孔洞),A凹印(卷芯150米内操边约6公分处有7毫米宽来料顶伤重凹印) | 是 | 是 | 56 | 4
覆膜 | JG122408000412 | JG122408000412 | 0.165 | 710 | 4280 | 2466 | 整卷两侧约3公分看有水锈斑，来膜塑粒子较多，尾部500米内板面中间20公分间断性成群小塑粒子出现 | 明绿改性膜-1 | 九天覆膜-9 | 合格 | 让步接收 | 乙 | 李其华 | 2291 | 1.0764 | / | 30110014 | 铬钝化卷 | 0.1-SPCC | 30312001 | 双面钢塑复合卷 | 0.165-SPCC | 10 | MO003006 | MO003006-015 | FM001 | 覆膜模板 | 2291 | 2024-08-25 | 2024-08-25 | 3 | 2024-08-27 09:41:12 | 2024-08-27 10:33:39 | 江苏九天光电科技有限公司 | 306380 | 李其华 |  |  | 0.1 | 4300 | 710 | 1 | JG122408000412 |  | 1 | S水锈斑(整卷两侧约3公分看有水锈斑) | 是 | 是 | 52 | 15
覆膜 | JG1224070550 | JG12240705503 | 0.25 | 610 | 3150 | 2364 |  | 明绿改性膜-2 | 九天覆膜-5 | 合格 | 合格品 | 乙 | 冯忠平 | 2195 | 1.077 | / | 30110011 | 铬钝化卷 | 0.15-SPCC | 30312017 | 双面钢塑复合卷 | 0.25-SPCC | 10 | MO003027 | MO003027-012-03 | FM001 | 覆膜模板 | 6600 | 2024-08-26 | 2024-08-26 | 3 | 2024-08-27 06:23:51 | 2024-08-27 09:23:15 | 江苏九天光电科技有限公司 | 0 | 徐新圣 |  | 1 | 0.25 | 3150 | 610 | 1 | JG12240705503 |  | 1 |  | 是 | 是 | 240 | 12
覆膜 | JG1224070550 | JG12240705502 | 0.25 | 610 | 3200 | 2388 |  | 明绿改性膜-2 | 九天覆膜-5 | 合格 | 合格品 | 甲 | 徐新圣 | 2218 | 1.0766 | / | 30110011 | 铬钝化卷 | 0.15-SPCC | 30312017 | 双面钢塑复合卷 | 0.25-SPCC | 10 | MO003027 | MO003027-012-02 | FM001 | 覆膜模板 | 6600 | 2024-08-26 | 2024-08-26 | 3 | 2024-08-27 06:23:51 | 2024-08-27 09:23:15 | 江苏九天光电科技有限公司 | 0 | 徐新圣 |  | 1 | 0.25 | 3200 | 610 | 1 | JG12240705502 |  | 1 |  | 是 | 是 | 240 | 12
覆膜 | JG1224070550 | JG12240705501 | 0.25 | 610 | 3150 | 2355 |  | 明绿改性膜-2 | 九天覆膜-5 | 合格 | 合格品 | 甲 | 徐新圣 | 2187 | 1.0768 | / | 30110011 | 铬钝化卷 | 0.15-SPCC | 30312017 | 双面钢塑复合卷 | 0.25-SPCC | 10 | MO003027 | MO003027-012-01 | FM001 | 覆膜模板 | 6600 | 2024-08-26 | 2024-08-26 | 3 | 2024-08-27 06:23:51 | 2024-08-27 09:23:15 | 江苏九天光电科技有限公司 | 0 | 徐新圣 |  | 1 | 0.25 | 3150 | 610 | 1 | JG12240705501 |  | 1 |  | 是 | 是 | 240 | 12
覆膜 | JG122407027113 | JG1224070271132 | 0.165 | 610 | 4100 | 2038 | 3750-3990米操作侧15-36MM处4个0.11-0.34平方毫米孔洞，辊印，边浪 | 明绿改性膜-1 | 九天覆膜-9 | 合格 | 让步接收 | 甲 | 徐兴良 | 1889 | 1.0789 | / | 30110014 | 铬钝化卷 | 0.1-SPCC | 30312001 | 双面钢塑复合卷 | 0.165-SPCC | 10 | MO003005 | MO003005-008-02 | FM001 | 覆膜模板 | 3771 | 2024-08-25 | 2024-08-25 | 3 | 2024-08-27 05:54:35 | 2024-08-27 09:06:25 | 江苏九天光电科技有限公司 | 306341 | 徐兴良 |  | 1 | 0.165 | 4100 | 610 | 1 | JG1224070271132 |  | 1 | G辊印(1),L肋浪(浪边),K孔洞(3750-3990米操作侧15-36MM处4个 大小0.11-0.34平方毫米) | 是 | 是 | 288 | 8
覆膜 | JG122407027113 | JG1224070271131 | 0.165 | 610 | 4060 | 2030 | 970米操作侧边部膜破 约3公分宽，辊印，边浪 | 明绿改性膜-1 | 九天覆膜-9 | 合格 | 让步接收 | 甲 | 徐兴良 | 1882 | 1.0786 | / | 30110014 | 铬钝化卷 | 0.1-SPCC | 30312001 | 双面钢塑复合卷 | 0.165-SPCC | 10 | MO003005 | MO003005-008-01 | FM001 | 覆膜模板 | 3771 | 2024-08-25 | 2024-08-25 | 3 | 2024-08-27 05:54:35 | 2024-08-27 09:06:25 | 江苏九天光电科技有限公司 | 306341 | 徐兴良 |  | 1 | 0.165 | 4060 | 610 | 1 | JG1224070271131 |  | 1 | G辊印(1),L肋浪(浪边),M膜破(970米操作侧边部膜破 约3公分宽) | 是 | 是 | 288 | 8