## sheet1
工序名称 | 新卷号 | 批号 | 机组名称 | 工序状态 | 检验结果 | 班组 | 参与人 | 来料重量 | 出料重量 | 成材率 | 出料长度 | 出料厚度 | 出料宽度 | 工序要求 | 备注 | 来料编码 | 来料名称 | 来料规格 | 产品编码 | 产品名称 | 产品规格 | 膜名称 | 排序 | 主计划号 | 子计划号 | 工序流程编码 | 工序流程名称 | 工单需求 | 计划开始时间 | 计划结束时间 | 工单状态 | 开始时间 | 产出时间 | 组织名称 | 卷号ID | 操作工人 | 报工人 | 检验 | 来料厚度 | 来料长度 | 来料宽度 | 是否分卷 | 原卷号 | 工单要求 | 是否成品 | 不良现象 | 是否入库 | 入库审核 | 生产工时 | 工单行号
覆膜 | JG12240701271 | JG12240701271 | 九天覆膜-9 | 合格 | 合格品 | 乙 | 李其华 | 2719 | 2906 | 1.0688 | 3240 | 0.25 | 710 | / | Z撞伤(卷芯来料有撞伤，顶伤印) | 30110011 | 铬钝化卷 | 0.15-SPCC | 30312017 | 双面钢塑复合卷 | 0.25-SPCC | 明绿改性膜-1 | 10 | MO002252 | MO002252-021 | FM001 | 覆膜模板 | 2719 | 2024-08-01 | 2024-08-01 | 3 | 2024-08-28 10:48:40 | 2024-08-28 10:50:55 | 江苏九天光电科技有限公司 | 274198 | 李其华 |  |  | 0.15 | 0 | 710 | 1 | JG12240701271 |  | 1 | Z撞伤(卷芯来料有撞伤，顶伤印) | 否 | 否 |  | 21
覆膜 | JG1224070411121 | JG1224070411121 | 九天覆膜-9 | 合格 | 合格品 | 乙 | 李其华 | 1687 | 1862 | 1.1037 | 3120 | 0.19 | 710 | / | H黄斑(卷芯120米处板面发黄有黄斑。接班时510米张力42.) | 30110014 | 铬钝化卷 | 0.1-SPCC | 30312002 | 双面钢塑复合卷 | 0.19-SPCC | 明绿改性膜-1 | 10 | MO003006 | MO003006-025 | FM001 | 覆膜模板 | 1687 | 2024-08-25 | 2024-08-25 | 3 | 2024-08-28 09:39:23 | 2024-08-28 09:42:22 | 江苏九天光电科技有限公司 | 306385 | 李其华 |  |  | 0.1 | 3180 | 710 | 1 | JG1224070411121 |  | 1 | H黄斑(卷芯120米处板面发黄有黄斑。接班时510米张力42.) | 否 | 否 |  | 25
覆膜 | JG12240706342 | JG1224070634 | 九天覆膜-5 | 合格 | 让步接收 | 甲 | 徐新圣 | 2981 | 3206 | 1.0755 | 4220 | 0.25 | 610 | / | G辊印(尾部操作侧边部辊印) | 30110011 | 铬钝化卷 | 0.15-SPCC | 30312017 | 双面钢塑复合卷 | 0.25-SPCC | 明绿改性膜-2 | 10 | MO003045 | MO003045-009-02 | FM001 | 覆膜模板 | 5081 | 2024-08-27 | 2024-08-27 | 3 | 2024-08-28 05:56:09 | 2024-08-28 06:56:53 | 江苏九天光电科技有限公司 | 308295 | 徐新圣 |  | 1 | 0.25 | 4220 | 610 | 1 | JG12240706342 |  | 1 | G辊印尾部操作侧边部辊印) | 是 | 是 | 90 | 9
覆膜 | JG12240706341 | JG1224070634 | 九天覆膜-5 | 合格 | 合格品 | 甲 | 徐新圣 | 2100 | 2259 | 1.0757 | 3000 | 0.25 | 610 | / |  | 30110011 | 铬钝化卷 | 0.15-SPCC | 30312017 | 双面钢塑复合卷 | 0.25-SPCC | 明绿改性膜-2 | 10 | MO003045 | MO003045-009-01 | FM001 | 覆膜模板 | 5081 | 2024-08-27 | 2024-08-27 | 3 | 2024-08-28 05:56:09 | 2024-08-28 06:56:53 | 江苏九天光电科技有限公司 | 308295 | 徐新圣 |  | 1 | 0.25 | 3000 | 610 | 1 | JG12240706341 |  | 1 |  | 是 | 是 | 90 | 9
覆膜翻包 | JG912408000223 | JG912408000223 | 九天覆膜-8 | 合格 | 合格品 | 甲 | 徐兴良 | 2119 | 1925 | 0.9084 | 3950 | 0.15 | 610 | / |  | 30311002 | 单面钢塑复合卷 | 0.15-SPCC | 30311002 | 单面钢塑复合卷 | 0.15-SPCC |  | 10 | MO003057 | MO003057-001 | FM001 | 覆膜模板 | 2119 | 2024-08-27 | 2024-08-27 | 3 | 2024-08-28 06:53:31 | 2024-08-28 06:55:21 | 江苏九天光电科技有限公司 | 308641 | 徐兴良 |  |  | 0.15 | 0 | 610 | 1 | JG912408000223 |  | 1 |  | 是 | 是 | 2 | 1
覆膜 | JG91240800633 | JG9124080063 | 九天覆膜-8 | 合格 | 让步接收 | 甲 | 徐兴良 | 2110 | 2230 | 1.0569 | 4430 | 0.15 | 630 | / | 缩芯折印(尾缩芯折印) | 30110014 | 铬钝化卷 | 0.1-SPCC | 30311002 | 单面钢塑复合卷 | 0.15-SPCC | 明绿改性膜-1 | 10 | MO003005 | MO003005-025-03 | FM001 | 覆膜模板 | 6471 | 2024-08-25 | 2024-08-25 | 3 | 2024-08-28 06:02:56 | 2024-08-28 06:52:17 | 江苏九天光电科技有限公司 | 306339 | 徐兴良 |  | 1 | 0.15 | 4430 | 630 | 1 | JG91240800633 |  | 1 | 缩芯折印(尾缩芯折印) | 是 | 是 | 66 | 25
覆膜 | JG91240800632 | JG9124080063 | 九天覆膜-8 | 合格 | 让步接收 | 甲 | 徐兴良 | 2180 | 2304 | 1.0569 | 4550 | 0.15 | 630 | / | Q起筋(3170米操作侧约15公分处上膜膜起筋) | 30110014 | 铬钝化卷 | 0.1-SPCC | 30311002 | 单面钢塑复合卷 | 0.15-SPCC | 明绿改性膜-1 | 10 | MO003005 | MO003005-025-02 | FM001 | 覆膜模板 | 6471 | 2024-08-25 | 2024-08-25 | 3 | 2024-08-28 06:02:56 | 2024-08-28 06:52:17 | 江苏九天光电科技有限公司 | 306339 | 徐兴良 |  | 1 | 0.15 | 4550 | 630 | 1 | JG91240800632 |  | 1 | Q起筋(3170米操作侧约15公分处上膜膜起筋) | 是 | 是 | 66 | 25
覆膜 | JG91240800631 | JG9124080063 | 九天覆膜-8 | 合格 | 合格品 | 甲 | 徐兴良 | 2182 | 2306 | 1.0568 | 4550 | 0.15 | 630 | / |  | 30110014 | 铬钝化卷 | 0.1-SPCC | 30311002 | 单面钢塑复合卷 | 0.15-SPCC | 明绿改性膜-1 | 10 | MO003005 | MO003005-025-01 | FM001 | 覆膜模板 | 6471 | 2024-08-25 | 2024-08-25 | 3 | 2024-08-28 06:02:56 | 2024-08-28 06:52:17 | 江苏九天光电科技有限公司 | 306339 | 徐兴良 |  | 1 | 0.15 | 4550 | 630 | 1 | JG91240800631 |  | 1 |  | 是 | 是 | 66 | 25
覆膜 | JG91240800113 | JG9124080011 | 九天覆膜-8 | 合格 | 让步接收 | 甲 | 徐兴良 | 2114 | 2232 | 1.0558 | 4390 | 0.15 | 630 | / | 缩芯折印(尾缩芯折印) | 30110014 | 铬钝化卷 | 0.1-SPCC | 30311002 | 单面钢塑复合卷 | 0.15-SPCC | 明绿改性膜-1 | 10 | MO003005 | MO003005-028-03 | FM001 | 覆膜模板 | 6425 | 2024-08-25 | 2024-08-25 | 3 | 2024-08-28 01:22:23 | 2024-08-28 05:53:14 | 江苏九天光电科技有限公司 | 306338 | 徐兴良 |  | 1 | 0.15 | 4390 | 630 | 1 | JG91240800113 |  | 1 | 缩芯折印(尾缩芯折印) | 是 | 是 | 361 | 28
覆膜 | JG91240800112 | JG9124080011 | 九天覆膜-8 | 合格 | 合格品 | 甲 | 徐兴良 | 2169 | 2290 | 1.0558 | 4510 | 0.15 | 630 | / |  | 30110014 | 铬钝化卷 | 0.1-SPCC | 30311002 | 单面钢塑复合卷 | 0.15-SPCC | 明绿改性膜-1 | 10 | MO003005 | MO003005-028-02 | FM001 | 覆膜模板 | 6425 | 2024-08-25 | 2024-08-25 | 3 | 2024-08-28 01:22:23 | 2024-08-28 05:53:14 | 江苏九天光电科技有限公司 | 306338 | 徐兴良 |  | 1 | 0.15 | 4510 | 630 | 1 | JG91240800112 |  | 1 |  | 是 | 是 | 361 | 28
覆膜 | JG91240800111 | JG9124080011 | 九天覆膜-8 | 合格 | 让步接收 | 甲 | 徐兴良 | 2142 | 2262 | 1.056 | 4480 | 0.15 | 630 | / | C虫斑(2360米操作侧约25公分处虫斑约2公分。) | 30110014 | 铬钝化卷 | 0.1-SPCC | 30311002 | 单面钢塑复合卷 | 0.15-SPCC | 明绿改性膜-1 | 10 | MO003005 | MO003005-028-01 | FM001 | 覆膜模板 | 6425 | 2024-08-25 | 2024-08-25 | 3 | 2024-08-28 01:22:23 | 2024-08-28 05:53:14 | 江苏九天光电科技有限公司 | 306338 | 徐兴良 |  | 1 | 0.15 | 4480 | 630 | 1 | JG91240800111 |  | 1 | C虫斑(2360米操作侧约25公分处虫斑约2公分。) | 是 | 是 | 361 | 28
覆膜 | JG91240800673 | JG9124080067 | 九天覆膜-9 | 合格 | 合格品 | 甲 | 徐兴良 | 2149 | 2264 | 1.0535 | 4500 | 0.15 | 630 | / |  | 30110014 | 铬钝化卷 | 0.1-SPCC | 30311002 | 单面钢塑复合卷 | 0.15-SPCC | 明绿改性膜-1 | 10 | MO003045 | MO003045-004-03 | FM001 | 覆膜模板 | 6485 | 2024-08-27 | 2024-08-27 | 3 | 2024-08-28 05:30:29 | 2024-08-28 05:31:52 | 江苏九天光电科技有限公司 | 308291 | 徐兴良 |  | 1 | 0.15 | 4500 | 630 | 1 | JG91240800673 |  | 1 |  | 是 | 是 | 1 | 4
覆膜 | JG91240800672 | JG9124080067 | 九天覆膜-9 | 合格 | 合格品 | 甲 | 徐兴良 | 2162 | 2278 | 1.0537 | 4550 | 0.15 | 630 | / |  | 30110014 | 铬钝化卷 | 0.1-SPCC | 30311002 | 单面钢塑复合卷 | 0.15-SPCC | 明绿改性膜-1 | 10 | MO003045 | MO003045-004-02 | FM001 | 覆膜模板 | 6485 | 2024-08-27 | 2024-08-27 | 3 | 2024-08-28 05:30:29 | 2024-08-28 05:31:52 | 江苏九天光电科技有限公司 | 308291 | 徐兴良 |  | 1 | 0.15 | 4550 | 630 | 1 | JG91240800672 |  | 1 |  | 是 | 是 | 1 | 4
覆膜 | JG91240800671 | JG9124080067 | 九天覆膜-9 | 合格 | 合格品 | 甲 | 徐兴良 | 2174 | 2290 | 1.0534 | 4550 | 0.15 | 630 | / |  | 30110014 | 铬钝化卷 | 0.1-SPCC | 30311002 | 单面钢塑复合卷 | 0.15-SPCC | 明绿改性膜-1 | 10 | MO003045 | MO003045-004-01 | FM001 | 覆膜模板 | 6485 | 2024-08-27 | 2024-08-27 | 3 | 2024-08-28 05:30:29 | 2024-08-28 05:31:52 | 江苏九天光电科技有限公司 | 308291 | 徐兴良 |  | 1 | 0.15 | 4550 | 630 | 1 | JG91240800671 |  | 1 |  | 是 | 是 | 1 | 4
覆膜 | JG12240704914 | JG1224070491 | 九天覆膜-5 | 合格 | 合格品 | 甲 | 徐新圣 | 1666 | 1789 | 1.0738 | 2325 | 0.25 | 610 | / |  | 30110011 | 铬钝化卷 | 0.15-SPCC | 30312017 | 双面钢塑复合卷 | 0.25-SPCC | 明绿改性膜-2 | 10 | MO003056 | MO003056-002-04 | FM001 | 覆膜模板 | 6723 | 2024-08-27 | 2024-08-27 | 3 | 2024-08-28 03:36:21 | 2024-08-28 05:16:12 | 江苏九天光电科技有限公司 | 0 | 徐新圣 |  | 1 | 0.25 | 2325 | 610 | 1 | JG12240704914 |  | 1 |  | 是 | 是 | 125 | 2
覆膜 | JG12240704913 | JG1224070491 | 九天覆膜-5 | 合格 | 合格品 | 甲 | 徐新圣 | 1686 | 1811 | 1.0741 | 2375 | 0.25 | 610 | / |  | 30110011 | 铬钝化卷 | 0.15-SPCC | 30312017 | 双面钢塑复合卷 | 0.25-SPCC | 明绿改性膜-2 | 10 | MO003056 | MO003056-002-03 | FM001 | 覆膜模板 | 6723 | 2024-08-27 | 2024-08-27 | 3 | 2024-08-28 03:36:21 | 2024-08-28 05:16:12 | 江苏九天光电科技有限公司 | 0 | 徐新圣 |  | 1 | 0.25 | 2375 | 610 | 1 | JG12240704913 |  | 1 |  | 是 | 是 | 125 | 2
覆膜 | JG12240704912 | JG1224070491 | 九天覆膜-5 | 合格 | 合格品 | 甲 | 徐新圣 | 1688 | 1813 | 1.0741 | 2375 | 0.25 | 610 | / |  | 30110011 | 铬钝化卷 | 0.15-SPCC | 30312017 | 双面钢塑复合卷 | 0.25-SPCC | 明绿改性膜-2 | 10 | MO003056 | MO003056-002-02 | FM001 | 覆膜模板 | 6723 | 2024-08-27 | 2024-08-27 | 3 | 2024-08-28 03:36:21 | 2024-08-28 05:16:12 | 江苏九天光电科技有限公司 | 0 | 徐新圣 |  | 1 | 0.25 | 2375 | 610 | 1 | JG12240704912 |  | 1 |  | 是 | 是 | 125 | 2
覆膜 | JG12240704911 | JG1224070491 | 九天覆膜-5 | 合格 | 合格品 | 甲 | 徐新圣 | 1683 | 1808 | 1.0743 | 2370 | 0.25 | 610 | / |  | 30110011 | 铬钝化卷 | 0.15-SPCC | 30312017 | 双面钢塑复合卷 | 0.25-SPCC | 明绿改性膜-2 | 10 | MO003056 | MO003056-002-01 | FM001 | 覆膜模板 | 6723 | 2024-08-27 | 2024-08-27 | 3 | 2024-08-28 03:36:21 | 2024-08-28 05:16:12 | 江苏九天光电科技有限公司 | 0 | 徐新圣 |  | 1 | 0.25 | 2370 | 610 | 1 | JG12240704911 |  | 1 |  | 是 | 是 | 125 | 2
覆膜 | JG12240702712 | JG12240702712 | 九天覆膜-8 | 合格 | 让步接收 | 甲 | 徐兴良 | 2049 | 2220 | 1.0835 | 4380 | 0.165 | 610 | / | C虫斑(3270米操作侧约15公分处虫锈斑约10公分。【夹纸处】),缩芯折印(尾缩芯折印，有气泡印。) | 30110014 | 铬钝化卷 | 0.1-SPCC | 30312001 | 双面钢塑复合卷 | 0.165-SPCC | 明绿改性膜-1 | 10 | MO003027 | MO003027-001 | FM001 | 覆膜模板 | 2049 | 2024-08-26 | 2024-08-26 | 3 | 2024-08-27 23:26:22 | 2024-08-28 00:31:24 | 江苏九天光电科技有限公司 | 307572 | 徐兴良 |  |  | 0.1 | 0 | 610 | 1 | JG12240702712 |  | 1 | C虫斑(3270米操作侧约15公分处虫锈斑约10公分。【夹纸处】),缩芯折印(尾缩芯折印，有气泡印。) | 是 | 是 | 65 | 1
覆膜 | JG1224060236122 | JG122406023612 | 九天覆膜-9 | 合格 | 让步接收 | 甲 | 徐兴良 | 1843 | 1984 | 1.0765 | 3200 | 0.165 | 760 | / | Z撞伤(2150米操作侧撞伤2公分 皱印 小缺口),K孔洞(1559米操作侧587-588MM2个 大小0.71-0.53) | 30110014 | 铬钝化卷 | 0.1-SPCC | 30312001 | 双面钢塑复合卷 | 0.165-SPCC |  | 10 | MO002018 | MO002018-004-02 | FM001 | 覆膜模板 | 3609 | 2024-07-24 | 2024-07-24 | 3 | 2024-08-27 22:21:30 | 2024-08-28 00:10:19 | 江苏九天光电科技有限公司 | 256782 | 徐兴良 |  | 1 | 0.165 | 3200 | 760 | 1 | JG1224060236122 |  | 1 | Z撞伤(2150米操作侧撞伤2公分 皱印 小缺口),K孔洞(1559米操作侧587-588MM2个 大小0.71-0.53) | 是 | 是 | 163 | 4
覆膜 | JG1224060236121 | JG122406023612 | 九天覆膜-9 | 合格 | 合格品 | 甲 | 徐兴良 | 1766 | 1902 | 1.077 | 3050 | 0.165 | 760 | / |  | 30110014 | 铬钝化卷 | 0.1-SPCC | 30312001 | 双面钢塑复合卷 | 0.165-SPCC |  | 10 | MO002018 | MO002018-004-01 | FM001 | 覆膜模板 | 3609 | 2024-07-24 | 2024-07-24 | 3 | 2024-08-27 22:21:30 | 2024-08-28 00:10:19 | 江苏九天光电科技有限公司 | 256782 | 徐兴良 |  | 1 | 0.165 | 3050 | 760 | 1 | JG1224060236121 |  | 1 |  | 是 | 是 | 163 | 4
覆膜 | JG12240706953 | JG12240706953 | 九天覆膜-8 | 合格 | 让步接收 | 甲 | 徐兴良 | 1825 | 1962 | 1.0751 | 3940 | 0.165 | 610 | / | M膜破(400米内传边气泡印重约1公分)缩芯折印(尾缩芯折印) | 30110014 | 铬钝化卷 | 0.1-SPCC | 30312001 | 双面钢塑复合卷 | 0.165-SPCC | 明绿改性膜-1 | 10 | MO003027 | MO003027-002 | FM001 | 覆膜模板 | 1825 | 2024-08-26 | 2024-08-26 | 3 | 2024-08-27 22:34:11 | 2024-08-27 23:18:07 | 江苏九天光电科技有限公司 | 307573 | 徐兴良 |  |  | 0.1 | 0 | 610 | 1 | JG12240706953 |  | 1 | M膜破(400米内传边气泡印重约1公分)缩芯折印(尾缩芯折印) | 是 | 是 | 44 | 2
覆膜 | JG12240704963 | JG1224070496 | 九天覆膜-8 | 合格 | 让步接收 | 甲 | 徐兴良 | 1963 | 2131 | 1.0856 | 4250 | 0.165 | 610 | / | Z折印(2400米传边2公分处皱印效重。),S碎边(尾300米操边碎边约4mm),缩芯折印(尾缩芯折印。) | 30110014 | 铬钝化卷 | 0.1-SPCC | 30312001 | 双面钢塑复合卷 | 0.165-SPCC | 明绿改性膜-1 | 10 | MO003005 | MO003005-011-03 | FM001 | 覆膜模板 | 5891 | 2024-08-25 | 2024-08-25 | 3 | 2024-08-27 07:26:17 | 2024-08-27 22:30:51 | 江苏九天光电科技有限公司 | 306342 | 徐刚 |  | 1 | 0.165 | 4250 | 610 | 1 | JG12240704963 |  | 1 | Z折印(2400米传边2公分处皱印效重。),S碎边(尾300米操边碎边约4mm),缩芯折印(尾缩芯折印。) | 是 | 是 | 1205 | 11
覆膜 | JG12240704962 | JG1224070496 | 九天覆膜-8 | 合格 | 合格品 | 甲 | 徐兴良 | 2018 | 2191 | 1.0857 | 4380 | 0.165 | 610 | / |  | 30110014 | 铬钝化卷 | 0.1-SPCC | 30312001 | 双面钢塑复合卷 | 0.165-SPCC | 明绿改性膜-1 | 10 | MO003005 | MO003005-011-02 | FM001 | 覆膜模板 | 5891 | 2024-08-25 | 2024-08-25 | 3 | 2024-08-27 07:26:17 | 2024-08-27 22:30:51 | 江苏九天光电科技有限公司 | 306342 | 徐刚 |  | 1 | 0.165 | 4380 | 610 | 1 | JG12240704962 |  | 1 |  | 是 | 是 | 1205 | 11
覆膜 | JG12240704961 | JG1224070496 | 九天覆膜-8 | 合格 | 合格品 | 甲 | 徐兴良 | 1910 | 2073 | 1.0853 | 4110 | 0.165 | 610 | / |  | 30110014 | 铬钝化卷 | 0.1-SPCC | 30312001 | 双面钢塑复合卷 | 0.165-SPCC | 明绿改性膜-1 | 10 | MO003005 | MO003005-011-01 | FM001 | 覆膜模板 | 5891 | 2024-08-25 | 2024-08-25 | 3 | 2024-08-27 07:26:17 | 2024-08-27 22:30:51 | 江苏九天光电科技有限公司 | 306342 | 徐刚 |  | 1 | 0.165 | 4110 | 610 | 1 | JG12240704961 |  | 1 |  | 是 | 是 | 1205 | 11
覆膜 | JG122408001413 | JG12240800141 | 九天覆膜-9 | 合格 | 让步接收 | 甲 | 徐兴良 | 2301 | 2496 | 1.0847 | 4280 | 0.165 | 710 | / | R乳化斑(来料振纹 乳化斑重)起筋2950米 3000起筋 | 30110014 | 铬钝化卷 | 0.1-SPCC | 30312001 | 双面钢塑复合卷 | 0.165-SPCC | 明绿改性膜-1 | 10 | MO003055 | MO003055-004-03 | FM001 | 覆膜模板 | 6855 | 2024-08-27 | 2024-08-27 | 3 | 2024-08-27 19:42:31 | 2024-08-27 22:20:04 | 江苏九天光电科技有限公司 | 0 | 李其华 |  | 1 | 0.165 | 4280 | 710 | 1 | JG122408001413 |  | 1 | R乳化斑(来料振纹 乳化斑重) | 是 | 是 | 210 | 4
覆膜 | JG122408001412 | JG12240800141 | 九天覆膜-9 | 合格 | 让步接收 | 甲 | 徐兴良 | 2308 | 2504 | 1.0849 | 4300 | 0.165 | 710 | / | 来料振纹 边部乳化斑重 | 30110014 | 铬钝化卷 | 0.1-SPCC | 30312001 | 双面钢塑复合卷 | 0.165-SPCC | 明绿改性膜-1 | 10 | MO003055 | MO003055-004-02 | FM001 | 覆膜模板 | 6855 | 2024-08-27 | 2024-08-27 | 3 | 2024-08-27 19:42:31 | 2024-08-27 22:20:04 | 江苏九天光电科技有限公司 | 0 | 李其华 |  | 1 | 0.165 | 4300 | 710 | 1 | JG122408001412 |  | 1 |  | 是 | 是 | 210 | 4
覆膜 | JG122408001411 | JG12240800141 | 九天覆膜-9 | 合格 | 合格品 | 乙 | 李其华 | 2246 | 2436 | 1.0846 | 4170 | 0.165 | 710 | / |  | 30110014 | 铬钝化卷 | 0.1-SPCC | 30312001 | 双面钢塑复合卷 | 0.165-SPCC | 明绿改性膜-1 | 10 | MO003055 | MO003055-004-01 | FM001 | 覆膜模板 | 6855 | 2024-08-27 | 2024-08-27 | 3 | 2024-08-27 19:42:31 | 2024-08-27 22:20:04 | 江苏九天光电科技有限公司 | 0 | 李其华 |  | 1 | 0.165 | 4170 | 710 | 1 | JG122408001411 |  | 1 |  | 是 | 是 | 210 | 4
覆膜 | JG912407002613 | JG91240700261 | 九天覆膜-5 | 合格 | 合格品 | 甲 | 徐新圣 | 1701 | 1831 | 1.0764 | 2375 | 0.25 | 610 | / |  | 30110011 | 铬钝化卷 | 0.15-SPCC | 30312017 | 双面钢塑复合卷 | 0.25-SPCC | 明绿改性膜-2 | 10 | MO003005 | MO003005-042-03 | FM001 | 覆膜模板 | 5093 | 2024-08-25 | 2024-08-25 | 3 | 2024-08-27 22:15:18 | 2024-08-27 22:16:47 | 江苏九天光电科技有限公司 | 306368 | 徐新圣 |  | 1 | 0.25 | 2375 | 610 | 1 | JG912407002613 |  | 1 |  | 是 | 是 | 1 | 42
覆膜 | JG912407002612 | JG91240700261 | 九天覆膜-5 | 合格 | 合格品 | 甲 | 徐新圣 | 1695 | 1825 | 1.0767 | 2375 | 0.25 | 610 | / |  | 30110011 | 铬钝化卷 | 0.15-SPCC | 30312017 | 双面钢塑复合卷 | 0.25-SPCC | 明绿改性膜-2 | 10 | MO003005 | MO003005-042-02 | FM001 | 覆膜模板 | 5093 | 2024-08-25 | 2024-08-25 | 3 | 2024-08-27 22:15:18 | 2024-08-27 22:16:47 | 江苏九天光电科技有限公司 | 306368 | 徐新圣 |  | 1 | 0.25 | 2375 | 610 | 1 | JG912407002612 |  | 1 |  | 是 | 是 | 1 | 42
覆膜 | JG912407002611 | JG91240700261 | 九天覆膜-5 | 合格 | 合格品 | 甲 | 徐新圣 | 1697 | 1827 | 1.0766 | 2375 | 0.25 | 610 | / |  | 30110011 | 铬钝化卷 | 0.15-SPCC | 30312017 | 双面钢塑复合卷 | 0.25-SPCC | 明绿改性膜-2 | 10 | MO003005 | MO003005-042-01 | FM001 | 覆膜模板 | 5093 | 2024-08-25 | 2024-08-25 | 3 | 2024-08-27 22:15:18 | 2024-08-27 22:16:47 | 江苏九天光电科技有限公司 | 306368 | 徐新圣 |  | 1 | 0.25 | 2375 | 610 | 1 | JG912407002611 |  | 1 |  | 是 | 是 | 1 | 42
覆膜 | JG12240704923 | JG1224070492 | 九天覆膜-8 | 合格 | 合格品 | 乙 | 冯忠平 | 2269 | 2428 | 1.0701 | 3200 | 0.25 | 610 | / |  | 30110011 | 铬钝化卷 | 0.15-SPCC | 30312017 | 双面钢塑复合卷 | 0.25-SPCC | 明绿改性膜-2 | 10 | MO003027 | MO003027-009-03 | FM001 | 覆膜模板 | 6727 | 2024-08-26 | 2024-08-26 | 3 | 2024-08-27 17:34:27 | 2024-08-27 20:08:19 | 江苏九天光电科技有限公司 | 0 | 冯忠平 |  | 1 | 0.25 | 3200 | 610 | 1 | JG12240704923 |  | 1 |  | 是 | 是 | 205 | 9
覆膜 | JG12240704922 | JG1224070492 | 九天覆膜-8 | 合格 | 合格品 | 乙 | 冯忠平 | 2267 | 2426 | 1.0701 | 3200 | 0.25 | 610 | / |  | 30110011 | 铬钝化卷 | 0.15-SPCC | 30312017 | 双面钢塑复合卷 | 0.25-SPCC | 明绿改性膜-2 | 10 | MO003027 | MO003027-009-02 | FM001 | 覆膜模板 | 6727 | 2024-08-26 | 2024-08-26 | 3 | 2024-08-27 17:34:27 | 2024-08-27 20:08:19 | 江苏九天光电科技有限公司 | 0 | 冯忠平 |  | 1 | 0.25 | 3200 | 610 | 1 | JG12240704922 |  | 1 |  | 是 | 是 | 205 | 9
覆膜 | JG12240704921 | JG1224070492 | 九天覆膜-8 | 合格 | 合格品 | 乙 | 冯忠平 | 2191 | 2344 | 1.0698 | 3110 | 0.25 | 610 | / |  | 30110011 | 铬钝化卷 | 0.15-SPCC | 30312017 | 双面钢塑复合卷 | 0.25-SPCC | 明绿改性膜-2 | 10 | MO003027 | MO003027-009-01 | FM001 | 覆膜模板 | 6727 | 2024-08-26 | 2024-08-26 | 3 | 2024-08-27 17:34:27 | 2024-08-27 20:08:19 | 江苏九天光电科技有限公司 | 0 | 冯忠平 |  | 1 | 0.25 | 3110 | 610 | 1 | JG12240704921 |  | 1 |  | 是 | 是 | 205 | 9
覆膜 | DL002407003022 | DL002407003022 | 九天覆膜-5 | 合格 | 让步接收 | 甲 | 徐新圣 | 2880 | 3084 | 1.0708 | 4180 | 0.25 | 610 | / | S色差(100米来料停机斑 2560米下膜传动侧膜起筋导致露白1公分) | 30110011 | 铬钝化卷 | 0.15-SPCC | 30312017 | 双面钢塑复合卷 | 0.25-SPCC | 明绿改性膜-2 | 10 | MO003045 | MO003045-023 | FM001 | 覆膜模板 | 2880 | 2024-08-27 | 2024-08-27 | 3 | 2024-08-27 19:16:04 | 2024-08-27 19:17:52 | 江苏九天光电科技有限公司 | 308299 | 徐新圣 |  |  | 0.15 | 0 | 610 | 1 | DL002407003022 |  | 1 | S色差(100米来料停机斑 2560米下膜传动侧膜起筋导致露白1公分) | 是 | 是 | 1 | 23
覆膜 | JG1224070557112 | JG1224070557112 | 九天覆膜-9 | 合格 | 让步接收 | 乙 | 李其华 | 2385 | 2580 | 1.0818 | 4380 | 0.165 | 710 | / | 2075-2095米内操作侧边部1.5-2公分内连续有4个孔洞，大小1.15-1.77平方毫米。2730米上膜操作侧10-20公分内和39公分处有粘膜斜起筋现象。板面有色差，条印辊印，亮斑。尾部有缩芯折印 | 30110014 | 铬钝化卷 | 0.1-SPCC | 30312001 | 双面钢塑复合卷 | 0.165-SPCC | 明绿改性膜-1 | 10 | MO003055 | MO003055-003 | FM001 | 覆膜模板 | 2385 | 2024-08-27 | 2024-08-27 | 3 | 2024-08-27 18:32:30 | 2024-08-27 19:15:07 | 江苏九天光电科技有限公司 | 308622 | 李其华 |  |  | 0.1 | 0 | 710 | 1 | JG1224070557112 |  | 1 | K孔洞(2075-2095米内操作侧边部1.5-2公分内连续有4个孔洞，大小1.15-1.77平方毫米。2730米上膜操作侧10-20公分内和39公分处有粘膜斜起筋现象。板面有色差，条印辊印，亮斑。尾部有缩芯折印 | 是 | 是 | 43 | 3
覆膜 | JG12240705522 | JG1224070552 | 九天覆膜-8 | 合格 | 让步接收 | 乙 | 李其华 | 2176 | 2368 | 1.0882 | 4750 | 0.165 | 610 | / | 尾部300米内有缩芯折印，3450-4000米内传动侧边部来料撞伤打皱看6毫米，3300-3800米内板面轻微发黄，间断性有黄斑 | 30110014 | 铬钝化卷 | 0.1-SPCC | 30312001 | 双面钢塑复合卷 | 0.165-SPCC | 明绿改性膜-1 | 10 | MO002783 | MO002783-015-02 | FM001 | 覆膜模板 | 4357 | 2024-08-17 | 2024-08-17 | 3 | 2024-08-27 17:59:34 | 2024-08-27 18:26:49 | 江苏九天光电科技有限公司 | 295628 | 李其华 |  | 1 | 0.165 | 4750 | 610 | 1 | JG12240705522 |  | 1 | 缩芯折印(尾部300米内有缩芯折印),Z撞伤(3450-4000米内传动侧边部来料撞伤打皱看6毫米),H黄斑(3300-3800米内板面轻微发黄，间断性有黄斑) | 是 | 是 | 40 | 15
覆膜 | JG12240705521 | JG1224070552 | 九天覆膜-8 | 合格 | 合格品 | 乙 | 李其华 | 2181 | 2374 | 1.0885 | 4760 | 0.165 | 610 | / |  | 30110014 | 铬钝化卷 | 0.1-SPCC | 30312001 | 双面钢塑复合卷 | 0.165-SPCC | 明绿改性膜-1 | 10 | MO002783 | MO002783-015-01 | FM001 | 覆膜模板 | 4357 | 2024-08-17 | 2024-08-17 | 3 | 2024-08-27 17:59:34 | 2024-08-27 18:26:49 | 江苏九天光电科技有限公司 | 295628 | 李其华 |  | 1 | 0.165 | 4760 | 610 | 1 | JG12240705521 |  | 1 |  | 是 | 是 | 40 | 15
覆膜 | JG12240706523 | JG1224070652 | 九天覆膜-5 | 合格 | 合格品 | 乙 | 冯忠平 | 1716 | 1842 | 1.0734 | 2375 | 0.25 | 610 | / |  | 30110011 | 铬钝化卷 | 0.15-SPCC | 30312017 | 双面钢塑复合卷 | 0.25-SPCC | 明绿改性膜-2 | 10 | MO003045 | MO003045-010-03 | FM001 | 覆膜模板 | 6691 | 2024-08-27 | 2024-08-27 | 3 | 2024-08-27 15:44:31 | 2024-08-27 17:12:04 | 江苏九天光电科技有限公司 | 308296 | 冯忠平 |  | 1 | 0.25 | 2375 | 610 | 1 | JG12240706523 |  | 1 |  | 是 | 是 | 117 | 10
覆膜 | JG12240706522 | JG1224070652 | 九天覆膜-5 | 合格 | 合格品 | 乙 | 冯忠平 | 1806 | 1938 | 1.0731 | 2500 | 0.25 | 610 | / |  | 30110011 | 铬钝化卷 | 0.15-SPCC | 30312017 | 双面钢塑复合卷 | 0.25-SPCC | 明绿改性膜-2 | 10 | MO003045 | MO003045-010-02 | FM001 | 覆膜模板 | 6691 | 2024-08-27 | 2024-08-27 | 3 | 2024-08-27 15:44:31 | 2024-08-27 17:12:04 | 江苏九天光电科技有限公司 | 308296 | 冯忠平 |  | 1 | 0.25 | 2500 | 610 | 1 | JG12240706522 |  | 1 |  | 是 | 是 | 117 | 10
覆膜 | JG12240706521 | JG1224070652 | 九天覆膜-5 | 合格 | 合格品 | 乙 | 冯忠平 | 3169 | 3402 | 1.0735 | 4400 | 0.25 | 610 | / |  | 30110011 | 铬钝化卷 | 0.15-SPCC | 30312017 | 双面钢塑复合卷 | 0.25-SPCC | 明绿改性膜-2 | 10 | MO003045 | MO003045-010-01 | FM001 | 覆膜模板 | 6691 | 2024-08-27 | 2024-08-27 | 3 | 2024-08-27 15:44:31 | 2024-08-27 17:12:04 | 江苏九天光电科技有限公司 | 308296 | 冯忠平 |  | 1 | 0.25 | 4400 | 610 | 1 | JG12240706521 |  | 1 |  | 是 | 是 | 117 | 10
覆膜 | JG12240801763 | JG1224080176 | 九天覆膜-9 | 合格 | 让步接收 | 乙 | 李其华 | 2726 | 2892 | 1.0609 | 4870 | 0.165 | 710 | / | 传动侧边部1公分宽亮斑辊印,670吗传动侧约15公分处1个1公分的顶伤凹印,4630米上板面操作侧约17公分处1个4公分的黄斑,2100米处下膜传动侧18-30公分内来膜有2条长条起筋,尾部碱液斑重，发黄严重 | 30110014 | 铬钝化卷 | 0.1-SPCC | 30312001 | 双面钢塑复合卷 | 0.165-SPCC | 明绿改性膜-1 | 10 | MO003044 | MO003044-003-03 | FM001 | 覆膜模板 | 7477 | 2024-08-27 | 2024-08-27 | 3 | 2024-08-27 14:48:44 | 2024-08-27 16:47:15 | 江苏九天光电科技有限公司 | 308236 | 李其华 |  | 1 | 0.165 | 4870 | 710 | 1 | JG12240801763 |  | 1 | H花辊印(传动侧边部1公分宽亮斑辊印),A凹印(670吗传动侧约15公分处1个1公分的顶伤凹印),H黄斑(4630米上板面操作侧约17公分处1个4公分的黄斑),Q起筋(2100米处下膜传动侧18-30公分内来膜有2条长条起筋) | 是 | 是 | 158 | 3
覆膜 | JG12240801762 | JG1224080176 | 九天覆膜-9 | 合格 | 让步接收 | 乙 | 李其华 | 2323 | 2464 | 1.0607 | 4170 | 0.165 | 710 | / | 传动侧边部1公分宽亮斑,辊印 | 30110014 | 铬钝化卷 | 0.1-SPCC | 30312001 | 双面钢塑复合卷 | 0.165-SPCC | 明绿改性膜-1 | 10 | MO003044 | MO003044-003-02 | FM001 | 覆膜模板 | 7477 | 2024-08-27 | 2024-08-27 | 3 | 2024-08-27 14:48:44 | 2024-08-27 16:47:15 | 江苏九天光电科技有限公司 | 308236 | 李其华 |  | 1 | 0.165 | 4170 | 710 | 1 | JG12240801762 |  | 1 | H花辊印(传动侧边部1公分宽亮斑辊印) | 是 | 是 | 158 | 3
覆膜 | JG12240801761 | JG1224080176 | 九天覆膜-9 | 合格 | 让步接收 | 乙 | 李其华 | 2428 | 2576 | 1.061 | 4350 | 0.165 | 710 | / | 卷芯850米内传边4公分宽来料撞伤折印,传动侧边部1公分宽亮斑辊印 | 30110014 | 铬钝化卷 | 0.1-SPCC | 30312001 | 双面钢塑复合卷 | 0.165-SPCC | 明绿改性膜-1 | 10 | MO003044 | MO003044-003-01 | FM001 | 覆膜模板 | 7477 | 2024-08-27 | 2024-08-27 | 3 | 2024-08-27 14:48:44 | 2024-08-27 16:47:15 | 江苏九天光电科技有限公司 | 308236 | 李其华 |  | 1 | 0.165 | 4350 | 710 | 1 | JG12240801761 |  | 1 | Z撞伤折印(卷芯850米内传边4公分宽来料撞伤折印),H花辊印(传动侧边部1公分宽亮斑辊印) | 是 | 是 | 158 | 3
覆膜 | JG12240705432 | JG1224070543 | 九天覆膜-8 | 合格 | 让步接收 | 乙 | 冯忠平 | 2305 | 2486 | 1.0785 | 3200 | 0.25 | 610 | / | 800米左右传动侧露白6-7毫米,一边分三层 | 30110011 | 铬钝化卷 | 0.15-SPCC | 30312017 | 双面钢塑复合卷 | 0.25-SPCC | 明绿CJB膜-1 | 10 | MO003005 | MO003005-037-02 | FM001 | 覆膜模板 | 6917 | 2024-08-25 | 2024-08-25 | 3 | 2024-08-27 12:18:50 | 2024-08-27 14:43:49 | 江苏九天光电科技有限公司 | 306359 | 冯忠平 |  | 1 | 0.25 | 3200 | 610 | 1 | JG12240705432 |  | 1 | L露白(800米左右传动侧露白6-7毫米 | 是 | 是 | 217 | 37
覆膜 | JG12240705431 | JG1224070543 | 九天覆膜-8 | 合格 | 合格品 | 乙 | 冯忠平 | 4612 | 4974 | 1.0785 | 6480 | 0.25 | 610 | / | 一边分三层 | 30110011 | 铬钝化卷 | 0.15-SPCC | 30312017 | 双面钢塑复合卷 | 0.25-SPCC | 明绿CJB膜-1 | 10 | MO003005 | MO003005-037-01 | FM001 | 覆膜模板 | 6917 | 2024-08-25 | 2024-08-25 | 3 | 2024-08-27 12:18:50 | 2024-08-27 14:43:49 | 江苏九天光电科技有限公司 | 306359 | 冯忠平 |  | 1 | 0.25 | 6480 | 610 | 1 | JG12240705431 |  | 1 |  | 是 | 是 | 217 | 37
覆膜 | JG12240801643 | JG1224080164 | 九天覆膜-9 | 合格 | 让步接收 | 乙 | 李其华 | 2494 | 2684 | 1.0762 | 4530 | 0.165 | 710 | / | 操边1公分内有亮斑辊印，板面两侧碱液斑重，发黄 | 30110014 | 铬钝化卷 | 0.1-SPCC | 30312001 | 双面钢塑复合卷 | 0.165-SPCC | 明绿改性膜-1 | 10 | MO003044 | MO003044-001-03 | FM001 | 覆膜模板 | 7511 | 2024-08-27 | 2024-08-27 | 3 | 2024-08-27 11:58:17 | 2024-08-27 14:15:40 | 江苏九天光电科技有限公司 | 308235 | 李其华 |  | 1 | 0.165 | 4530 | 710 | 1 | JG12240801643 |  | 1 | H花辊印(操边1公分内有亮斑辊印。),J碱液斑(板面两侧碱液斑重，发黄) | 是 | 是 | 182 | 1
覆膜 | JG12240801642 | JG1224080164 | 九天覆膜-9 | 合格 | 让步接收 | 乙 | 李其华 | 2538 | 2732 | 1.0764 | 4600 | 0.165 | 710 | / | 操边1公分内有亮斑辊印，下板面操作侧有小黑点，板面两侧轻黄 | 30110014 | 铬钝化卷 | 0.1-SPCC | 30312001 | 双面钢塑复合卷 | 0.165-SPCC | 明绿改性膜-1 | 10 | MO003044 | MO003044-001-02 | FM001 | 覆膜模板 | 7511 | 2024-08-27 | 2024-08-27 | 3 | 2024-08-27 11:58:17 | 2024-08-27 14:15:40 | 江苏九天光电科技有限公司 | 308235 | 李其华 |  | 1 | 0.165 | 4600 | 710 | 1 | JG12240801642 |  | 1 | H花辊印(操边1公分内有亮斑辊印，下板面操作侧有小黑点。) | 是 | 是 | 182 | 1
覆膜 | JG12240801641 | JG1224080164 | 九天覆膜-9 | 合格 | 让步接收 | 乙 | 李其华 | 2479 | 2668 | 1.0762 | 4490 | 0.165 | 710 | / | 板面两侧碱液斑重发黄,下板面操作侧有小黑点，操边2公分内有亮斑辊印黄条印 | 30110014 | 铬钝化卷 | 0.1-SPCC | 30312001 | 双面钢塑复合卷 | 0.165-SPCC | 明绿改性膜-1 | 10 | MO003044 | MO003044-001-01 | FM001 | 覆膜模板 | 7511 | 2024-08-27 | 2024-08-27 | 3 | 2024-08-27 11:58:17 | 2024-08-27 14:15:40 | 江苏九天光电科技有限公司 | 308235 | 李其华 |  | 1 | 0.165 | 4490 | 710 | 1 | JG12240801641 |  | 1 | J碱液斑(板面两侧碱液斑重发黄,下板面操作侧有小黑点),H花辊印(操边2公分内有亮斑辊印黄条印) | 是 | 是 | 182 | 1
覆膜 | JG12240706113 | JG1224070611 | 九天覆膜-5 | 合格 | 合格品 | 乙 | 冯忠平 | 2191 | 2360 | 1.0771 | 3140 | 0.25 | 610 | / |  | 30110011 | 铬钝化卷 | 0.15-SPCC | 30312017 | 双面钢塑复合卷 | 0.25-SPCC | 明绿改性膜-2 | 10 | MO003027 | MO003027-011-03 | FM001 | 覆膜模板 | 6581 | 2024-08-26 | 2024-08-26 | 3 | 2024-08-27 09:28:59 | 2024-08-27 12:17:11 | 江苏九天光电科技有限公司 | 0 | 冯忠平 |  | 1 | 0.25 | 3140 | 610 | 1 | JG12240706113 |  | 1 |  | 是 | 是 | 225 | 11
覆膜 | JG12240706112 | JG1224070611 | 九天覆膜-5 | 合格 | 合格品 | 乙 | 冯忠平 | 2195 | 2364 | 1.077 | 3150 | 0.25 | 610 | / |  | 30110011 | 铬钝化卷 | 0.15-SPCC | 30312017 | 双面钢塑复合卷 | 0.25-SPCC | 明绿改性膜-2 | 10 | MO003027 | MO003027-011-02 | FM001 | 覆膜模板 | 6581 | 2024-08-26 | 2024-08-26 | 3 | 2024-08-27 09:28:59 | 2024-08-27 12:17:11 | 江苏九天光电科技有限公司 | 0 | 冯忠平 |  | 1 | 0.25 | 3150 | 610 | 1 | JG12240706112 |  | 1 |  | 是 | 是 | 225 | 11
覆膜 | JG12240706111 | JG1224070611 | 九天覆膜-5 | 合格 | 合格品 | 乙 | 冯忠平 | 2195 | 2364 | 1.077 | 3150 | 0.25 | 610 | / |  | 30110011 | 铬钝化卷 | 0.15-SPCC | 30312017 | 双面钢塑复合卷 | 0.25-SPCC | 明绿改性膜-2 | 10 | MO003027 | MO003027-011-01 | FM001 | 覆膜模板 | 6581 | 2024-08-26 | 2024-08-26 | 3 | 2024-08-27 09:28:59 | 2024-08-27 12:17:11 | 江苏九天光电科技有限公司 | 0 | 冯忠平 |  | 1 | 0.25 | 3150 | 610 | 1 | JG12240706111 |  | 1 |  | 是 | 是 | 225 | 11
覆膜 | JG122407040822 | JG122407040822 | 九天覆膜-9 | 合格 | 让步接收 | 乙 | 李其华 | 2895 | 3114 | 1.0756 | 5320 | 0.165 | 710 | / | 406米操作侧28公分处1个0.18平方毫米孔洞，卷芯150米内操边约6公分处有7毫米宽来料顶伤重凹印 | 30110014 | 铬钝化卷 | 0.1-SPCC | 30312001 | 双面钢塑复合卷 | 0.165-SPCC |  | 10 | MO002892 | MO002892-004 | FM001 | 覆膜模板 | 2895 | 2024-08-21 | 2024-08-21 | 3 | 2024-08-27 10:44:23 | 2024-08-27 11:40:46 | 江苏九天光电科技有限公司 | 300704 | 李其华 |  |  | 0.1 | 0 | 710 | 1 | JG122407040822 |  | 1 | K孔洞(406米操作侧28公分处1个0.18平方毫米孔洞),A凹印(卷芯150米内操边约6公分处有7毫米宽来料顶伤重凹印) | 是 | 是 | 56 | 4
覆膜 | JG122408000412 | JG122408000412 | 九天覆膜-9 | 合格 | 让步接收 | 乙 | 李其华 | 2291 | 2466 | 1.0764 | 4280 | 0.165 | 710 | / | 整卷两侧约3公分看有水锈斑，来膜塑粒子较多，尾部500米内板面中间20公分间断性成群小塑粒子出现 | 30110014 | 铬钝化卷 | 0.1-SPCC | 30312001 | 双面钢塑复合卷 | 0.165-SPCC | 明绿改性膜-1 | 10 | MO003006 | MO003006-015 | FM001 | 覆膜模板 | 2291 | 2024-08-25 | 2024-08-25 | 3 | 2024-08-27 09:41:12 | 2024-08-27 10:33:39 | 江苏九天光电科技有限公司 | 306380 | 李其华 |  |  | 0.1 | 4300 | 710 | 1 | JG122408000412 |  | 1 | S水锈斑(整卷两侧约3公分看有水锈斑) | 是 | 是 | 52 | 15
覆膜 | JG12240705503 | JG1224070550 | 九天覆膜-5 | 合格 | 合格品 | 乙 | 冯忠平 | 2195 | 2364 | 1.077 | 3150 | 0.25 | 610 | / |  | 30110011 | 铬钝化卷 | 0.15-SPCC | 30312017 | 双面钢塑复合卷 | 0.25-SPCC | 明绿改性膜-2 | 10 | MO003027 | MO003027-012-03 | FM001 | 覆膜模板 | 6600 | 2024-08-26 | 2024-08-26 | 3 | 2024-08-27 06:23:51 | 2024-08-27 09:23:15 | 江苏九天光电科技有限公司 | 0 | 徐新圣 |  | 1 | 0.25 | 3150 | 610 | 1 | JG12240705503 |  | 1 |  | 是 | 是 | 240 | 12
覆膜 | JG12240705502 | JG1224070550 | 九天覆膜-5 | 合格 | 合格品 | 甲 | 徐新圣 | 2218 | 2388 | 1.0766 | 3200 | 0.25 | 610 | / |  | 30110011 | 铬钝化卷 | 0.15-SPCC | 30312017 | 双面钢塑复合卷 | 0.25-SPCC | 明绿改性膜-2 | 10 | MO003027 | MO003027-012-02 | FM001 | 覆膜模板 | 6600 | 2024-08-26 | 2024-08-26 | 3 | 2024-08-27 06:23:51 | 2024-08-27 09:23:15 | 江苏九天光电科技有限公司 | 0 | 徐新圣 |  | 1 | 0.25 | 3200 | 610 | 1 | JG12240705502 |  | 1 |  | 是 | 是 | 240 | 12
覆膜 | JG12240705501 | JG1224070550 | 九天覆膜-5 | 合格 | 合格品 | 甲 | 徐新圣 | 2187 | 2355 | 1.0768 | 3150 | 0.25 | 610 | / |  | 30110011 | 铬钝化卷 | 0.15-SPCC | 30312017 | 双面钢塑复合卷 | 0.25-SPCC | 明绿改性膜-2 | 10 | MO003027 | MO003027-012-01 | FM001 | 覆膜模板 | 6600 | 2024-08-26 | 2024-08-26 | 3 | 2024-08-27 06:23:51 | 2024-08-27 09:23:15 | 江苏九天光电科技有限公司 | 0 | 徐新圣 |  | 1 | 0.25 | 3150 | 610 | 1 | JG12240705501 |  | 1 |  | 是 | 是 | 240 | 12
覆膜 | JG1224070271132 | JG122407027113 | 九天覆膜-9 | 合格 | 让步接收 | 甲 | 徐兴良 | 1889 | 2038 | 1.0789 | 4100 | 0.165 | 610 | / | 3750-3990米操作侧15-36MM处4个0.11-0.34平方毫米孔洞，辊印，边浪 | 30110014 | 铬钝化卷 | 0.1-SPCC | 30312001 | 双面钢塑复合卷 | 0.165-SPCC | 明绿改性膜-1 | 10 | MO003005 | MO003005-008-02 | FM001 | 覆膜模板 | 3771 | 2024-08-25 | 2024-08-25 | 3 | 2024-08-27 05:54:35 | 2024-08-27 09:06:25 | 江苏九天光电科技有限公司 | 306341 | 徐兴良 |  | 1 | 0.165 | 4100 | 610 | 1 | JG1224070271132 |  | 1 | G辊印(1),L肋浪(浪边),K孔洞(3750-3990米操作侧15-36MM处4个 大小0.11-0.34平方毫米) | 是 | 是 | 288 | 8
覆膜 | JG1224070271131 | JG122407027113 | 九天覆膜-9 | 合格 | 让步接收 | 甲 | 徐兴良 | 1882 | 2030 | 1.0786 | 4060 | 0.165 | 610 | / | 970米操作侧边部膜破 约3公分宽，辊印，边浪 | 30110014 | 铬钝化卷 | 0.1-SPCC | 30312001 | 双面钢塑复合卷 | 0.165-SPCC | 明绿改性膜-1 | 10 | MO003005 | MO003005-008-01 | FM001 | 覆膜模板 | 3771 | 2024-08-25 | 2024-08-25 | 3 | 2024-08-27 05:54:35 | 2024-08-27 09:06:25 | 江苏九天光电科技有限公司 | 306341 | 徐兴良 |  | 1 | 0.165 | 4060 | 610 | 1 | JG1224070271131 |  | 1 | G辊印(1),L肋浪(浪边),M膜破(970米操作侧边部膜破 约3公分宽) | 是 | 是 | 288 | 8
覆膜 | JG912408000412 | JG91240800041 | 九天覆膜-5 | 合格 | 合格品 | 甲 | 徐新圣 | 2019 | 2191 | 1.0852 | 4400 | 0.165 | 610 | / |  | 30110014 | 铬钝化卷 | 0.1-SPCC | 30312001 | 双面钢塑复合卷 | 0.165-SPCC | 明绿改性膜-1 | 10 | MO003005 | MO003005-007-02 | FM001 | 覆膜模板 | 4003 | 2024-08-25 | 2024-08-25 | 3 | 2024-08-27 05:59:51 | 2024-08-27 06:02:13 | 江苏九天光电科技有限公司 | 306351 | 徐新圣 |  | 1 | 0.165 | 4400 | 610 | 1 | JG912408000412 |  | 1 |  | 是 | 是 | 4 | 7
覆膜 | JG912408000411 | JG91240800041 | 九天覆膜-5 | 合格 | 合格品 | 甲 | 徐新圣 | 1984 | 2153 | 1.0852 | 4300 | 0.165 | 610 | / |  | 30110014 | 铬钝化卷 | 0.1-SPCC | 30312001 | 双面钢塑复合卷 | 0.165-SPCC | 明绿改性膜-1 | 10 | MO003005 | MO003005-007-01 | FM001 | 覆膜模板 | 4003 | 2024-08-25 | 2024-08-25 | 3 | 2024-08-27 05:59:51 | 2024-08-27 06:02:13 | 江苏九天光电科技有限公司 | 306351 | 徐新圣 |  | 1 | 0.165 | 4300 | 610 | 1 | JG912408000411 |  | 1 |  | 是 | 是 | 4 | 7
覆膜 | JG122407056521 | JG122407056521 | 九天覆膜-9 | 合格 | 让步接收 | 甲 | 徐兴良 | 1729 | 1916 | 1.1082 | 3160 | 0.19 | 710 | / | 来料黄斑 无记录 | 30110014 | 铬钝化卷 | 0.1-SPCC | 30312002 | 双面钢塑复合卷 | 0.19-SPCC | 明绿改性膜-1 | 10 | MO003028 | MO003028-004 | FM001 | 覆膜模板 | 1729 | 2024-08-26 | 2024-08-26 | 3 | 2024-08-27 04:50:43 | 2024-08-27 05:56:12 | 江苏九天光电科技有限公司 | 307583 | 徐兴良 |  |  | 0.1 | 0 | 710 | 1 | JG122407056521 |  | 1 | 来料黄斑 无记录 | 是 | 是 | 66 | 4
覆膜 | JG912407002423 | JG91240700242 | 九天覆膜-8 | 合格 | 让步接收 | 甲 | 徐刚 | 2108 | 2290 | 1.0863 | 4540 | 0.165 | 610 | / | 缩芯折印(尾缩芯折印，有气泡印。) | 30110014 | 铬钝化卷 | 0.1-SPCC | 30312001 | 双面钢塑复合卷 | 0.165-SPCC | 明绿改性膜-1 | 10 | MO003005 | MO003005-012-03 | FM001 | 覆膜模板 | 6205 | 2024-08-25 | 2024-08-25 | 3 | 2024-08-27 01:11:04 | 2024-08-27 05:45:37 | 江苏九天光电科技有限公司 | 306345 | 徐刚 |  | 1 | 0.165 | 4540 | 610 | 1 | JG912407002423 |  | 1 | 缩芯折印(尾缩芯折印，有气泡印。) | 是 | 是 | 365 | 12
覆膜 | JG912407002422 | JG91240700242 | 九天覆膜-8 | 合格 | 合格品 | 甲 | 徐刚 | 2050 | 2227 | 1.0863 | 4410 | 0.165 | 610 | / |  | 30110014 | 铬钝化卷 | 0.1-SPCC | 30312001 | 双面钢塑复合卷 | 0.165-SPCC | 明绿改性膜-1 | 10 | MO003005 | MO003005-012-02 | FM001 | 覆膜模板 | 6205 | 2024-08-25 | 2024-08-25 | 3 | 2024-08-27 01:11:04 | 2024-08-27 05:45:37 | 江苏九天光电科技有限公司 | 306345 | 徐刚 |  | 1 | 0.165 | 4410 | 610 | 1 | JG912407002422 |  | 1 |  | 是 | 是 | 365 | 12
覆膜 | JG912407002421 | JG91240700242 | 九天覆膜-8 | 合格 | 让步接收 | 甲 | 徐刚 | 2048 | 2225 | 1.0864 | 4400 | 0.165 | 610 | / | K孔洞(600米传1mm1个孔洞约1.13mm2。1160米传3mm1个孔洞约0.96mm2。) | 30110014 | 铬钝化卷 | 0.1-SPCC | 30312001 | 双面钢塑复合卷 | 0.165-SPCC | 明绿改性膜-1 | 10 | MO003005 | MO003005-012-01 | FM001 | 覆膜模板 | 6205 | 2024-08-25 | 2024-08-25 | 3 | 2024-08-27 01:11:04 | 2024-08-27 05:45:37 | 江苏九天光电科技有限公司 | 306345 | 徐刚 |  | 1 | 0.165 | 4400 | 610 | 1 | JG912407002421 |  | 1 | K孔洞(600米传1mm1个孔洞约1.13mm2。1160米传3mm1个孔洞约0.96mm2。) | 是 | 是 | 365 | 12
覆膜 | JG12240800303 | JG1224080030 | 九天覆膜-9 | 合格 | 让步接收 | 甲 | 徐兴良 | 1689 | 1874 | 1.1095 | 3150 | 0.19 | 710 | / | G辊印(1),R乳化斑(1),S色差条印(1) | 30110014 | 铬钝化卷 | 0.1-SPCC | 30312002 | 双面钢塑复合卷 | 0.19-SPCC | 明绿改性膜-1 | 10 | MO003028 | MO003028-002-03 | FM001 | 覆膜模板 | 5489 | 2024-08-26 | 2024-08-26 | 3 | 2024-08-27 02:25:01 | 2024-08-27 04:49:08 | 江苏九天光电科技有限公司 | 0 | 徐兴良 |  | 1 | 0.19 | 3150 | 710 | 1 | JG12240800303 |  | 1 | G辊印(1),R乳化斑(1),S色差条印(1) | 是 | 是 | 192 | 2
覆膜 | JG12240800302 | JG1224080030 | 九天覆膜-9 | 合格 | 让步接收 | 甲 | 徐兴良 | 1898 | 2106 | 1.1096 | 3500 | 0.19 | 710 | / | S色差条印(1),R乳化斑(1),G辊印(1) | 30110014 | 铬钝化卷 | 0.1-SPCC | 30312002 | 双面钢塑复合卷 | 0.19-SPCC | 明绿改性膜-1 | 10 | MO003028 | MO003028-002-02 | FM001 | 覆膜模板 | 5489 | 2024-08-26 | 2024-08-26 | 3 | 2024-08-27 02:25:01 | 2024-08-27 04:49:08 | 江苏九天光电科技有限公司 | 0 | 徐兴良 |  | 1 | 0.19 | 3500 | 710 | 1 | JG12240800302 |  | 1 | S色差条印(1),R乳化斑(1),G辊印(1) | 是 | 是 | 192 | 2
覆膜 | JG12240800301 | JG1224080030 | 九天覆膜-9 | 合格 | 让步接收 | 甲 | 徐兴良 | 1903 | 2112 | 1.1098 | 3500 | 0.19 | 710 | / | G辊印(1),R乳化斑(1),S色差条印(1) | 30110014 | 铬钝化卷 | 0.1-SPCC | 30312002 | 双面钢塑复合卷 | 0.19-SPCC | 明绿改性膜-1 | 10 | MO003028 | MO003028-002-01 | FM001 | 覆膜模板 | 5489 | 2024-08-26 | 2024-08-26 | 3 | 2024-08-27 02:25:01 | 2024-08-27 04:49:08 | 江苏九天光电科技有限公司 | 0 | 徐兴良 |  | 1 | 0.19 | 3500 | 710 | 1 | JG12240800301 |  | 1 | G辊印(1),R乳化斑(1),S色差条印(1) | 是 | 是 | 192 | 2
覆膜 | JG12240706282 | JG1224070628 | 九天覆膜-5 | 合格 | 让步接收 | 甲 | 徐新圣 | 1779 | 1919 | 1.0787 | 2600 | 0.25 | 610 | / | G辊印(1),白斑 | 30110011 | 铬钝化卷 | 0.15-SPCC | 30312017 | 双面钢塑复合卷 | 0.25-SPCC | 明绿改性膜-2 | 10 | MO003005 | MO003005-038-02 | FM001 | 覆膜模板 | 4761 | 2024-08-25 | 2024-08-25 | 3 | 2024-08-27 02:48:04 | 2024-08-27 03:48:11 | 江苏九天光电科技有限公司 | 306366 | 徐新圣 |  | 1 | 0.25 | 2600 | 610 | 1 | JG12240706282 |  | 1 | G辊印(1),G拱板(1) | 是 | 是 | 90 | 38
覆膜 | JG12240706281 | JG1224070628 | 九天覆膜-5 | 合格 | 让步接收 | 甲 | 徐新圣 | 2982 | 3218 | 1.0791 | 4350 | 0.25 | 610 | / | B白斑(1),G辊印(1) | 30110011 | 铬钝化卷 | 0.15-SPCC | 30312017 | 双面钢塑复合卷 | 0.25-SPCC | 明绿改性膜-2 | 10 | MO003005 | MO003005-038-01 | FM001 | 覆膜模板 | 4761 | 2024-08-25 | 2024-08-25 | 3 | 2024-08-27 02:48:04 | 2024-08-27 03:48:11 | 江苏九天光电科技有限公司 | 306366 | 徐新圣 |  | 1 | 0.25 | 4350 | 610 | 1 | JG12240706281 |  | 1 | B白斑(1),G辊印(1) | 是 | 是 | 90 | 38
覆膜 | JG122407056623 | JG12240705662 | 九天覆膜-9 | 合格 | 合格品 | 甲 | 徐兴良 | 2340 | 2516 | 1.0752 | 4280 | 0.165 | 710 | / |  | 30110014 | 铬钝化卷 | 0.1-SPCC | 30312001 | 双面钢塑复合卷 | 0.165-SPCC | 明绿改性膜-1 | 10 | MO003028 | MO003028-009-03 | FM001 | 覆膜模板 | 7081 | 2024-08-26 | 2024-08-26 | 3 | 2024-08-26 23:58:07 | 2024-08-27 02:22:56 | 江苏九天光电科技有限公司 | 0 | 徐兴良 |  | 1 | 0.165 | 4280 | 710 | 1 | JG122407056623 |  | 1 |  | 是 | 是 | 192 | 9
覆膜 | JG122407056622 | JG12240705662 | 九天覆膜-9 | 合格 | 合格品 | 甲 | 徐兴良 | 2528 | 2718 | 1.0752 | 4600 | 0.165 | 710 | / |  | 30110014 | 铬钝化卷 | 0.1-SPCC | 30312001 | 双面钢塑复合卷 | 0.165-SPCC | 明绿改性膜-1 | 10 | MO003028 | MO003028-009-02 | FM001 | 覆膜模板 | 7081 | 2024-08-26 | 2024-08-26 | 3 | 2024-08-26 23:58:07 | 2024-08-27 02:22:56 | 江苏九天光电科技有限公司 | 0 | 徐兴良 |  | 1 | 0.165 | 4600 | 710 | 1 | JG122407056622 |  | 1 |  | 是 | 是 | 192 | 9
覆膜 | JG122407056621 | JG12240705662 | 九天覆膜-9 | 合格 | 合格品 | 甲 | 徐兴良 | 2212 | 2378 | 1.075 | 4050 | 0.165 | 710 | / | 发白 | 30110014 | 铬钝化卷 | 0.1-SPCC | 30312001 | 双面钢塑复合卷 | 0.165-SPCC | 明绿改性膜-1 | 10 | MO003028 | MO003028-009-01 | FM001 | 覆膜模板 | 7081 | 2024-08-26 | 2024-08-26 | 3 | 2024-08-26 23:58:07 | 2024-08-27 02:22:56 | 江苏九天光电科技有限公司 | 0 | 徐兴良 |  | 1 | 0.165 | 4050 | 710 | 1 | JG122407056621 |  | 1 |  | 是 | 是 | 192 | 9
覆膜 | JG12240705142 | JG1224070514 | 九天覆膜-5 | 合格 | 合格品 | 甲 | 徐新圣 | 2974 | 3204 | 1.0773 | 4200 | 0.25 | 610 | / |  | 30110011 | 铬钝化卷 | 0.15-SPCC | 30312017 | 双面钢塑复合卷 | 0.25-SPCC | 明绿改性膜-2 | 10 | MO003027 | MO003027-010-02 | FM001 | 覆膜模板 | 5083 | 2024-08-26 | 2024-08-26 | 3 | 2024-08-27 00:26:18 | 2024-08-27 01:50:00 | 江苏九天光电科技有限公司 | 0 | 徐新圣 |  | 1 | 0.25 | 4200 | 610 | 1 | JG12240705142 |  | 1 |  | 是 | 是 | 126 | 10
覆膜 | JG12240705141 | JG1224070514 | 九天覆膜-5 | 合格 | 合格品 | 甲 | 徐新圣 | 2109 | 2273 | 1.0778 | 3000 | 0.25 | 610 | / |  | 30110011 | 铬钝化卷 | 0.15-SPCC | 30312017 | 双面钢塑复合卷 | 0.25-SPCC | 明绿改性膜-2 | 10 | MO003027 | MO003027-010-01 | FM001 | 覆膜模板 | 5083 | 2024-08-26 | 2024-08-26 | 3 | 2024-08-27 00:26:18 | 2024-08-27 01:50:00 | 江苏九天光电科技有限公司 | 0 | 徐新圣 |  | 1 | 0.25 | 3000 | 610 | 1 | JG12240705141 |  | 1 |  | 是 | 是 | 126 | 10
覆膜 | JG912408000612 | JG91240800061 | 九天覆膜-8 | 合格 | 合格品 | 甲 | 徐刚 | 2042 | 2215 | 1.0847 | 4360 | 0.165 | 610 | / |  | 30110014 | 铬钝化卷 | 0.1-SPCC | 30312001 | 双面钢塑复合卷 | 0.165-SPCC | 明绿改性膜-1 | 10 | MO003005 | MO003005-005-02 | FM001 | 覆膜模板 | 4047 | 2024-08-25 | 2024-08-25 | 3 | 2024-08-26 23:03:45 | 2024-08-27 01:03:07 | 江苏九天光电科技有限公司 | 306352 | 徐刚 |  | 1 | 0.165 | 4360 | 610 | 1 | JG912408000612 |  | 1 |  | 是 | 是 | 180 | 5
覆膜 | JG912408000611 | JG91240800061 | 九天覆膜-8 | 合格 | 让步接收 | 甲 | 徐刚 | 2005 | 2175 | 1.0848 | 4300 | 0.165 | 610 | / | B爆辊印(200米内传动侧约15公分处爆辊印) | 30110014 | 铬钝化卷 | 0.1-SPCC | 30312001 | 双面钢塑复合卷 | 0.165-SPCC | 明绿改性膜-1 | 10 | MO003005 | MO003005-005-01 | FM001 | 覆膜模板 | 4047 | 2024-08-25 | 2024-08-25 | 3 | 2024-08-26 23:03:45 | 2024-08-27 01:03:07 | 江苏九天光电科技有限公司 | 306352 | 徐刚 |  | 1 | 0.165 | 4300 | 610 | 1 | JG912408000611 |  | 1 | B爆辊印(200米内传动侧约15公分处爆辊印) | 是 | 是 | 180 | 5
覆膜 | JG12240801923 | JG1224080192 | 九天覆膜-9 | 合格 | 让步接收 | 甲 | 徐兴良 | 2504 | 2714 | 1.0839 | 4630 | 0.165 | 710 | / | Z撞伤(4350米后操作侧边部撞伤重 约10公分宽)色差 辊印 水锈斑 边部 线辊印 | 30110014 | 铬钝化卷 | 0.1-SPCC | 30312001 | 双面钢塑复合卷 | 0.165-SPCC | 明绿改性膜-1 | 10 | MO003028 | MO003028-011-03 | FM001 | 覆膜模板 | 7479 | 2024-08-26 | 2024-08-26 | 3 | 2024-08-26 23:52:25 | 2024-08-26 23:54:51 | 江苏九天光电科技有限公司 | 0 | 徐兴良 |  | 1 | 0.165 | 4630 | 710 | 1 | JG12240801923 |  | 1 | Z撞伤(4350米后操作侧边部撞伤重 约10公分宽) | 是 | 是 | 2 | 11
覆膜 | JG12240801922 | JG1224080192 | 九天覆膜-9 | 合格 | 让步接收 | 甲 | 徐兴良 | 2484 | 2692 | 1.0837 | 4600 | 0.165 | 710 | / | 来料色差辊印边部亮辊印重 | 30110014 | 铬钝化卷 | 0.1-SPCC | 30312001 | 双面钢塑复合卷 | 0.165-SPCC | 明绿改性膜-1 | 10 | MO003028 | MO003028-011-02 | FM001 | 覆膜模板 | 7479 | 2024-08-26 | 2024-08-26 | 3 | 2024-08-26 23:52:25 | 2024-08-26 23:54:51 | 江苏九天光电科技有限公司 | 0 | 徐兴良 |  | 1 | 0.165 | 4600 | 710 | 1 | JG12240801922 |  | 1 |  | 是 | 是 | 2 | 11
覆膜 | JG12240801921 | JG1224080192 | 九天覆膜-9 | 合格 | 合格品 | 甲 | 徐兴良 | 2491 | 2700 | 1.0839 | 4600 | 0.165 | 710 | / |  | 30110014 | 铬钝化卷 | 0.1-SPCC | 30312001 | 双面钢塑复合卷 | 0.165-SPCC | 明绿改性膜-1 | 10 | MO003028 | MO003028-011-01 | FM001 | 覆膜模板 | 7479 | 2024-08-26 | 2024-08-26 | 3 | 2024-08-26 23:52:25 | 2024-08-26 23:54:51 | 江苏九天光电科技有限公司 | 0 | 徐兴良 |  | 1 | 0.165 | 4600 | 710 | 1 | JG12240801921 |  | 1 |  | 是 | 是 | 2 | 11
覆膜 | JG912408000812 | JG91240800081 | 九天覆膜-8 | 合格 | 让步接收 | 甲 | 徐兴良 | 1991 | 2147 | 1.0784 | 4260 | 0.165 | 610 | / | 缩芯折印(尾缩芯折印，有气泡印。) | 30110014 | 铬钝化卷 | 0.1-SPCC | 30312001 | 双面钢塑复合卷 | 0.165-SPCC | 明绿改性膜-1 | 10 | MO003005 | MO003005-010-02 | FM001 | 覆膜模板 | 4025 | 2024-08-25 | 2024-08-25 | 3 | 2024-08-26 22:48:02 | 2024-08-26 22:59:45 | 江苏九天光电科技有限公司 | 306353 | 吴建新 |  | 1 | 0.165 | 4260 | 610 | 1 | JG912408000812 |  | 1 | 缩芯折印(尾缩芯折印，有气泡印。) | 是 | 是 | 16 | 10
覆膜 | JG912408000811 | JG91240800081 | 九天覆膜-8 | 合格 | 合格品 | 甲 | 徐兴良 | 2034 | 2193 | 1.0782 | 4350 | 0.165 | 610 | / |  | 30110014 | 铬钝化卷 | 0.1-SPCC | 30312001 | 双面钢塑复合卷 | 0.165-SPCC | 明绿改性膜-1 | 10 | MO003005 | MO003005-010-01 | FM001 | 覆膜模板 | 4025 | 2024-08-25 | 2024-08-25 | 3 | 2024-08-26 22:48:02 | 2024-08-26 22:59:45 | 江苏九天光电科技有限公司 | 306353 | 吴建新 |  | 1 | 0.165 | 4350 | 610 | 1 | JG912408000811 |  | 1 |  | 是 | 是 | 16 | 10
覆膜 | JG12240705082 | JG12240705082 | 九天覆膜-5 | 合格 | 让步接收 | 甲 | 徐新圣 | 3170 | 3402 | 1.0732 | 4570 | 0.25 | 610 | / | B白斑(1),S色差条印(1),G辊印(1) | 30110011 | 铬钝化卷 | 0.15-SPCC | 30312017 | 双面钢塑复合卷 | 0.25-SPCC | 明绿改性膜-2 | 10 | MO003005 | MO003005-043 | FM001 | 覆膜模板 | 3170 | 2024-08-25 | 2024-08-25 | 3 | 2024-08-26 21:50:05 | 2024-08-26 22:42:00 | 江苏九天光电科技有限公司 | 306290 | 徐新圣 |  |  | 0.15 | 4600 | 610 | 1 | JG12240705082 |  | 1 | B白斑(1),S色差条印(1),G辊印(1) | 是 | 是 | 52 | 43
覆膜 | JG12240705923 | JG1224070592 | 九天覆膜-8 | 合格 | 合格品 | 甲 | 徐新圣 | 2345 | 2535 | 1.081 | 3310 | 0.25 | 610 | / |  | 30110011 | 铬钝化卷 | 0.15-SPCC | 30312017 | 双面钢塑复合卷 | 0.25-SPCC | 明绿改性膜-2 | 10 | MO003005 | MO003005-050-03 | FM001 | 覆膜模板 | 7186 | 2024-08-25 | 2024-08-25 | 3 | 2024-08-26 17:52:14 | 2024-08-26 21:44:16 | 江苏九天光电科技有限公司 | 306363 | 冯忠平 |  | 1 | 0.25 | 3310 | 610 | 1 | JG12240705923 |  | 1 |  | 是 | 是 | 309 | 50
覆膜 | JG12240705922 | JG1224070592 | 九天覆膜-8 | 合格 | 合格品 | 乙 | 冯忠平 | 2414 | 2610 | 1.0812 | 3400 | 0.25 | 610 | / |  | 30110011 | 铬钝化卷 | 0.15-SPCC | 30312017 | 双面钢塑复合卷 | 0.25-SPCC | 明绿改性膜-2 | 10 | MO003005 | MO003005-050-02 | FM001 | 覆膜模板 | 7186 | 2024-08-25 | 2024-08-25 | 3 | 2024-08-26 17:52:14 | 2024-08-26 21:44:16 | 江苏九天光电科技有限公司 | 306363 | 冯忠平 |  | 1 | 0.25 | 3400 | 610 | 1 | JG12240705922 |  | 1 |  | 是 | 是 | 309 | 50
覆膜 | JG12240705921 | JG1224070592 | 九天覆膜-8 | 合格 | 让步接收 | 乙 | 冯忠平 | 2427 | 2624 | 1.0812 | 3380 | 0.25 | 610 | / | K孔洞(1740处操作侧29公分孔大小0.11) | 30110011 | 铬钝化卷 | 0.15-SPCC | 30312017 | 双面钢塑复合卷 | 0.25-SPCC | 明绿改性膜-2 | 10 | MO003005 | MO003005-050-01 | FM001 | 覆膜模板 | 7186 | 2024-08-25 | 2024-08-25 | 3 | 2024-08-26 17:52:14 | 2024-08-26 21:44:16 | 江苏九天光电科技有限公司 | 306363 | 冯忠平 |  | 1 | 0.25 | 3380 | 610 | 1 | JG12240705921 |  | 1 | K孔洞(1740处操作侧29公分孔大小0.11) | 是 | 是 | 309 | 50
覆膜 | JG1224080001212 | JG122408000121 | 九天覆膜-9 | 合格 | 让步接收 | 甲 | 顾志明 | 1834 | 2026 | 1.1047 | 3400 | 0.19 | 710 | / | 色差 乳化斑重 辊印 | 30110014 | 铬钝化卷 | 0.1-SPCC | 30312002 | 双面钢塑复合卷 | 0.19-SPCC | 明绿改性膜-1 | 10 | MO003028 | MO003028-003-02 | FM001 | 覆膜模板 | 3699 | 2024-08-26 | 2024-08-26 | 3 | 2024-08-26 19:12:55 | 2024-08-26 21:41:41 | 江苏九天光电科技有限公司 | 0 | 李其华 |  | 1 | 0.19 | 3400 | 710 | 1 | JG1224080001212 |  | 1 |  | 是 | 是 | 223 | 3
覆膜 | JG1224080001211 | JG122408000121 | 九天覆膜-9 | 合格 | 让步接收 | 乙 | 李其华 | 1865 | 2060 | 1.1046 | 3460 | 0.19 | 710 | / | H花辊印(操边1.5公分宽亮斑亮辊印。) | 30110014 | 铬钝化卷 | 0.1-SPCC | 30312002 | 双面钢塑复合卷 | 0.19-SPCC | 明绿改性膜-1 | 10 | MO003028 | MO003028-003-01 | FM001 | 覆膜模板 | 3699 | 2024-08-26 | 2024-08-26 | 3 | 2024-08-26 19:12:55 | 2024-08-26 21:41:41 | 江苏九天光电科技有限公司 | 0 | 李其华 |  | 1 | 0.19 | 3460 | 710 | 1 | JG1224080001211 |  | 1 | H花辊印(操边1.5公分宽亮斑亮辊印。) | 是 | 是 | 223 | 3
覆膜 | JG12240800653 | JG1224080065 | 九天覆膜-9 | 合格 | 让步接收 | 乙 | 李其华 | 2566 | 2786 | 1.0857 | 4700 | 0.165 | 710 | / | J碱液斑(板面两侧碱液斑重，发黄),G辊印(两侧边部6毫米宽亮斑辊印) | 30110014 | 铬钝化卷 | 0.1-SPCC | 30312001 | 双面钢塑复合卷 | 0.165-SPCC | 明绿改性膜-1 | 10 | MO003028 | MO003028-010-03 | FM001 | 覆膜模板 | 7637 | 2024-08-26 | 2024-08-26 | 3 | 2024-08-26 17:22:54 | 2024-08-26 19:11:48 | 江苏九天光电科技有限公司 | 0 | 李其华 |  | 1 | 0.165 | 4700 | 710 | 1 | JG12240800653 |  | 1 | J碱液斑(板面两侧碱液斑重，发黄),G辊印(两侧边部6毫米宽亮斑辊印) | 是 | 是 | 145 | 10
覆膜 | JG12240800652 | JG1224080065 | 九天覆膜-9 | 合格 | 让步接收 | 乙 | 李其华 | 2542 | 2760 | 1.0858 | 4640 | 0.165 | 710 | / | 板面两侧边部6毫米宽亮斑辊印 | 30110014 | 铬钝化卷 | 0.1-SPCC | 30312001 | 双面钢塑复合卷 | 0.165-SPCC | 明绿改性膜-1 | 10 | MO003028 | MO003028-010-02 | FM001 | 覆膜模板 | 7637 | 2024-08-26 | 2024-08-26 | 3 | 2024-08-26 17:22:54 | 2024-08-26 19:11:48 | 江苏九天光电科技有限公司 | 0 | 李其华 |  | 1 | 0.165 | 4640 | 710 | 1 | JG12240800652 |  | 1 | G辊印(板面两侧边部6毫米宽亮斑辊印) | 是 | 是 | 145 | 10
覆膜 | JG12240800651 | JG1224080065 | 九天覆膜-9 | 合格 | 让步接收 | 乙 | 李其华 | 2529 | 2746 | 1.0858 | 4630 | 0.165 | 710 | / | 板面两侧碱液斑重发黄，板面两侧边部6毫米宽亮斑辊印 | 30110014 | 铬钝化卷 | 0.1-SPCC | 30312001 | 双面钢塑复合卷 | 0.165-SPCC | 明绿改性膜-1 | 10 | MO003028 | MO003028-010-01 | FM001 | 覆膜模板 | 7637 | 2024-08-26 | 2024-08-26 | 3 | 2024-08-26 17:22:54 | 2024-08-26 19:11:48 | 江苏九天光电科技有限公司 | 0 | 李其华 |  | 1 | 0.165 | 4630 | 710 | 1 | JG12240800651 |  | 1 | J碱液斑(板面两侧碱液斑重发黄),G辊印(板面两侧边部6毫米宽亮斑辊印) | 是 | 是 | 145 | 10
覆膜 | JG12240706633 | JG1224070663 | 九天覆膜-8 | 合格 | 让步接收 | 乙 | 冯忠平 | 2355 | 2530 | 1.0743 | 3360 | 0.25 | 610 | / | 1890米处来料板面中间10公分大虫锈斑 | 30110011 | 铬钝化卷 | 0.15-SPCC | 30312017 | 双面钢塑复合卷 | 0.25-SPCC | 明绿改性膜-2 | 10 | MO003005 | MO003005-046-03 | FM001 | 覆膜模板 | 7153 | 2024-08-25 | 2024-08-25 | 3 | 2024-08-26 16:50:38 | 2024-08-26 17:51:30 | 江苏九天光电科技有限公司 | 306367 | 冯忠平 |  | 1 | 0.25 | 3360 | 610 | 1 | JG12240706633 |  | 1 | S色差(1890米处来料板面中间10公分大虫斑) | 是 | 是 | 81 | 46
覆膜 | JG12240706632 | JG1224070663 | 九天覆膜-8 | 合格 | 让步接收 | 乙 | 冯忠平 | 2392 | 2570 | 1.0744 | 3410 | 0.25 | 610 | / | 1070米处操作侧30公分宽大虫锈斑，膜破 | 30110011 | 铬钝化卷 | 0.15-SPCC | 30312017 | 双面钢塑复合卷 | 0.25-SPCC | 明绿改性膜-2 | 10 | MO003005 | MO003005-046-02 | FM001 | 覆膜模板 | 7153 | 2024-08-25 | 2024-08-25 | 3 | 2024-08-26 16:50:38 | 2024-08-26 17:51:30 | 江苏九天光电科技有限公司 | 306367 | 冯忠平 |  | 1 | 0.25 | 3410 | 610 | 1 | JG12240706632 |  | 1 | S色差(1070米处操作侧30公分宽大虫锈斑) | 是 | 是 | 81 | 46
覆膜 | JG12240706631 | JG1224070663 | 九天覆膜-8 | 合格 | 让步接收 | 乙 | 冯忠平 | 2405 | 2584 | 1.0744 | 3420 | 0.25 | 610 | / | 10米处操作侧30公分两个虫斑 卷芯300米操作侧边部来料撞伤折印 | 30110011 | 铬钝化卷 | 0.15-SPCC | 30312017 | 双面钢塑复合卷 | 0.25-SPCC | 明绿改性膜-2 | 10 | MO003005 | MO003005-046-01 | FM001 | 覆膜模板 | 7153 | 2024-08-25 | 2024-08-25 | 3 | 2024-08-26 16:50:38 | 2024-08-26 17:51:30 | 江苏九天光电科技有限公司 | 306367 | 冯忠平 |  | 1 | 0.25 | 3420 | 610 | 1 | JG12240706631 |  | 1 | S色差(10米处操作侧30公分两个虫斑 卷芯300米操作侧边部来料撞伤折印) | 是 | 是 | 81 | 46
覆膜 | JG912407003212 | JG91240700321 | 九天覆膜-8 | 合格 | 合格品 | 乙 | 李其华 | 2025 | 2194 | 1.0835 | 4390 | 0.165 | 610 | / |  | 30110014 | 铬钝化卷 | 0.1-SPCC | 30312001 | 双面钢塑复合卷 | 0.165-SPCC | 明绿改性膜-1 | 10 | MO003005 | MO003005-006-02 | FM001 | 覆膜模板 | 4073 | 2024-08-25 | 2024-08-25 | 3 | 2024-08-26 15:46:14 | 2024-08-26 16:41:21 | 江苏九天光电科技有限公司 | 306348 | 李其华 |  | 1 | 0.165 | 4390 | 610 | 1 | JG912407003212 |  | 1 |  | 是 | 是 | 82 | 6
覆膜 | JG912407003211 | JG91240700321 | 九天覆膜-8 | 合格 | 合格品 | 乙 | 李其华 | 2048 | 2220 | 1.084 | 4450 | 0.165 | 610 | / |  | 30110014 | 铬钝化卷 | 0.1-SPCC | 30312001 | 双面钢塑复合卷 | 0.165-SPCC | 明绿改性膜-1 | 10 | MO003005 | MO003005-006-01 | FM001 | 覆膜模板 | 4073 | 2024-08-25 | 2024-08-25 | 3 | 2024-08-26 15:46:14 | 2024-08-26 16:41:21 | 江苏九天光电科技有限公司 | 306348 | 李其华 |  | 1 | 0.165 | 4450 | 610 | 1 | JG912407003211 |  | 1 |  | 是 | 是 | 82 | 6
覆膜 | JG912407002812 | JG91240700281 | 九天覆膜-8 | 合格 | 让步接收 | 乙 | 李其华 | 2010 | 2178 | 1.0836 | 4370 | 0.165 | 610 | / | 来膜小塑粒子较多，来料操作侧起筋，尾部有缩芯折印 | 30110014 | 铬钝化卷 | 0.1-SPCC | 30312001 | 双面钢塑复合卷 | 0.165-SPCC | 明绿改性膜-1 | 10 | MO003005 | MO003005-009-02 | FM001 | 覆膜模板 | 4027 | 2024-08-25 | 2024-08-25 | 3 | 2024-08-26 13:28:00 | 2024-08-26 15:03:46 | 江苏九天光电科技有限公司 | 306346 | 李其华 |  | 1 | 0.165 | 4370 | 610 | 1 | JG912407002812 |  | 1 | D顶伤(来膜小塑粒子较多),Q起筋(来料操作侧起筋),缩芯折印(尾部有缩芯折印) | 是 | 是 | 142 | 9
覆膜 | JG912407002811 | JG91240700281 | 九天覆膜-8 | 合格 | 让步接收 | 乙 | 李其华 | 2017 | 2186 | 1.0838 | 4400 | 0.165 | 610 | / | 来料操作侧起筋，来膜小塑粒子较多 | 30110014 | 铬钝化卷 | 0.1-SPCC | 30312001 | 双面钢塑复合卷 | 0.165-SPCC | 明绿改性膜-1 | 10 | MO003005 | MO003005-009-01 | FM001 | 覆膜模板 | 4027 | 2024-08-25 | 2024-08-25 | 3 | 2024-08-26 13:28:00 | 2024-08-26 15:03:46 | 江苏九天光电科技有限公司 | 306346 | 李其华 |  | 1 | 0.165 | 4400 | 610 | 1 | JG912407002811 |  | 1 | Q起筋(来料操作侧起筋),D顶伤(来膜小塑粒子较多) | 是 | 是 | 142 | 9
覆膜 | JG12240705883 | JG1224070588 | 九天覆膜-8 | 合格 | 合格品 | 乙 | 冯忠平 | 2356 | 2526 | 1.0722 | 3340 | 0.25 | 610 | / | 抗拉低319 | 30110011 | 铬钝化卷 | 0.15-SPCC | 30312017 | 双面钢塑复合卷 | 0.25-SPCC | 明绿改性膜-2 | 10 | MO003005 | MO003005-048-03 | FM001 | 覆膜模板 | 6411 | 2024-08-25 | 2024-08-25 | 3 | 2024-08-26 12:03:03 | 2024-08-26 14:12:34 | 江苏九天光电科技有限公司 | 306362 | 冯忠平 |  | 1 | 0.25 | 3340 | 610 | 1 | JG12240705883 |  | 1 |  | 是 | 是 | 172 | 48
覆膜 | JG12240705882 | JG1224070588 | 九天覆膜-8 | 合格 | 合格品 | 乙 | 冯忠平 | 2371 | 2542 | 1.0721 | 3380 | 0.25 | 610 | / |  | 30110011 | 铬钝化卷 | 0.15-SPCC | 30312017 | 双面钢塑复合卷 | 0.25-SPCC | 明绿改性膜-2 | 10 | MO003005 | MO003005-048-02 | FM001 | 覆膜模板 | 6411 | 2024-08-25 | 2024-08-25 | 3 | 2024-08-26 12:03:03 | 2024-08-26 14:12:34 | 江苏九天光电科技有限公司 | 306362 | 冯忠平 |  | 1 | 0.25 | 3380 | 610 | 1 | JG12240705882 |  | 1 |  | 是 | 是 | 172 | 48
覆膜 | JG12240705881 | JG1224070588 | 九天覆膜-8 | 合格 | 让步接收 | 乙 | 冯忠平 | 1684 | 1806 | 1.0724 | 2400 | 0.25 | 610 | / | 卷芯内150米操作侧来料撞伤折印挫伤 | 30110011 | 铬钝化卷 | 0.15-SPCC | 30312017 | 双面钢塑复合卷 | 0.25-SPCC | 明绿改性膜-2 | 10 | MO003005 | MO003005-048-01 | FM001 | 覆膜模板 | 6411 | 2024-08-25 | 2024-08-25 | 3 | 2024-08-26 12:03:03 | 2024-08-26 14:12:34 | 江苏九天光电科技有限公司 | 306362 | 冯忠平 |  | 1 | 0.25 | 2400 | 610 | 1 | JG12240705881 |  | 1 | S色差(卷芯内150米操作侧来料撞伤折印挫伤) | 是 | 是 | 172 | 48
覆膜 | JG1224080004132 | JG122408000413 | 九天覆膜-9 | 合格 | 让步接收 | 乙 | 李其华 | 1798 | 1954 | 1.0868 | 3370 | 0.165 | 710 | / | 整卷两侧边部4公分内间断性有水锈斑 | 30110014 | 铬钝化卷 | 0.1-SPCC | 30312001 | 双面钢塑复合卷 | 0.165-SPCC | 明绿改性膜-1 | 10 | MO003006 | MO003006-016-02 | FM001 | 覆膜模板 | 3933 | 2024-08-25 | 2024-08-25 | 3 | 2024-08-26 12:10:53 | 2024-08-26 13:23:48 | 江苏九天光电科技有限公司 | 0 | 李其华 |  | 1 | 0.165 | 3370 | 710 | 1 | JG1224080004132 |  | 1 | S水锈斑(整卷两侧边部4公分内间断性有水锈斑) | 是 | 是 | 109 | 16
覆膜 | JG1224080004131 | JG122408000413 | 九天覆膜-9 | 合格 | 让步接收 | 乙 | 李其华 | 2135 | 2320 | 1.0867 | 4000 | 0.165 | 710 | / | 整卷两侧边部4公分内间断性有水锈斑，内圈约500米内两侧15公分内间断性有水锈斑 | 30110014 | 铬钝化卷 | 0.1-SPCC | 30312001 | 双面钢塑复合卷 | 0.165-SPCC | 明绿改性膜-1 | 10 | MO003006 | MO003006-016-01 | FM001 | 覆膜模板 | 3933 | 2024-08-25 | 2024-08-25 | 3 | 2024-08-26 12:10:53 | 2024-08-26 13:23:48 | 江苏九天光电科技有限公司 | 0 | 李其华 |  | 1 | 0.165 | 4000 | 710 | 1 | JG1224080004131 |  | 1 | S水锈斑(整卷两侧边部4公分内间断性有水锈斑，内圈约500米内两侧15公分内间断性有水锈斑) | 是 | 是 | 109 | 16
覆膜 | JG122407040623 | JG12240704062 | 九天覆膜-9 | 合格 | 让步接收 | 乙 | 李其华 | 2185 | 2372 | 1.0856 | 4110 | 0.165 | 710 | / | 板面发黄，两侧有轻微黄条印，2400米处传动侧边部烂边缺口宽6毫米，3350-3600米内传动侧来料撞伤烂边缺口宽5-6毫米 | 30110014 | 铬钝化卷 | 0.1-SPCC | 30312001 | 双面钢塑复合卷 | 0.165-SPCC |  | 10 | MO003006 | MO003006-014-03 | FM001 | 覆膜模板 | 6537 | 2024-08-25 | 2024-08-25 | 3 | 2024-08-26 10:50:24 | 2024-08-26 12:01:38 | 江苏九天光电科技有限公司 | 0 | 李其华 |  | 1 | 0.165 | 4110 | 710 | 1 | JG122407040623 |  | 1 | H黄条印(板面发黄，两侧有轻微黄条印),Q缺口(2400米处传动侧边部烂边缺口宽6毫米，3350-3600米内传动侧来料撞伤烂边缺口宽5-6毫米) | 是 | 是 | 94 | 14
覆膜 | JG122407040622 | JG12240704062 | 九天覆膜-9 | 合格 | 让步接收 | 乙 | 李其华 | 2179 | 2366 | 1.0858 | 4000 | 0.165 | 710 | / | 板面两侧有轻微黄条印，实际米数3990米 | 30110014 | 铬钝化卷 | 0.1-SPCC | 30312001 | 双面钢塑复合卷 | 0.165-SPCC |  | 10 | MO003006 | MO003006-014-02 | FM001 | 覆膜模板 | 6537 | 2024-08-25 | 2024-08-25 | 3 | 2024-08-26 10:50:24 | 2024-08-26 12:01:38 | 江苏九天光电科技有限公司 | 0 | 李其华 |  | 1 | 0.165 | 4000 | 710 | 1 | JG122407040622 |  | 1 | H黄条印(板面两侧有轻微黄条印) | 是 | 是 | 94 | 14
覆膜 | JG122407040621 | JG12240704062 | 九天覆膜-9 | 合格 | 让步接收 | 乙 | 李其华 | 2173 | 2360 | 1.0861 | 4000 | 0.165 | 710 | / | 板面操作侧约10公分内，传动侧约15公分内发黄，两侧有黄条印，卷芯两侧有黄斑，锈点。传动侧缩芯5公分，实际米数3980米 | 30110014 | 铬钝化卷 | 0.1-SPCC | 30312001 | 双面钢塑复合卷 | 0.165-SPCC |  | 10 | MO003006 | MO003006-014-01 | FM001 | 覆膜模板 | 6537 | 2024-08-25 | 2024-08-25 | 3 | 2024-08-26 10:50:24 | 2024-08-26 12:01:38 | 江苏九天光电科技有限公司 | 0 | 李其华 |  | 1 | 0.165 | 4000 | 710 | 1 | JG122407040621 |  | 1 | H黄条印(板面操作侧约10公分内，传动侧约15公分内发黄，两侧有黄条印，卷芯两侧有黄斑，锈点。),S缩芯(传动侧缩芯5公分) | 是 | 是 | 94 | 14
覆膜 | JG122407053612 | JG12240705361 | 九天覆膜-8 | 合格 | 让步接收 | 乙 | 冯忠平 | 2295 | 2470 | 1.0763 | 3250 | 0.25 | 610 | / | 操作侧水锈斑，抗拉低319 | 30110011 | 铬钝化卷 | 0.15-SPCC | 30312017 | 双面钢塑复合卷 | 0.25-SPCC | 明绿改性膜-2 | 10 | MO003005 | MO003005-044-02 | FM001 | 覆膜模板 | 4567 | 2024-08-25 | 2024-08-25 | 3 | 2024-08-26 09:47:40 | 2024-08-26 11:54:52 | 江苏九天光电科技有限公司 | 306358 | 冯忠平 |  | 1 | 0.25 | 3250 | 610 | 1 | JG122407053612 |  | 1 | S色差(操作侧水锈斑) | 是 | 是 | 190 | 44
覆膜 | JG122407053611 | JG12240705361 | 九天覆膜-8 | 合格 | 让步接收 | 乙 | 冯忠平 | 2272 | 2446 | 1.0766 | 3250 | 0.25 | 610 | / | 操作侧水锈斑6-7毫米 | 30110011 | 铬钝化卷 | 0.15-SPCC | 30312017 | 双面钢塑复合卷 | 0.25-SPCC | 明绿改性膜-2 | 10 | MO003005 | MO003005-044-01 | FM001 | 覆膜模板 | 4567 | 2024-08-25 | 2024-08-25 | 3 | 2024-08-26 09:47:40 | 2024-08-26 11:54:52 | 江苏九天光电科技有限公司 | 306358 | 冯忠平 |  | 1 | 0.25 | 3250 | 610 | 1 | JG122407053611 |  | 1 | S色差(操作侧水锈斑6-7毫米) | 是 | 是 | 190 | 44
覆膜 | JG912407003423 | JG91240700342 | 九天覆膜-5 | 合格 | 合格品 | 乙 | 冯忠平 | 1650 | 1780 | 1.0788 | 2340 | 0.25 | 610 | / |  | 30110011 | 铬钝化卷 | 0.15-SPCC | 30312017 | 双面钢塑复合卷 | 0.25-SPCC | 明绿改性膜-2 | 10 | MO003005 | MO003005-051-03 | FM001 | 覆膜模板 | 5017 | 2024-08-25 | 2024-08-25 | 3 | 2024-08-26 07:59:33 | 2024-08-26 09:46:42 | 江苏九天光电科技有限公司 | 306370 | 徐新圣 |  | 1 | 0.25 | 2340 | 610 | 1 | JG912407003423 |  | 1 |  | 是 | 是 | 142 | 51
覆膜 | JG912407003422 | JG91240700342 | 九天覆膜-5 | 合格 | 合格品 | 乙 | 冯忠平 | 1682 | 1814 | 1.0785 | 2370 | 0.25 | 610 | / |  | 30110011 | 铬钝化卷 | 0.15-SPCC | 30312017 | 双面钢塑复合卷 | 0.25-SPCC | 明绿改性膜-2 | 10 | MO003005 | MO003005-051-02 | FM001 | 覆膜模板 | 5017 | 2024-08-25 | 2024-08-25 | 3 | 2024-08-26 07:59:33 | 2024-08-26 09:46:42 | 江苏九天光电科技有限公司 | 306370 | 徐新圣 |  | 1 | 0.25 | 2370 | 610 | 1 | JG912407003422 |  | 1 |  | 是 | 是 | 142 | 51
覆膜 | JG912407003421 | JG91240700342 | 九天覆膜-5 | 合格 | 合格品 | 甲 | 徐新圣 | 1685 | 1818 | 1.0789 | 2380 | 0.25 | 610 | / |  | 30110011 | 铬钝化卷 | 0.15-SPCC | 30312017 | 双面钢塑复合卷 | 0.25-SPCC | 明绿改性膜-2 | 10 | MO003005 | MO003005-051-01 | FM001 | 覆膜模板 | 5017 | 2024-08-25 | 2024-08-25 | 3 | 2024-08-26 07:59:33 | 2024-08-26 09:46:42 | 江苏九天光电科技有限公司 | 306370 | 徐新圣 |  | 1 | 0.25 | 2380 | 610 | 1 | JG912407003421 |  | 1 |  | 是 | 是 | 142 | 51
覆膜 | JG1224040246-211 | JG1224040246-211 | 九天覆膜-9 | 合格 | 让步接收 | 乙 | 李其华 | 2135 | 2308 | 1.081 | 3890 | 0.165 | 710 | / | 1250-1270米内传动侧约5公分处有3个0.62-0.8平方毫米孔洞；2433米处传动侧约10公分处1个3.5平方毫米孔洞，小锈点 | 30110014 | 铬钝化卷 | 0.1-SPCC | 30312001 | 双面钢塑复合卷 | 0.165-SPCC | 明绿改性膜-1 | 10 | MO001908 | MO001908-001 | FM001 | 覆膜模板 | 2135 | 2024-07-22 | 2024-07-22 | 3 | 2024-08-26 09:06:58 | 2024-08-26 09:31:22 | 江苏九天光电科技有限公司 | 253490 | 李其华 |  |  | 0.1 | 0 | 710 | 1 | JG1224040246-211 |  | 1 | K孔洞(1250-1270米内传动侧约5公分处有3个0.62-0.8平方毫米孔洞；2433米处传动侧约10公分处1个3.5平方毫米孔洞) | 是 | 是 | 25 | 1
覆膜 | JG12240705443 | JG1224070544 | 九天覆膜-5 | 合格 | 让步接收 | 乙 | 冯忠平 | 2285 | 2458 | 1.0757 | 3230 | 0.25 | 610 | / | 操作侧边部撞伤5cm | 30110011 | 铬钝化卷 | 0.15-SPCC | 30312017 | 双面钢塑复合卷 | 0.25-SPCC | 明绿改性膜-2 | 10 | MO003005 | MO003005-045-03 | FM001 | 覆膜模板 | 6879 | 2024-08-25 | 2024-08-25 | 3 | 2024-08-26 08:45:16 | 2024-08-26 09:17:07 | 江苏九天光电科技有限公司 | 306360 | 冯忠平 |  | 1 | 0.25 | 3230 | 610 | 1 | JG12240705443 |  | 1 |  | 是 | 是 | 42 | 45
覆膜 | JG12240705442 | JG1224070544 | 九天覆膜-5 | 合格 | 合格品 | 乙 | 冯忠平 | 2296 | 2470 | 1.0758 | 3250 | 0.25 | 610 | / |  | 30110011 | 铬钝化卷 | 0.15-SPCC | 30312017 | 双面钢塑复合卷 | 0.25-SPCC | 明绿改性膜-2 | 10 | MO003005 | MO003005-045-02 | FM001 | 覆膜模板 | 6879 | 2024-08-25 | 2024-08-25 | 3 | 2024-08-26 08:45:16 | 2024-08-26 09:17:07 | 江苏九天光电科技有限公司 | 306360 | 冯忠平 |  | 1 | 0.25 | 3250 | 610 | 1 | JG12240705442 |  | 1 |  | 是 | 是 | 42 | 45
覆膜 | JG12240705441 | JG1224070544 | 九天覆膜-5 | 合格 | 让步接收 | 乙 | 冯忠平 | 2298 | 2472 | 1.0757 | 3250 | 0.25 | 610 | / | 板面花辊印 | 30110011 | 铬钝化卷 | 0.15-SPCC | 30312017 | 双面钢塑复合卷 | 0.25-SPCC | 明绿改性膜-2 | 10 | MO003005 | MO003005-045-01 | FM001 | 覆膜模板 | 6879 | 2024-08-25 | 2024-08-25 | 3 | 2024-08-26 08:45:16 | 2024-08-26 09:17:07 | 江苏九天光电科技有限公司 | 306360 | 冯忠平 |  | 1 | 0.25 | 3250 | 610 | 1 | JG12240705441 |  | 1 | S色差(板面花辊印) | 是 | 是 | 42 | 45