## sheet1
工序名称 | 新卷号 | 批号 | 机组名称 | 工序状态 | 检验结果 | 班组 | 参与人 | 来料重量 | 出料重量 | 成材率 | 出料长度 | 出料厚度 | 出料宽度 | 工序要求 | 备注 | 来料编码 | 来料名称 | 来料规格 | 产品编码 | 产品名称 | 产品规格 | 膜名称 | 排序 | 主计划号 | 子计划号 | 工序流程编码 | 工序流程名称 | 工单需求 | 计划开始时间 | 计划结束时间 | 工单状态 | 开始时间 | 产出时间 | 组织名称 | 卷号ID | 操作工人 | 报工人 | 检验 | 来料厚度 | 来料长度 | 来料宽度 | 是否分卷 | 原卷号 | 工单要求 | 是否成品 | 不良现象 | 是否入库 | 入库审核 | 生产工时 | 工单行号
最终冷轧 | JG9124080116 | JG9124080116 | 九天700轧机 | 合格 | 合格品 | 甲 | 李新峰 | 6040 | 6040 | 1 | 12950 | 0.1 | 610 | 轧0.1（0.097-0.102）6.3吨卷轧制米数12900-13000米；6吨卷轧制米数12500-12600米，5.7吨卷轧制米数12100-12200米 |  | 20100023 | 轧硬 | 0.4*610-SPCC | 30210015 | 光亮卷 | 0.1-SPCC |  | 30 | MO002884 | MO002884-012 | GLJ003 | 光亮卷前处理 模板 | 6040 | 2024-08-21 | 2024-08-21 | 3 | 2024-08-29 08:08:17 | 2024-08-29 08:09:14 | 江苏九天光电科技有限公司 | 300660 | 李新峰 |  |  | 0.4 | 3210 | 610 | 1 | JG9124080116 |  |  |  | 否 | 否 |  | 12
最终冷轧 | JG9124080112 | JG9124080112 | 九天700轧机 | 合格 | 合格品 | 甲 | 李新峰 | 6270 | 6270 | 1 | 13368 | 0.1 | 610 | 轧0.1（0.097-0.102）6.3吨卷轧制米数12900-13000米；6吨卷轧制米数12500-12600米，5.7吨卷轧制米数12100-12200米 |  | 20100023 | 轧硬 | 0.4*610-SPCC | 30210015 | 光亮卷 | 0.1-SPCC |  | 30 | MO002884 | MO002884-010 | GLJ003 | 光亮卷前处理 模板 | 6270 | 2024-08-21 | 2024-08-21 | 3 | 2024-08-29 06:05:56 | 2024-08-29 06:07:43 | 江苏九天光电科技有限公司 | 300658 | 李新峰 |  |  | 0.4 | 3330 | 610 | 1 | JG9124080112 |  |  |  | 否 | 否 |  | 10
最终冷轧 | JG9124080100 | JG9124080100 | 九天700轧机 | 合格 | 合格品 | 甲 | 李新峰 | 6180 | 6180 | 1 | 13170 | 0.1 | 610 | 轧0.1（0.097-0.102）6.3吨卷轧制米数12900-13000米；6吨卷轧制米数12500-12600米，5.7吨卷轧制米数12100-12200米 |  | 20100023 | 轧硬 | 0.4*610-SPCC | 30210015 | 光亮卷 | 0.1-SPCC |  | 30 | MO002884 | MO002884-004 | GLJ003 | 光亮卷前处理 模板 | 6180 | 2024-08-21 | 2024-08-21 | 3 | 2024-08-29 03:29:01 | 2024-08-29 03:30:10 | 江苏九天光电科技有限公司 | 300652 | 李新峰 |  |  | 0.4 | 3290 | 610 | 1 | JG9124080100 |  |  |  | 否 | 否 |  | 4
最终冷轧 | JG9124080140 | JG9124080140 | 九天700轧机 | 合格 | 合格品 | 甲 | 李新峰 | 6400 | 6400 | 1 | 13520 | 0.1 | 610 | 轧0.1（0.096-0.102）4吨卷轧制米数8400-8500米；4.1吨卷轧制米数8500-8600米，6.2-6.3吨卷轧制米数13100-13200米，6.1吨卷轧制米数12800-12900米 |  | 20100023 | 轧硬 | 0.4*610-SPCC | 30210015 | 光亮卷 | 0.1-SPCC |  | 30 | MO002983 | MO002983-004 | GLJ003 | 光亮卷前处理 模板 | 6405 | 2024-08-24 | 2024-08-24 | 3 | 2024-08-29 02:01:01 | 2024-08-29 02:06:39 | 江苏九天光电科技有限公司 | 305024 | 李新峰 |  |  | 0.4 | 3410 | 610 | 1 | JG9124080140 |  |  |  | 否 | 否 |  | 4
最终冷轧 | JG9124080096 | JG9124080096 | 九天700轧机 | 合格 | 合格品 | 乙 | 周朋 | 6300 | 6300 | 1 | 13500 | 0.1 | 610 | 轧0.1（0.097-0.102）6.3吨卷轧制米数12900-13000米；6吨卷轧制米数12500-12600米，5.7吨卷轧制米数12100-12200米 |  | 20100023 | 轧硬 | 0.4*610-SPCC | 30210015 | 光亮卷 | 0.1-SPCC |  | 30 | MO002884 | MO002884-002 | GLJ003 | 光亮卷前处理 模板 | 6300 | 2024-08-21 | 2024-08-21 | 3 | 2024-08-28 19:47:25 | 2024-08-28 19:47:51 | 江苏九天光电科技有限公司 | 300650 | 周朋 |  |  | 0.4 | 3350 | 610 | 1 | JG9124080096 |  |  |  | 否 | 否 |  | 2
最终冷轧 | JG9124080136 | JG9124080136 | 九天700轧机 | 合格 | 合格品 | 乙 | 蒋涛 | 6360 | 6360 | 1 | 13590 | 0.1 | 610 | 轧0.1（0.096-0.102）4吨卷轧制米数8400-8500米；4.1吨卷轧制米数8500-8600米，6.2-6.3吨卷轧制米数13100-13200米，6.1吨卷轧制米数12800-12900米 |  | 20100023 | 轧硬 | 0.4*610-SPCC | 30210015 | 光亮卷 | 0.1-SPCC |  | 30 | MO002983 | MO002983-002 | GLJ003 | 光亮卷前处理 模板 | 6365 | 2024-08-24 | 2024-08-24 | 3 | 2024-08-28 19:46:22 | 2024-08-28 19:47:07 | 江苏九天光电科技有限公司 | 305022 | 蒋涛 |  |  | 0.4 | 3380 | 610 | 1 | JG9124080136 |  |  |  | 否 | 否 |  | 2
最终冷轧 | JG9124080152 | JG9124080152 | 九天700轧机 | 合格 | 合格品 | 乙 | 周朋 | 6350 | 6350 | 1 | 13700 | 0.1 | 610 | 轧0.1（0.096-0.102）4吨卷轧制米数8400-8500米；4.1吨卷轧制米数8500-8600米，6.2-6.3吨卷轧制米数13100-13200米，6.1吨卷轧制米数12800-12900米 |  | 20100023 | 轧硬 | 0.4*610-SPCC | 30210015 | 光亮卷 | 0.1-SPCC |  | 30 | MO002983 | MO002983-010 | GLJ003 | 光亮卷前处理 模板 | 6350 | 2024-08-24 | 2024-08-24 | 3 | 2024-08-28 16:17:22 | 2024-08-28 16:17:45 | 江苏九天光电科技有限公司 | 305030 | 周朋 |  |  | 0.4 | 3375 | 610 | 1 | JG9124080152 |  |  |  | 否 | 否 |  | 10
最终冷轧 | JG9124080156 | JG9124080156 | 九天700轧机 | 合格 | 合格品 | 乙 | 蒋涛 | 6290 | 6290 | 1 | 13400 | 0.1 | 610 | 轧0.1（0.096-0.102）4吨卷轧制米数8400-8500米；4.1吨卷轧制米数8500-8600米，6.2-6.3吨卷轧制米数13100-13200米，6.1吨卷轧制米数12800-12900米 |  | 20100023 | 轧硬 | 0.4*610-SPCC | 30210015 | 光亮卷 | 0.1-SPCC |  | 30 | MO002983 | MO002983-012 | GLJ003 | 光亮卷前处理 模板 | 6290 | 2024-08-24 | 2024-08-24 | 3 | 2024-08-28 16:16:29 | 2024-08-28 16:16:57 | 江苏九天光电科技有限公司 | 305032 | 蒋涛 |  |  | 0.4 | 3340 | 610 | 1 | JG9124080156 |  |  |  | 否 | 否 |  | 12
最终冷轧 | JG9124080109 | JG9124080109 | 九天700轧机 | 合格 | 合格品 | 乙 | 周朋 | 4250 | 4250 | 1 | 8780 | 0.1 | 630 | 轧0.1（0.097-0.102）4.2吨卷轧制米数8400-8500米不低于8400米；6.45吨卷轧制米数12900-13000米不低于12900米；6.2吨卷轧制米数12500-12600米；5.9吨卷轧制米数12100-12200米 |  | 20100025 | 轧硬 | 0.4*630-SPCC | 30210015 | 光亮卷 | 0.1-SPCC |  | 30 | MO002883 | MO002883-009 | GLJ003 | 光亮卷前处理 模板 | 4250 | 2024-08-21 | 2024-08-21 | 3 | 2024-08-28 16:15:50 | 2024-08-28 16:16:11 | 江苏九天光电科技有限公司 | 300643 | 周朋 |  |  | 0.4 | 2185 | 630 | 1 | JG9124080109 |  |  |  | 否 | 否 |  | 9
改轧 | DL1224070009 | DL1224070009 | 九天700轧机 | 合格 | 合格品 | 乙 | 蒋涛 | 5700 | 5700 | 1 | 13110 | 0.1 | 565 | 改轧0.1光缆带 |  | 31010058 | 小品种钢卷 | 0.55-SPCC | 30210015 | 光亮卷 | 0.1-SPCC |  | 10 | MO003073 | MO003073-001 | GLJ003 | 光亮卷前处理 模板 | 5700 | 2024-08-28 | 2024-09-03 | 3 | 2024-08-28 16:12:59 | 2024-08-28 16:13:20 | 江苏九天光电科技有限公司 | 309067 | 蒋涛 |  |  | 0.55 | 0 | 565 | 1 | DL1224070009 | 改轧0.1光缆带 |  |  | 否 | 否 |  | 1
改轧 | DL1224060003 | DL1224060003 | 九天700轧机 | 合格 | 合格品 | 乙 | 周朋 | 5240 | 5240 | 1 | 12120 | 0.1 | 565 | 改轧0.1光缆带 |  | 31010040 | 小品种钢卷 | 0.39-SPCC | 30210015 | 光亮卷 | 0.1-SPCC |  | 10 | MO003074 | MO003074-001 | GLJ003 | 光亮卷前处理 模板 | 5240 | 2024-08-28 | 2024-09-03 | 3 | 2024-08-28 10:47:56 | 2024-08-28 10:48:29 | 江苏九天光电科技有限公司 | 309068 | 周朋 |  |  | 0.39 | 3060 | 565 | 1 | DL1224060003 | 改轧0.1光缆带 |  |  | 否 | 否 |  | 1