## sheet1
工序名称 | 新卷号 | 批号 | 机组名称 | 工序状态 | 检验结果 | 班组 | 参与人 | 来料重量 | 出料重量 | 成材率 | 出料长度 | 出料厚度 | 出料宽度 | 工序要求 | 备注 | 来料编码 | 来料名称 | 来料规格 | 产品编码 | 产品名称 | 产品规格 | 膜名称 | 排序 | 主计划号 | 子计划号 | 工序流程编码 | 工序流程名称 | 工单需求 | 计划开始时间 | 计划结束时间 | 工单状态 | 开始时间 | 产出时间 | 组织名称 | 卷号ID | 操作工人 | 报工人 | 检验 | 来料厚度 | 来料长度 | 来料宽度 | 是否分卷 | 原卷号 | 工单要求 | 是否成品 | 不良现象 | 是否入库 | 入库审核 | 生产工时 | 工单行号
最终冷轧 | JG9124080192 | JG9124080192 | 九天750轧机 | 合格 | 合格品 | 甲 | 张帅 | 6004 | 6004 | 1 | 6890 | 0.18 | 610 | 轧0.18（0.178-0.183）厚度控制在0.178-0.183；5.95-6.05吨卷轧制米数6800-6900米；5.5吨卷轧制米数6300-6400米 |  | 20100023 | 轧硬 | 0.4*610-SPCC | 30210014 | 光亮卷 | 0.18-SPCC |  | 30 | MO003049 | MO003049-004 | GLJ003 | 光亮卷前处理 模板 | 6005 | 2024-08-27 | 2024-08-27 | 3 | 2024-08-29 02:10:14 | 2024-08-29 02:11:03 | 江苏九天光电科技有限公司 | 308389 | 张帅 |  |  | 0.4 | 3190 | 610 | 1 | JG9124080192 |  |  |  | 否 | 否 |  | 4
最终冷轧 | JG9124080206 | JG9124080206 | 九天750轧机 | 合格 | 合格品 | 甲 | 张帅 | 6200 | 6200 | 1 | 6969 | 0.18 | 630 | 轧0.18（0.178-0.183）6.1-6.2吨卷轧制米数6800-6900米；5.7吨卷轧制米数6300-6400米 |  | 20100025 | 轧硬 | 0.4*630-SPCC | 30210014 | 光亮卷 | 0.18-SPCC |  | 30 | MO003050 | MO003050-013 | GLJ003 | 光亮卷前处理 模板 | 6200 | 2024-08-27 | 2024-08-27 | 3 | 2024-08-29 01:08:55 | 2024-08-29 01:09:29 | 江苏九天光电科技有限公司 | 308428 | 张帅 |  |  | 0.4 | 3200 | 630 | 1 | JG9124080206 |  |  |  | 否 | 否 |  | 13
最终冷轧 | JG9124080202 | JG9124080202 | 九天750轧机 | 合格 | 合格品 | 甲 | 张帅 | 5700 | 5700 | 1 | 6380 | 0.18 | 630 | 轧0.18（0.178-0.183）6.1-6.2吨卷轧制米数6800-6900米；5.7吨卷轧制米数6300-6400米 |  | 20100025 | 轧硬 | 0.4*630-SPCC | 30210014 | 光亮卷 | 0.18-SPCC |  | 30 | MO003050 | MO003050-007 | GLJ003 | 光亮卷前处理 模板 | 5700 | 2024-08-27 | 2024-08-27 | 3 | 2024-08-29 00:09:08 | 2024-08-29 00:09:45 | 江苏九天光电科技有限公司 | 308422 | 张帅 |  |  | 0.4 | 2935 | 630 | 1 | JG9124080202 |  |  |  | 否 | 否 |  | 7
最终冷轧 | JG9124080218 | JG9124080218 | 九天750轧机 | 合格 | 合格品 | 甲 | 张帅 | 6170 | 6170 | 1 | 6900 | 0.18 | 630 | 轧0.18（0.178-0.183）6.1-6.2吨卷轧制米数6800-6900米；5.7吨卷轧制米数6300-6400米 |  | 20100025 | 轧硬 | 0.4*630-SPCC | 30210014 | 光亮卷 | 0.18-SPCC |  | 30 | MO003050 | MO003050-010 | GLJ003 | 光亮卷前处理 模板 | 6170 | 2024-08-27 | 2024-08-27 | 3 | 2024-08-28 22:29:46 | 2024-08-28 22:30:33 | 江苏九天光电科技有限公司 | 308425 | 张帅 |  |  | 0.4 | 3170 | 630 | 1 | JG9124080218 |  |  |  | 否 | 否 |  | 10
最终冷轧 | JG9124080182 | JG9124080182 | 九天750轧机 | 合格 | 合格品 | 乙 | 赵遂义 | 6204 | 6190 | 0.9977 | 6930 | 0.18 | 630 | 轧0.18（0.178-0.183）6.1-6.2吨卷轧制米数6800-6900米；5.7吨卷轧制米数6300-6400米 |  | 20100025 | 轧硬 | 0.4*630-SPCC | 30210014 | 光亮卷 | 0.18-SPCC |  | 30 | MO003050 | MO003050-002 | GLJ003 | 光亮卷前处理 模板 | 6205 | 2024-08-27 | 2024-08-27 | 3 | 2024-08-28 19:53:50 | 2024-08-28 19:54:49 | 江苏九天光电科技有限公司 | 308417 | 赵遂义 |  |  | 0.4 | 3190 | 630 | 1 | JG9124080182 |  |  |  | 否 | 否 |  | 2
最终冷轧 | JG9124080214 | JG9124080214 | 九天750轧机 | 合格 | 合格品 | 乙 | 蒋小冬 | 6140 | 6120 | 0.9967 | 6820 | 0.18 | 630 | 轧0.18（0.178-0.183）6.1-6.2吨卷轧制米数6800-6900米；5.7吨卷轧制米数6300-6400米 |  | 20100025 | 轧硬 | 0.4*630-SPCC | 30210014 | 光亮卷 | 0.18-SPCC |  | 30 | MO003050 | MO003050-009 | GLJ003 | 光亮卷前处理 模板 | 6145 | 2024-08-27 | 2024-08-27 | 3 | 2024-08-28 18:58:59 | 2024-08-28 18:59:37 | 江苏九天光电科技有限公司 | 308424 | 蒋小冬 |  |  | 0.4 | 3160 | 630 | 1 | JG9124080214 |  |  |  | 否 | 否 |  | 9
最终冷轧 | JG9124080178 | JG9124080178 | 九天750轧机 | 合格 | 合格品 | 乙 | 赵遂义 | 6140 | 6130 | 0.9984 | 6870 | 0.18 | 630 | 轧0.18（0.178-0.183）6.1-6.2吨卷轧制米数6800-6900米；5.7吨卷轧制米数6300-6400米 |  | 20100025 | 轧硬 | 0.4*630-SPCC | 30210014 | 光亮卷 | 0.18-SPCC |  | 30 | MO003050 | MO003050-001 | GLJ003 | 光亮卷前处理 模板 | 6145 | 2024-08-27 | 2024-08-27 | 3 | 2024-08-28 18:03:33 | 2024-08-28 18:05:08 | 江苏九天光电科技有限公司 | 308416 | 赵遂义 |  |  | 0.4 | 3160 | 630 | 1 | JG9124080178 |  |  |  | 否 | 否 |  | 1
最终冷轧 | JG9124080210 | JG9124080210 | 九天750轧机 | 合格 | 合格品 | 乙 | 赵遂义 | 6160 | 6150 | 0.9984 | 6885 | 0.18 | 630 | 轧0.18（0.178-0.183）6.1-6.2吨卷轧制米数6800-6900米；5.7吨卷轧制米数6300-6400米 |  | 20100025 | 轧硬 | 0.4*630-SPCC | 30210014 | 光亮卷 | 0.18-SPCC |  | 30 | MO003050 | MO003050-008 | GLJ003 | 光亮卷前处理 模板 | 6165 | 2024-08-27 | 2024-08-27 | 3 | 2024-08-28 16:36:53 | 2024-08-28 16:37:40 | 江苏九天光电科技有限公司 | 308423 | 赵遂义 |  |  | 0.4 | 3180 | 630 | 1 | JG9124080210 |  |  |  | 否 | 否 |  | 8
最终冷轧 | JG9124080222 | JG9124080222 | 九天750轧机 | 合格 | 合格品 | 乙 | 赵遂义 | 6250 | 6240 | 0.9984 | 7000 | 0.18 | 630 | 轧0.18（0.178-0.183）6.1-6.2吨卷轧制米数6800-6900米；5.7吨卷轧制米数6300-6400米 |  | 20100025 | 轧硬 | 0.4*630-SPCC | 30210014 | 光亮卷 | 0.18-SPCC |  | 30 | MO003050 | MO003050-011 | GLJ003 | 光亮卷前处理 模板 | 6250 | 2024-08-27 | 2024-08-27 | 3 | 2024-08-28 16:35:00 | 2024-08-28 16:36:13 | 江苏九天光电科技有限公司 | 308426 | 蒋小冬 |  |  | 0.4 | 3210 | 630 | 1 | JG9124080222 |  |  |  | 否 | 否 |  | 11
最终冷轧 | JG9124080198 | JG9124080198 | 九天750轧机 | 合格 | 合格品 | 乙 | 赵遂义 | 6120 | 6110 | 0.9984 | 6900 | 0.18 | 630 | 轧0.18（0.178-0.183）6.1-6.2吨卷轧制米数6800-6900米；5.7吨卷轧制米数6300-6400米 |  | 20100025 | 轧硬 | 0.4*630-SPCC | 30210014 | 光亮卷 | 0.18-SPCC |  | 30 | MO003050 | MO003050-006 | GLJ003 | 光亮卷前处理 模板 | 6120 | 2024-08-27 | 2024-08-27 | 3 | 2024-08-28 16:33:41 | 2024-08-28 16:34:36 | 江苏九天光电科技有限公司 | 308421 | 蒋小冬 |  |  | 0.4 | 3155 | 630 | 1 | JG9124080198 |  |  |  | 否 | 否 |  | 6
最终冷轧 | JG9124080186 | JG9124080186 | 九天750轧机 | 合格 | 合格品 | 乙 | 蒋小冬 | 6240 | 6232 | 0.9987 | 6790 | 0.18 | 630 | 轧0.18（0.178-0.183）6.1-6.2吨卷轧制米数6800-6900米；5.7吨卷轧制米数6300-6400米 |  | 20100025 | 轧硬 | 0.4*630-SPCC | 30210014 | 光亮卷 | 0.18-SPCC |  | 30 | MO003050 | MO003050-003 | GLJ003 | 光亮卷前处理 模板 | 6245 | 2024-08-27 | 2024-08-27 | 3 | 2024-08-28 15:08:10 | 2024-08-28 15:08:42 | 江苏九天光电科技有限公司 | 308418 | 蒋小冬 |  |  | 0.4 | 3210 | 630 | 1 | JG9124080186 |  |  |  | 否 | 否 |  | 3
最终冷轧 | JG9124080190 | JG9124080190 | 九天750轧机 | 合格 | 合格品 | 乙 | 蒋小冬 | 6190 | 6170 | 0.9968 | 6900 | 0.18 | 630 | 轧0.18（0.178-0.183）6.1-6.2吨卷轧制米数6800-6900米；5.7吨卷轧制米数6300-6400米 |  | 20100025 | 轧硬 | 0.4*630-SPCC | 30210014 | 光亮卷 | 0.18-SPCC |  | 30 | MO003050 | MO003050-004 | GLJ003 | 光亮卷前处理 模板 | 6190 | 2024-08-27 | 2024-08-27 | 3 | 2024-08-28 15:07:17 | 2024-08-28 15:07:53 | 江苏九天光电科技有限公司 | 308419 | 蒋小冬 |  |  | 0.4 | 3190 | 630 | 1 | JG9124080190 |  |  |  | 否 | 否 |  | 4
最终冷轧 | JG9124080194 | JG9124080194 | 九天750轧机 | 合格 | 合格品 | 乙 | 蒋小冬 | 6220 | 6200 | 0.9968 | 6950 | 0.18 | 630 | 轧0.18（0.178-0.183）6.1-6.2吨卷轧制米数6800-6900米；5.7吨卷轧制米数6300-6400米 |  | 20100025 | 轧硬 | 0.4*630-SPCC | 30210014 | 光亮卷 | 0.18-SPCC |  | 30 | MO003050 | MO003050-005 | GLJ003 | 光亮卷前处理 模板 | 6225 | 2024-08-27 | 2024-08-27 | 3 | 2024-08-28 11:17:21 | 2024-08-28 11:18:11 | 江苏九天光电科技有限公司 | 308420 | 蒋小冬 |  |  | 0.4 | 3210 | 630 | 1 | JG9124080194 |  |  |  | 否 | 否 |  | 5