## sheet1
工序名称 | 批号 | 新卷号 | 出料厚度 | 出料宽度 | 出料长度 | 出料重量 | 备注 | 膜名称 | 机组名称 | 工序状态 | 检验结果 | 班组 | 参与人 | 来料重量 | 成材率 | 工序要求 | 来料编码 | 来料名称 | 来料规格 | 产品编码 | 产品名称 | 产品规格 | 排序 | 主计划号 | 子计划号 | 工序流程编码 | 工序流程名称 | 工单需求 | 计划开始时间 | 计划结束时间 | 工单状态 | 开始时间 | 产出时间 | 组织名称 | 卷号ID | 操作工人 | 报工人 | 检验 | 来料厚度 | 来料长度 | 来料宽度 | 是否分卷 | 原卷号 | 工单要求 | 是否成品 | 不良现象 | 是否入库 | 入库审核 | 生产工时 | 工单行号
覆膜 | JG91240700162 | JG912407001623 | 0.25 | 610 | 2360 | 1785 | J碱液斑(操作侧碱液斑) | 明绿改性膜-2 | 九天覆膜-8 | 合格 | 合格品 | 甲 | 徐兴良 | 1660 | 1.0753 | / | 30110011 | 铬钝化卷 | 0.15-SPCC | 30312017 | 双面钢塑复合卷 | 0.25-SPCC | 10 | MO003097 | MO003097-001-03 | FM001 | 覆膜模板 | 4973 | 2024-08-28 | 2024-08-28 | 3 | 2024-08-29 06:47:15 | 2024-08-29 08:25:09 | 江苏九天光电科技有限公司 | 0 | 徐兴良 |  | 1 | 0.25 | 2360 | 610 | 1 | JG912407001623 |  | 1 | J碱液斑(操作侧碱液斑) |  |  |  | 1
覆膜 | JG91240700162 | JG912407001622 | 0.25 | 610 | 2360 | 1785 |  | 明绿改性膜-2 | 九天覆膜-8 | 合格 | 合格品 | 甲 | 徐兴良 | 1660 | 1.0753 | / | 30110011 | 铬钝化卷 | 0.15-SPCC | 30312017 | 双面钢塑复合卷 | 0.25-SPCC | 10 | MO003097 | MO003097-001-02 | FM001 | 覆膜模板 | 4973 | 2024-08-28 | 2024-08-28 | 3 | 2024-08-29 06:47:15 | 2024-08-29 08:25:09 | 江苏九天光电科技有限公司 | 0 | 徐兴良 |  | 1 | 0.25 | 2360 | 610 | 1 | JG912407001622 |  | 1 |  |  |  |  | 1
覆膜 | JG91240700162 | JG912407001621 | 0.25 | 610 | 2350 | 1779 |  | 明绿改性膜-2 | 九天覆膜-8 | 合格 | 合格品 | 甲 | 徐兴良 | 1654 | 1.0756 | / | 30110011 | 铬钝化卷 | 0.15-SPCC | 30312017 | 双面钢塑复合卷 | 0.25-SPCC | 10 | MO003097 | MO003097-001-01 | FM001 | 覆膜模板 | 4973 | 2024-08-28 | 2024-08-28 | 3 | 2024-08-29 06:47:15 | 2024-08-29 08:25:09 | 江苏九天光电科技有限公司 | 0 | 徐兴良 |  | 1 | 0.25 | 2350 | 610 | 1 | JG912407001621 |  | 1 | 180米内板面中间轻顶伤凹印。 |  |  |  | 1
覆膜 | JG91240700211 | JG912407002112 | 0.165 | 630 | 4360 | 2268 | 缩芯折印(尾缩芯折印)B白斑(尾200米操边白斑重) | 明绿改性膜-1 | 九天覆膜-8 | 合格 | 让步接收 | 甲 | 徐兴良 | 2091 | 1.0846 | / | 30110014 | 铬钝化卷 | 0.1-SPCC | 30312001 | 双面钢塑复合卷 | 0.165-SPCC | 10 | MO002783 | MO002783-019-02 | FM001 | 覆膜模板 | 4217 | 2024-08-17 | 2024-08-17 | 3 | 2024-08-29 04:48:20 | 2024-08-29 06:23:47 | 江苏九天光电科技有限公司 | 295629 | 徐兴良 |  | 1 | 0.165 | 4360 | 630 | 1 | JG912407002112 |  | 1 | 缩芯折印(尾缩芯折印)B白斑(尾200米操边白斑重) | 是 | 是 | 142 | 19
覆膜 | JG91240700211 | JG912407002111 | 0.165 | 630 | 4450 | 2306 |  | 明绿改性膜-1 | 九天覆膜-8 | 合格 | 合格品 | 甲 | 徐兴良 | 2126 | 1.0847 | / | 30110014 | 铬钝化卷 | 0.1-SPCC | 30312001 | 双面钢塑复合卷 | 0.165-SPCC | 10 | MO002783 | MO002783-019-01 | FM001 | 覆膜模板 | 4217 | 2024-08-17 | 2024-08-17 | 3 | 2024-08-29 04:48:20 | 2024-08-29 06:23:47 | 江苏九天光电科技有限公司 | 295629 | 徐兴良 |  | 1 | 0.165 | 4450 | 630 | 1 | JG912407002111 |  | 1 |  | 是 | 是 | 142 | 19
覆膜 | JG1224070389121 | JG1224070389121 | 0.165 | 710 | 4060 | 2339 | S色差(板面轻微发黄) 锈斑点 | 明绿改性膜-1 | 九天覆膜-9 | 合格 | 让步接收 | 甲 | 顾志明 | 2170 | 1.0779 | / | 30110014 | 铬钝化卷 | 0.1-SPCC | 30312001 | 双面钢塑复合卷 | 0.165-SPCC | 10 | MO003055 | MO003055-002 | FM001 | 覆膜模板 | 2170 | 2024-08-27 | 2024-08-27 | 3 | 2024-08-29 05:09:11 | 2024-08-29 05:52:24 | 江苏九天光电科技有限公司 | 308621 | 顾志明 |  |  | 0.1 | 0 | 710 | 1 | JG1224070389121 |  | 1 | S色差(板面轻微发黄) | 是 | 是 | 43 | 2
覆膜 | JG9124080055 | JG91240800553 | 0.15 | 630 | 4040 | 2024 | 尾部缩芯折印 | 明绿改性膜-1 | 九天覆膜-9 | 合格 | 让步接收 | 甲 | 徐兴良 | 1970 | 1.0274 | / | 30110014 | 铬钝化卷 | 0.1-SPCC | 30311002 | 单面钢塑复合卷 | 0.15-SPCC | 10 | MO003045 | MO003045-003-03 | FM001 | 覆膜模板 | 6479 | 2024-08-27 | 2024-08-27 | 3 | 2024-08-29 05:11:31 | 2024-08-29 05:29:09 | 江苏九天光电科技有限公司 | 308290 | 徐兴良 |  | 1 | 0.15 | 4040 | 630 | 1 | JG91240800553 |  | 1 | 尾部缩芯折印 | 是 | 是 | 24 | 3
覆膜 | JG9124080055 | JG91240800552 | 0.15 | 630 | 4800 | 2468 | 尾部300米缩芯折印 | 明绿改性膜-1 | 九天覆膜-9 | 合格 | 让步接收 | 甲 | 徐兴良 | 2402 | 1.0275 | / | 30110014 | 铬钝化卷 | 0.1-SPCC | 30311002 | 单面钢塑复合卷 | 0.15-SPCC | 10 | MO003045 | MO003045-003-02 | FM001 | 覆膜模板 | 6479 | 2024-08-27 | 2024-08-27 | 3 | 2024-08-29 05:11:31 | 2024-08-29 05:29:09 | 江苏九天光电科技有限公司 | 308290 | 徐兴良 |  | 1 | 0.15 | 4800 | 630 | 1 | JG91240800552 |  | 1 | 尾部缩芯折印 | 是 | 是 | 24 | 3
覆膜 | JG9124080055 | JG91240800551 | 0.15 | 630 | 4340 | 2164 | 尾部300米缩芯折印 | 明绿改性膜-1 | 九天覆膜-9 | 合格 | 让步接收 | 甲 | 徐兴良 | 2106 | 1.0275 | / | 30110014 | 铬钝化卷 | 0.1-SPCC | 30311002 | 单面钢塑复合卷 | 0.15-SPCC | 10 | MO003045 | MO003045-003-01 | FM001 | 覆膜模板 | 6479 | 2024-08-27 | 2024-08-27 | 3 | 2024-08-29 05:11:31 | 2024-08-29 05:29:09 | 江苏九天光电科技有限公司 | 308290 | 徐兴良 |  | 1 | 0.15 | 4340 | 630 | 1 | JG91240800551 |  | 1 | 尾部缩芯折印 | 是 | 是 | 24 | 3
覆膜 | JG91240700252 | JG912407002523 | 0.165 | 630 | 4350 | 2236 | Z折印(来料尾部缩芯印) | 明绿改性膜-1 | 九天覆膜-8 | 合格 | 让步接收 | 甲 | 顾志明 | 2064 | 1.0833 | / | 30110014 | 铬钝化卷 | 0.1-SPCC | 30312001 | 双面钢塑复合卷 | 0.165-SPCC | 10 | MO002783 | MO002783-017-03 | FM001 | 覆膜模板 | 6147 | 2024-08-17 | 2024-08-17 | 3 | 2024-08-29 02:37:08 | 2024-08-29 05:06:16 | 江苏九天光电科技有限公司 | 295630 | 顾志明 |  | 1 | 0.165 | 4350 | 630 | 1 | JG912407002523 |  | 1 | Z折印(来料尾部缩芯印) | 是 | 是 | 198 | 17
覆膜 | JG91240700252 | JG912407002522 | 0.165 | 630 | 4300 | 2210 |  | 明绿改性膜-1 | 九天覆膜-8 | 合格 | 合格品 | 甲 | 顾志明 | 2040 | 1.0833 | / | 30110014 | 铬钝化卷 | 0.1-SPCC | 30312001 | 双面钢塑复合卷 | 0.165-SPCC | 10 | MO002783 | MO002783-017-02 | FM001 | 覆膜模板 | 6147 | 2024-08-17 | 2024-08-17 | 3 | 2024-08-29 02:37:08 | 2024-08-29 05:06:16 | 江苏九天光电科技有限公司 | 295630 | 顾志明 |  | 1 | 0.165 | 4300 | 630 | 1 | JG912407002522 |  | 1 |  | 是 | 是 | 198 | 17
覆膜 | JG91240700252 | JG912407002521 | 0.165 | 630 | 4300 | 2214 | S色差(来膜偶有塑粒子) | 明绿改性膜-1 | 九天覆膜-8 | 合格 | 让步接收 | 甲 | 顾志明 | 2043 | 1.0837 | / | 30110014 | 铬钝化卷 | 0.1-SPCC | 30312001 | 双面钢塑复合卷 | 0.165-SPCC | 10 | MO002783 | MO002783-017-01 | FM001 | 覆膜模板 | 6147 | 2024-08-17 | 2024-08-17 | 3 | 2024-08-29 02:37:08 | 2024-08-29 05:06:16 | 江苏九天光电科技有限公司 | 295630 | 顾志明 |  | 1 | 0.165 | 4300 | 630 | 1 | JG912407002521 |  | 1 | S色差(来膜偶有塑粒子) | 是 | 是 | 198 | 17
覆膜 | JG1224070522 | JG12240705223 | 0.25 | 610 | 2300 | 1786 |  | 明绿改性膜-2 | 九天覆膜-8 | 合格 | 合格品 | 甲 | 徐兴良 | 1660 | 1.0759 | / | 30110011 | 铬钝化卷 | 0.15-SPCC | 30312017 | 双面钢塑复合卷 | 0.25-SPCC | 10 | MO003097 | MO003097-002-03 | FM001 | 覆膜模板 | 5084 | 2024-08-28 | 2024-08-28 | 3 | 2024-08-29 02:33:13 | 2024-08-29 04:44:47 | 江苏九天光电科技有限公司 | 0 | 徐兴良 |  | 1 | 0.25 | 2300 | 610 | 1 | JG12240705223 |  | 1 |  | 是 | 是 | 174 | 2
覆膜 | JG1224070522 | JG12240705222 | 0.25 | 610 | 2370 | 1843 |  | 明绿改性膜-2 | 九天覆膜-8 | 合格 | 合格品 | 甲 | 徐兴良 | 1713 | 1.0759 | / | 30110011 | 铬钝化卷 | 0.15-SPCC | 30312017 | 双面钢塑复合卷 | 0.25-SPCC | 10 | MO003097 | MO003097-002-02 | FM001 | 覆膜模板 | 5084 | 2024-08-28 | 2024-08-28 | 3 | 2024-08-29 02:33:13 | 2024-08-29 04:44:47 | 江苏九天光电科技有限公司 | 0 | 徐兴良 |  | 1 | 0.25 | 2370 | 610 | 1 | JG12240705222 |  | 1 |  | 是 | 是 | 174 | 2
覆膜 | JG1224070522 | JG12240705221 | 0.25 | 610 | 2370 | 1842 |  | 明绿改性膜-2 | 九天覆膜-8 | 合格 | 合格品 | 甲 | 徐兴良 | 1712 | 1.0759 | / | 30110011 | 铬钝化卷 | 0.15-SPCC | 30312017 | 双面钢塑复合卷 | 0.25-SPCC | 10 | MO003097 | MO003097-002-01 | FM001 | 覆膜模板 | 5084 | 2024-08-28 | 2024-08-28 | 3 | 2024-08-29 02:33:13 | 2024-08-29 04:44:47 | 江苏九天光电科技有限公司 | 0 | 徐兴良 |  | 1 | 0.25 | 2370 | 610 | 1 | JG12240705221 |  | 1 |  | 是 | 是 | 174 | 2
覆膜 | JG122407070721 | JG1224070707212 | 0.165 | 760 | 4710 | 2950 |  | 明绿改性膜-1 | 九天覆膜-9 | 合格 | 合格品 | 甲 | 顾志明 | 2716 | 1.0862 | / | 30110014 | 铬钝化卷 | 0.1-SPCC | 30312001 | 双面钢塑复合卷 | 0.165-SPCC | 10 | MO003006 | MO003006-008-02 | FM001 | 覆膜模板 | 5405 | 2024-08-25 | 2024-08-25 | 3 | 2024-08-29 01:12:01 | 2024-08-29 02:35:43 | 江苏九天光电科技有限公司 | 0 | 顾志明 |  | 1 | 0.165 | 4710 | 760 | 1 | JG1224070707212 |  | 1 |  | 是 | 是 | 124 | 8
覆膜 | JG122407070721 | JG1224070707211 | 0.165 | 760 | 4650 | 2920 |  | 明绿改性膜-1 | 九天覆膜-9 | 合格 | 合格品 | 甲 | 顾志明 | 2689 | 1.0859 | / | 30110014 | 铬钝化卷 | 0.1-SPCC | 30312001 | 双面钢塑复合卷 | 0.165-SPCC | 10 | MO003006 | MO003006-008-01 | FM001 | 覆膜模板 | 5405 | 2024-08-25 | 2024-08-25 | 3 | 2024-08-29 01:12:01 | 2024-08-29 02:35:43 | 江苏九天光电科技有限公司 | 0 | 顾志明 |  | 1 | 0.165 | 4650 | 760 | 1 | JG1224070707211 |  | 1 |  | 是 | 是 | 124 | 8
覆膜 | JG9124080059 | JG91240800593 | 0.15 | 630 | 4520 | 2292 | K孔洞(1230米操542mm1个孔洞约0.39mm2)缩芯折印(尾缩芯折印),X线条印(尾操作侧30公分内线条印重。) | 明绿改性膜-1 | 九天覆膜-8 | 合格 | 让步接收 | 甲 | 徐兴良 | 2176 | 1.0533 | / | 30110014 | 铬钝化卷 | 0.1-SPCC | 30311002 | 单面钢塑复合卷 | 0.15-SPCC | 10 | MO003056 | MO003056-009-03 | FM001 | 覆膜模板 | 6491 | 2024-08-27 | 2024-08-27 | 3 | 2024-08-28 23:35:49 | 2024-08-29 02:28:28 | 江苏九天光电科技有限公司 | 0 | 徐兴良 |  | 1 | 0.15 | 4520 | 630 | 1 | JG91240800593 |  | 1 | K孔洞(1230米操542mm1个孔洞约0.39mm2)缩芯折印(尾缩芯折印),X线条印(尾操作侧30公分内线条印重。) | 是 | 是 | 230 | 9
覆膜 | JG9124080059 | JG91240800592 | 0.15 | 630 | 4200 | 2134 | K孔洞(1490米操39mm1个孔洞约0.17mm2) | 明绿改性膜-1 | 九天覆膜-8 | 合格 | 让步接收 | 甲 | 徐兴良 | 2026 | 1.0533 | / | 30110014 | 铬钝化卷 | 0.1-SPCC | 30311002 | 单面钢塑复合卷 | 0.15-SPCC | 10 | MO003056 | MO003056-009-02 | FM001 | 覆膜模板 | 6491 | 2024-08-27 | 2024-08-27 | 3 | 2024-08-28 23:35:49 | 2024-08-29 02:28:28 | 江苏九天光电科技有限公司 | 0 | 徐兴良 |  | 1 | 0.15 | 4200 | 630 | 1 | JG91240800592 |  | 1 | K孔洞(1490米操39mm1个孔洞约0.17mm2) | 是 | 是 | 230 | 9
覆膜 | JG9124080059 | JG91240800591 | 0.15 | 630 | 4760 | 2412 | K孔洞(400米操418mm1个孔洞约0.17mm2)L露白(4050-4200米传边露白约1公分。) | 明绿改性膜-1 | 九天覆膜-8 | 合格 | 让步接收 | 甲 | 徐兴良 | 2290 | 1.0533 | / | 30110014 | 铬钝化卷 | 0.1-SPCC | 30311002 | 单面钢塑复合卷 | 0.15-SPCC | 10 | MO003056 | MO003056-009-01 | FM001 | 覆膜模板 | 6491 | 2024-08-27 | 2024-08-27 | 3 | 2024-08-28 23:35:49 | 2024-08-29 02:28:28 | 江苏九天光电科技有限公司 | 0 | 徐兴良 |  | 1 | 0.15 | 4760 | 630 | 1 | JG91240800591 |  | 1 | K孔洞(400米操418mm1个孔洞约0.17mm2)L露白(4050-4200米传边露白约1公分。) | 是 | 是 | 230 | 9
覆膜 | JG1224080111222 | JG1224080111222 | 0.165 | 760 | 4490 | 2788 |  | 明绿改性膜-1 | 九天覆膜-9 | 合格 | 合格品 | 甲 | 顾志明 | 2549 | 1.0938 | / | 30110014 | 铬钝化卷 | 0.1-SPCC | 30312001 | 双面钢塑复合卷 | 0.165-SPCC | 10 | MO003095 | MO003095-002 | FM001 | 覆膜模板 | 2549 | 2024-08-28 | 2024-08-28 | 3 | 2024-08-28 23:51:58 | 2024-08-29 00:45:30 | 江苏九天光电科技有限公司 | 309369 | 顾志明 |  |  | 0.1 | 0 | 760 | 1 | JG1224080111222 |  | 1 |  | 是 | 是 | 54 | 2
覆膜 | JG1224070342212 | JG1224070342212 | 0.165 | 760 | 4480 | 2794 | S水锈斑(边部水锈斑 偶有轻微黄斑) | 明绿改性膜-1 | 九天覆膜-9 | 合格 | 让步接收 | 甲 | 顾志明 | 2577 | 1.0842 | / | 30110014 | 铬钝化卷 | 0.1-SPCC | 30312001 | 双面钢塑复合卷 | 0.165-SPCC | 10 | MO003006 | MO003006-007 | FM001 | 覆膜模板 | 2577 | 2024-08-25 | 2024-08-25 | 3 | 2024-08-28 23:12:38 | 2024-08-28 23:49:35 | 江苏九天光电科技有限公司 | 306377 | 顾志明 |  |  | 0.1 | 4490 | 760 | 1 | JG1224070342212 |  | 1 | S水锈斑(边部水锈斑 偶有轻微黄斑) | 是 | 是 | 37 | 7
覆膜 | JG9124080027 | JG91240800273 | 0.15 | 630 | 4460 | 2254 | 缩芯折印(尾缩芯折印) | 明绿改性膜-1 | 九天覆膜-8 | 合格 | 让步接收 | 甲 | 徐兴良 | 2139 | 1.0538 | / | 30110014 | 铬钝化卷 | 0.1-SPCC | 30311002 | 单面钢塑复合卷 | 0.15-SPCC | 10 | MO003045 | MO003045-001-03 | FM001 | 覆膜模板 | 6511 | 2024-08-27 | 2024-08-27 | 3 | 2024-08-28 21:54:29 | 2024-08-28 23:29:36 | 江苏九天光电科技有限公司 | 308288 | 徐兴良 |  | 1 | 0.15 | 4460 | 630 | 1 | JG91240800273 |  | 1 | 缩芯折印(尾缩芯折印) | 是 | 是 | 126 | 1
覆膜 | JG9124080027 | JG91240800272 | 0.15 | 630 | 4570 | 2310 |  | 明绿改性膜-1 | 九天覆膜-8 | 合格 | 合格品 | 甲 | 徐兴良 | 2192 | 1.0538 | / | 30110014 | 铬钝化卷 | 0.1-SPCC | 30311002 | 单面钢塑复合卷 | 0.15-SPCC | 10 | MO003045 | MO003045-001-02 | FM001 | 覆膜模板 | 6511 | 2024-08-27 | 2024-08-27 | 3 | 2024-08-28 21:54:29 | 2024-08-28 23:29:36 | 江苏九天光电科技有限公司 | 308288 | 徐兴良 |  | 1 | 0.15 | 4570 | 630 | 1 | JG91240800272 |  | 1 |  | 是 | 是 | 126 | 1
覆膜 | JG9124080027 | JG91240800271 | 0.15 | 630 | 4570 | 2296 |  | 明绿改性膜-1 | 九天覆膜-8 | 合格 | 合格品 | 甲 | 徐兴良 | 2179 | 1.0537 | / | 30110014 | 铬钝化卷 | 0.1-SPCC | 30311002 | 单面钢塑复合卷 | 0.15-SPCC | 10 | MO003045 | MO003045-001-01 | FM001 | 覆膜模板 | 6511 | 2024-08-27 | 2024-08-27 | 3 | 2024-08-28 21:54:29 | 2024-08-28 23:29:36 | 江苏九天光电科技有限公司 | 308288 | 徐兴良 |  | 1 | 0.15 | 4570 | 630 | 1 | JG91240800271 |  | 1 |  | 是 | 是 | 126 | 1
覆膜 | JG12240800192 | JG122408001924 | 0.19 | 710 | 3050 | 1832 |  | 明绿改性膜-1 | 九天覆膜-9 | 合格 | 合格品 | 甲 | 顾志明 | 1642 | 1.1157 | / | 30110014 | 铬钝化卷 | 0.1-SPCC | 30312002 | 双面钢塑复合卷 | 0.19-SPCC | 10 | MO003115 | MO003115-001-04 | FM001 | 覆膜模板 | 6563 | 2024-08-28 | 2024-08-28 | 3 | 2024-08-28 22:04:06 | 2024-08-28 22:58:38 | 江苏九天光电科技有限公司 | 0 | 顾志明 |  | 1 | 0.19 | 3050 | 710 | 1 | JG122408001924 |  | 1 |  | 是 | 是 | 67 | 1
覆膜 | JG12240800192 | JG122408001923 | 0.19 | 710 | 3000 | 1804 |  | 明绿改性膜-1 | 九天覆膜-9 | 合格 | 合格品 | 甲 | 顾志明 | 1617 | 1.1156 | / | 30110014 | 铬钝化卷 | 0.1-SPCC | 30312002 | 双面钢塑复合卷 | 0.19-SPCC | 10 | MO003115 | MO003115-001-03 | FM001 | 覆膜模板 | 6563 | 2024-08-28 | 2024-08-28 | 3 | 2024-08-28 22:04:06 | 2024-08-28 22:58:38 | 江苏九天光电科技有限公司 | 0 | 顾志明 |  | 1 | 0.19 | 3000 | 710 | 1 | JG122408001923 |  | 1 |  | 是 | 是 | 67 | 1
覆膜 | JG12240800192 | JG122408001922 | 0.19 | 710 | 3080 | 1848 |  | 明绿改性膜-1 | 九天覆膜-9 | 合格 | 合格品 | 甲 | 顾志明 | 1656 | 1.1159 | / | 30110014 | 铬钝化卷 | 0.1-SPCC | 30312002 | 双面钢塑复合卷 | 0.19-SPCC | 10 | MO003115 | MO003115-001-02 | FM001 | 覆膜模板 | 6563 | 2024-08-28 | 2024-08-28 | 3 | 2024-08-28 22:04:06 | 2024-08-28 22:58:38 | 江苏九天光电科技有限公司 | 0 | 顾志明 |  | 1 | 0.19 | 3080 | 710 | 1 | JG122408001922 |  | 1 |  | 是 | 是 | 67 | 1
覆膜 | JG12240800192 | JG122408001921 | 0.19 | 710 | 3080 | 1840 |  | 明绿改性膜-1 | 九天覆膜-9 | 合格 | 合格品 | 甲 | 顾志明 | 1649 | 1.1158 | / | 30110014 | 铬钝化卷 | 0.1-SPCC | 30312002 | 双面钢塑复合卷 | 0.19-SPCC | 10 | MO003115 | MO003115-001-01 | FM001 | 覆膜模板 | 6563 | 2024-08-28 | 2024-08-28 | 3 | 2024-08-28 22:04:06 | 2024-08-28 22:58:38 | 江苏九天光电科技有限公司 | 0 | 顾志明 |  | 1 | 0.19 | 3080 | 710 | 1 | JG122408001921 |  | 1 |  | 是 | 是 | 67 | 1
覆膜 | JG91240700161 | JG912407001612 | 0.25 | 610 | 3050 | 2305 | 条印，色差，白斑，辊印 | 明绿改性膜-2 | 九天覆膜-5 | 合格 | 让步接收 | 甲 | 徐新圣 | 2136 | 1.0791 | / | 30110011 | 铬钝化卷 | 0.15-SPCC | 30312017 | 双面钢塑复合卷 | 0.25-SPCC | 10 | MO003045 | MO003045-014-02 | FM001 | 覆膜模板 | 5079 | 2024-08-27 | 2024-08-27 | 3 | 2024-08-28 19:13:36 | 2024-08-28 21:48:24 | 江苏九天光电科技有限公司 | 308298 | 冯忠平 |  | 1 | 0.25 | 3050 | 610 | 1 | JG912407001612 |  | 1 | 条印，色差，白斑，辊印 | 是 | 是 | 232 | 14
覆膜 | JG91240700161 | JG912407001611 | 0.25 | 610 | 4250 | 3176 |  | 明绿改性膜-2 | 九天覆膜-5 | 合格 | 合格品 | 乙 | 冯忠平 | 2943 | 1.0792 | / | 30110011 | 铬钝化卷 | 0.15-SPCC | 30312017 | 双面钢塑复合卷 | 0.25-SPCC | 10 | MO003045 | MO003045-014-01 | FM001 | 覆膜模板 | 5079 | 2024-08-27 | 2024-08-27 | 3 | 2024-08-28 19:13:36 | 2024-08-28 21:48:24 | 江苏九天光电科技有限公司 | 308298 | 冯忠平 |  | 1 | 0.25 | 4250 | 610 | 1 | JG912407001611 |  | 1 |  | 是 | 是 | 232 | 14
覆膜 | JG12240801141 | JG122408011413 | 0.165 | 760 | 4000 | 2518 | Q起筋(操边轻起筋)板面中间有乳化斑，白斑，碱液斑轻微发黄 | 明绿改性膜-1 | 九天覆膜-9 | 合格 | 让步接收 | 乙 | 李其华 | 2319 | 1.0858 | / | 30110014 | 铬钝化卷 | 0.1-SPCC | 30312001 | 双面钢塑复合卷 | 0.165-SPCC | 10 | MO003095 | MO003095-004-03 | FM001 | 覆膜模板 | 7001 | 2024-08-28 | 2024-08-28 | 3 | 2024-08-28 18:14:00 | 2024-08-28 20:21:43 | 江苏九天光电科技有限公司 | 0 | 李其华 |  | 1 | 0.165 | 4000 | 760 | 1 | JG122408011413 |  | 1 | Q起筋(操边轻起筋)板面中间有乳化斑，白斑，碱液斑轻微发黄 | 是 | 是 | 169 | 4
覆膜 | JG12240801141 | JG122408011412 | 0.165 | 760 | 4050 | 2536 |  | 明绿改性膜-1 | 九天覆膜-9 | 合格 | 合格品 | 乙 | 李其华 | 2336 | 1.0856 | / | 30110014 | 铬钝化卷 | 0.1-SPCC | 30312001 | 双面钢塑复合卷 | 0.165-SPCC | 10 | MO003095 | MO003095-004-02 | FM001 | 覆膜模板 | 7001 | 2024-08-28 | 2024-08-28 | 3 | 2024-08-28 18:14:00 | 2024-08-28 20:21:43 | 江苏九天光电科技有限公司 | 0 | 李其华 |  | 1 | 0.165 | 4050 | 760 | 1 | JG122408011412 |  | 1 |  | 是 | 是 | 169 | 4
覆膜 | JG12240801141 | JG122408011411 | 0.165 | 760 | 4070 | 2548 |  | 明绿改性膜-1 | 九天覆膜-9 | 合格 | 合格品 | 乙 | 李其华 | 2347 | 1.0856 | / | 30110014 | 铬钝化卷 | 0.1-SPCC | 30312001 | 双面钢塑复合卷 | 0.165-SPCC | 10 | MO003095 | MO003095-004-01 | FM001 | 覆膜模板 | 7001 | 2024-08-28 | 2024-08-28 | 3 | 2024-08-28 18:14:00 | 2024-08-28 20:21:43 | 江苏九天光电科技有限公司 | 0 | 李其华 |  | 1 | 0.165 | 4070 | 760 | 1 | JG122408011411 |  | 1 |  | 是 | 是 | 169 | 4
覆膜 | JG91240700102 | JG912407001022 | 0.25 | 610 | 3070 | 2322 |  | 明绿改性膜-2 | 九天覆膜-5 | 合格 | 合格品 | 乙 | 冯忠平 | 2155 | 1.0775 | / | 30110011 | 铬钝化卷 | 0.15-SPCC | 30312017 | 双面钢塑复合卷 | 0.25-SPCC | 10 | MO003045 | MO003045-012-02 | FM001 | 覆膜模板 | 5163 | 2024-08-27 | 2024-08-27 | 3 | 2024-08-28 17:22:43 | 2024-08-28 19:12:57 | 江苏九天光电科技有限公司 | 308297 | 冯忠平 |  | 1 | 0.25 | 3070 | 610 | 1 | JG912407001022 |  | 1 |  | 是 | 是 | 165 | 12
覆膜 | JG91240700102 | JG912407001021 | 0.25 | 610 | 4300 | 3240 |  | 明绿改性膜-2 | 九天覆膜-5 | 合格 | 合格品 | 乙 | 冯忠平 | 3008 | 1.0771 | / | 30110011 | 铬钝化卷 | 0.15-SPCC | 30312017 | 双面钢塑复合卷 | 0.25-SPCC | 10 | MO003045 | MO003045-012-01 | FM001 | 覆膜模板 | 5163 | 2024-08-27 | 2024-08-27 | 3 | 2024-08-28 17:22:43 | 2024-08-28 19:12:57 | 江苏九天光电科技有限公司 | 308297 | 冯忠平 |  | 1 | 0.25 | 4300 | 610 | 1 | JG912407001021 |  | 1 |  | 是 | 是 | 165 | 12
覆膜 | JG122405023622 | JG122405023622 | 0.165 | 760 | 4140 | 2586 | X锈点(来料整卷有锈斑点) | 明绿改性膜-1 | 九天覆膜-9 | 合格 | 让步接收 | 乙 | 李其华 | 2377 | 1.0879 | / | 30110014 | 铬钝化卷 | 0.1-SPCC | 30312001 | 双面钢塑复合卷 | 0.165-SPCC | 10 | MO003006 | MO003006-004 | FM001 | 覆膜模板 | 2377 | 2024-08-25 | 2024-08-25 | 3 | 2024-08-28 17:37:28 | 2024-08-28 18:12:16 | 江苏九天光电科技有限公司 | 306374 | 李其华 |  |  | 0.1 | 0 | 760 | 1 | JG122405023622 |  | 1 | X锈点(来料整卷有锈斑点) | 是 | 是 | 35 | 4
覆膜 | JG12240800082 | JG122408000824 | 0.19 | 710 | 3000 | 1800 |  | 明绿改性膜-1 | 九天覆膜-9 | 合格 | 合格品 | 乙 | 李其华 | 1613 | 1.1159 | / | 30110014 | 铬钝化卷 | 0.1-SPCC | 30312002 | 双面钢塑复合卷 | 0.19-SPCC | 10 | MO003095 | MO003095-006-04 | FM001 | 覆膜模板 | 6535 | 2024-08-28 | 2024-08-28 | 3 | 2024-08-28 15:46:46 | 2024-08-28 17:32:24 | 江苏九天光电科技有限公司 | 0 | 李其华 |  | 1 | 0.19 | 3000 | 710 | 1 | JG122408000824 |  | 1 |  | 是 | 是 | 132 | 6
覆膜 | JG12240800082 | JG122408000823 | 0.19 | 710 | 3010 | 1812 |  | 明绿改性膜-1 | 九天覆膜-9 | 合格 | 合格品 | 乙 | 李其华 | 1624 | 1.1158 | / | 30110014 | 铬钝化卷 | 0.1-SPCC | 30312002 | 双面钢塑复合卷 | 0.19-SPCC | 10 | MO003095 | MO003095-006-03 | FM001 | 覆膜模板 | 6535 | 2024-08-28 | 2024-08-28 | 3 | 2024-08-28 15:46:46 | 2024-08-28 17:32:24 | 江苏九天光电科技有限公司 | 0 | 李其华 |  | 1 | 0.19 | 3010 | 710 | 1 | JG122408000823 |  | 1 |  | 是 | 是 | 132 | 6
覆膜 | JG12240800082 | JG122408000822 | 0.19 | 710 | 3080 | 1844 |  | 明绿改性膜-1 | 九天覆膜-9 | 合格 | 合格品 | 乙 | 李其华 | 1653 | 1.1155 | / | 30110014 | 铬钝化卷 | 0.1-SPCC | 30312002 | 双面钢塑复合卷 | 0.19-SPCC | 10 | MO003095 | MO003095-006-02 | FM001 | 覆膜模板 | 6535 | 2024-08-28 | 2024-08-28 | 3 | 2024-08-28 15:46:46 | 2024-08-28 17:32:24 | 江苏九天光电科技有限公司 | 0 | 李其华 |  | 1 | 0.19 | 3080 | 710 | 1 | JG122408000822 |  | 1 |  | 是 | 是 | 132 | 6
覆膜 | JG12240800082 | JG122408000821 | 0.19 | 710 | 3080 | 1836 |  | 明绿改性膜-1 | 九天覆膜-9 | 合格 | 合格品 | 乙 | 李其华 | 1645 | 1.1161 | / | 30110014 | 铬钝化卷 | 0.1-SPCC | 30312002 | 双面钢塑复合卷 | 0.19-SPCC | 10 | MO003095 | MO003095-006-01 | FM001 | 覆膜模板 | 6535 | 2024-08-28 | 2024-08-28 | 3 | 2024-08-28 15:46:46 | 2024-08-28 17:32:24 | 江苏九天光电科技有限公司 | 0 | 李其华 |  | 1 | 0.19 | 3080 | 710 | 1 | JG122408000821 |  | 1 |  | 是 | 是 | 132 | 6
覆膜 | JG1224070623 | JG12240706234 | 0.25 | 610 | 2350 | 1797 |  | 明绿改性膜-2 | 九天覆膜-5 | 合格 | 合格品 | 甲 | 徐新圣 | 1665 | 1.0793 | / | 30110011 | 铬钝化卷 | 0.15-SPCC | 30312017 | 双面钢塑复合卷 | 0.25-SPCC | 10 | MO003056 | MO003056-003-04 | FM001 | 覆膜模板 | 6657 | 2024-08-27 | 2024-08-27 | 3 | 2024-08-28 17:10:13 | 2024-08-28 17:21:14 | 江苏九天光电科技有限公司 | 0 | 徐新圣 |  | 1 | 0.25 | 2350 | 610 | 1 | JG12240706234 |  | 1 |  | 是 | 是 | 13 | 3
覆膜 | JG1224070623 | JG12240706233 | 0.25 | 610 | 2350 | 1797 |  | 明绿改性膜-2 | 九天覆膜-5 | 合格 | 合格品 | 甲 | 徐新圣 | 1665 | 1.0793 | / | 30110011 | 铬钝化卷 | 0.15-SPCC | 30312017 | 双面钢塑复合卷 | 0.25-SPCC | 10 | MO003056 | MO003056-003-03 | FM001 | 覆膜模板 | 6657 | 2024-08-27 | 2024-08-27 | 3 | 2024-08-28 17:10:13 | 2024-08-28 17:21:14 | 江苏九天光电科技有限公司 | 0 | 徐新圣 |  | 1 | 0.25 | 2350 | 610 | 1 | JG12240706233 |  | 1 |  | 是 | 是 | 13 | 3
覆膜 | JG1224070623 | JG12240706232 | 0.25 | 610 | 2350 | 1795 |  | 明绿改性膜-2 | 九天覆膜-5 | 合格 | 合格品 | 甲 | 徐新圣 | 1663 | 1.0794 | / | 30110011 | 铬钝化卷 | 0.15-SPCC | 30312017 | 双面钢塑复合卷 | 0.25-SPCC | 10 | MO003056 | MO003056-003-02 | FM001 | 覆膜模板 | 6657 | 2024-08-27 | 2024-08-27 | 3 | 2024-08-28 17:10:13 | 2024-08-28 17:21:14 | 江苏九天光电科技有限公司 | 0 | 徐新圣 |  | 1 | 0.25 | 2350 | 610 | 1 | JG12240706232 |  | 1 |  | 是 | 是 | 13 | 3
覆膜 | JG1224070623 | JG12240706231 | 0.25 | 610 | 2350 | 1795 | 220米处操作侧2公分处1个0.11平方毫米孔洞 | 明绿改性膜-2 | 九天覆膜-5 | 合格 | 让步接收 | 甲 | 徐新圣 | 1663 | 1.0794 | / | 30110011 | 铬钝化卷 | 0.15-SPCC | 30312017 | 双面钢塑复合卷 | 0.25-SPCC | 10 | MO003056 | MO003056-003-01 | FM001 | 覆膜模板 | 6657 | 2024-08-27 | 2024-08-27 | 3 | 2024-08-28 17:10:13 | 2024-08-28 17:21:14 | 江苏九天光电科技有限公司 | 0 | 徐新圣 |  | 1 | 0.25 | 2350 | 610 | 1 | JG12240706231 |  | 1 | S色差(220米处操作侧2公分一孔洞大小0.11) | 是 | 是 | 13 | 3
覆膜 | JG1224070624 | JG12240706244 | 0.25 | 610 | 2375 | 1815 | 实际米数2420米 | 明绿改性膜-2 | 九天覆膜-5 | 合格 | 合格品 | 甲 | 徐新圣 | 1680 | 1.0804 | / | 30110011 | 铬钝化卷 | 0.15-SPCC | 30312017 | 双面钢塑复合卷 | 0.25-SPCC | 10 | MO003056 | MO003056-004-04 | FM001 | 覆膜模板 | 6673 | 2024-08-27 | 2024-08-27 | 3 | 2024-08-28 17:02:11 | 2024-08-28 17:08:57 | 江苏九天光电科技有限公司 | 0 | 徐新圣 |  | 1 | 0.25 | 2375 | 610 | 1 | JG12240706244 |  | 1 |  | 是 | 是 | 7 | 4
覆膜 | JG1224070624 | JG12240706243 | 0.25 | 610 | 2375 | 1797 | 实际米数2420米 | 明绿改性膜-2 | 九天覆膜-5 | 合格 | 合格品 | 甲 | 徐新圣 | 1664 | 1.0799 | / | 30110011 | 铬钝化卷 | 0.15-SPCC | 30312017 | 双面钢塑复合卷 | 0.25-SPCC | 10 | MO003056 | MO003056-004-03 | FM001 | 覆膜模板 | 6673 | 2024-08-27 | 2024-08-27 | 3 | 2024-08-28 17:02:11 | 2024-08-28 17:08:57 | 江苏九天光电科技有限公司 | 0 | 徐新圣 |  | 1 | 0.25 | 2375 | 610 | 1 | JG12240706243 |  | 1 |  | 是 | 是 | 7 | 4
覆膜 | JG1224070624 | JG12240706242 | 0.25 | 610 | 2375 | 1789 | 实际米数2410米 | 明绿改性膜-2 | 九天覆膜-5 | 合格 | 合格品 | 甲 | 徐新圣 | 1656 | 1.0803 | / | 30110011 | 铬钝化卷 | 0.15-SPCC | 30312017 | 双面钢塑复合卷 | 0.25-SPCC | 10 | MO003056 | MO003056-004-02 | FM001 | 覆膜模板 | 6673 | 2024-08-27 | 2024-08-27 | 3 | 2024-08-28 17:02:11 | 2024-08-28 17:08:57 | 江苏九天光电科技有限公司 | 0 | 徐新圣 |  | 1 | 0.25 | 2375 | 610 | 1 | JG12240706242 |  | 1 |  | 是 | 是 | 7 | 4
覆膜 | JG1224070624 | JG12240706241 | 0.25 | 610 | 2375 | 1807 | 实际米数2420米 | 明绿改性膜-2 | 九天覆膜-5 | 合格 | 合格品 | 甲 | 徐新圣 | 1673 | 1.0801 | / | 30110011 | 铬钝化卷 | 0.15-SPCC | 30312017 | 双面钢塑复合卷 | 0.25-SPCC | 10 | MO003056 | MO003056-004-01 | FM001 | 覆膜模板 | 6673 | 2024-08-27 | 2024-08-27 | 3 | 2024-08-28 17:02:11 | 2024-08-28 17:08:57 | 江苏九天光电科技有限公司 | 0 | 徐新圣 |  | 1 | 0.25 | 2375 | 610 | 1 | JG12240706241 |  | 1 |  | 是 | 是 | 7 | 4
覆膜 | JG1224070521 | JG12240705212 | 0.25 | 610 | 3000 | 2282 |  | 明绿改性膜-2 | 九天覆膜-5 | 合格 | 合格品 | 乙 | 冯忠平 | 2119 | 1.0769 | / | 30110011 | 铬钝化卷 | 0.15-SPCC | 30312017 | 双面钢塑复合卷 | 0.25-SPCC | 10 | MO003045 | MO003045-013-02 | FM001 | 覆膜模板 | 5117 | 2024-08-27 | 2024-08-27 | 3 | 2024-08-28 16:49:49 | 2024-08-28 16:52:48 | 江苏九天光电科技有限公司 | 308292 | 冯忠平 |  | 1 | 0.25 | 3000 | 610 | 1 | JG12240705212 |  | 1 |  | 是 | 是 | 4 | 13
覆膜 | JG1224070521 | JG12240705211 | 0.25 | 610 | 4230 | 3228 |  | 明绿改性膜-2 | 九天覆膜-5 | 合格 | 合格品 | 乙 | 冯忠平 | 2998 | 1.0767 | / | 30110011 | 铬钝化卷 | 0.15-SPCC | 30312017 | 双面钢塑复合卷 | 0.25-SPCC | 10 | MO003045 | MO003045-013-01 | FM001 | 覆膜模板 | 5117 | 2024-08-27 | 2024-08-27 | 3 | 2024-08-28 16:49:49 | 2024-08-28 16:52:48 | 江苏九天光电科技有限公司 | 308292 | 冯忠平 |  | 1 | 0.25 | 4230 | 610 | 1 | JG12240705211 |  | 1 |  | 是 | 是 | 4 | 13
覆膜 | JG1224070571 | JG12240705712 | 0.25 | 610 | 4210 | 3224 | 来料3260米处传动侧25公分宽虫锈斑 ， 因纠边故障导致两侧露白6-7毫米，辊印 | 明绿改性膜-2 | 九天覆膜-5 | 合格 | 让步接收 | 甲 | 徐新圣 | 2996 | 1.0761 | / | 30110011 | 铬钝化卷 | 0.15-SPCC | 30312017 | 双面钢塑复合卷 | 0.25-SPCC | 10 | MO003045 | MO003045-011-02 | FM001 | 覆膜模板 | 5101 | 2024-08-27 | 2024-08-27 | 3 | 2024-08-28 16:43:23 | 2024-08-28 16:48:40 | 江苏九天光电科技有限公司 | 308293 | 徐新圣 |  | 1 | 0.25 | 4210 | 610 | 1 | JG12240705712 |  | 1 | S色差(来料3260米处传动侧25公分宽虫锈斑 因纠边故障导致两侧露白6-7毫米) | 是 | 是 | 7 | 11
覆膜 | JG1224070571 | JG12240705711 | 0.25 | 610 | 3000 | 2266 | 170米处传动侧1公分有0.56平方毫米孔洞，实际米数2966米 | 明绿改性膜-2 | 九天覆膜-5 | 合格 | 让步接收 | 甲 | 徐新圣 | 2105 | 1.0765 | / | 30110011 | 铬钝化卷 | 0.15-SPCC | 30312017 | 双面钢塑复合卷 | 0.25-SPCC | 10 | MO003045 | MO003045-011-01 | FM001 | 覆膜模板 | 5101 | 2024-08-27 | 2024-08-27 | 3 | 2024-08-28 16:43:23 | 2024-08-28 16:48:40 | 江苏九天光电科技有限公司 | 308293 | 徐新圣 |  | 1 | 0.25 | 3000 | 610 | 1 | JG12240705711 |  | 1 | S色差(170米处传动侧1公分有一孔洞大小0.56) | 是 | 是 | 7 | 11
覆膜 | JG1224070579 | JG12240705792 | 0.25 | 610 | 3020 | 2296 |  | 明绿改性膜-2 | 九天覆膜-5 | 合格 | 合格品 | 甲 | 徐新圣 | 2129 | 1.0784 | / | 30110011 | 铬钝化卷 | 0.15-SPCC | 30312017 | 双面钢塑复合卷 | 0.25-SPCC | 10 | MO003045 | MO003045-015-02 | FM001 | 覆膜模板 | 5111 | 2024-08-27 | 2024-08-27 | 3 | 2024-08-28 16:10:27 | 2024-08-28 16:41:52 | 江苏九天光电科技有限公司 | 308294 | 徐新圣 |  | 1 | 0.25 | 3020 | 610 | 1 | JG12240705792 |  | 1 |  | 是 | 是 | 46 | 15
覆膜 | JG1224070579 | JG12240705791 | 0.25 | 610 | 4230 | 3216 |  | 明绿改性膜-2 | 九天覆膜-5 | 合格 | 合格品 | 甲 | 徐新圣 | 2982 | 1.0785 | / | 30110011 | 铬钝化卷 | 0.15-SPCC | 30312017 | 双面钢塑复合卷 | 0.25-SPCC | 10 | MO003045 | MO003045-015-01 | FM001 | 覆膜模板 | 5111 | 2024-08-27 | 2024-08-27 | 3 | 2024-08-28 16:10:27 | 2024-08-28 16:41:52 | 江苏九天光电科技有限公司 | 308294 | 徐新圣 |  | 1 | 0.25 | 4230 | 610 | 1 | JG12240705791 |  | 1 |  | 是 | 是 | 46 | 15
覆膜 | JG91240700241 | JG912407002412 | 0.165 | 610 | 4320 | 2144 | 整卷传动侧边部5公分内有水锈斑重，尾部有缩芯折印，折印有小气泡 | 明绿改性膜-1 | 九天覆膜-5 | 合格 | 让步接收 | 乙 | 李其华 | 1977 | 1.0845 | / | 30110014 | 铬钝化卷 | 0.1-SPCC | 30312001 | 双面钢塑复合卷 | 0.165-SPCC | 10 | MO003097 | MO003097-023-02 | FM001 | 覆膜模板 | 4031 | 2024-08-28 | 2024-08-28 | 3 | 2024-08-28 15:39:38 | 2024-08-28 15:46:13 | 江苏九天光电科技有限公司 | 0 | 李其华 |  | 1 | 0.165 | 4320 | 610 | 1 | JG912407002412 |  | 1 | S水锈斑(整卷传动侧边部5公分内有水锈斑),缩芯折印(尾部有缩芯折印，折印有小气泡) | 是 | 是 | 10 | 23
覆膜 | JG91240700241 | JG912407002411 | 0.165 | 610 | 4480 | 2228 | 整卷传动侧边部有水锈斑，宽3-10公分，传动侧缩芯3公分 | 明绿改性膜-1 | 九天覆膜-5 | 合格 | 让步接收 | 乙 | 李其华 | 2054 | 1.0847 | / | 30110014 | 铬钝化卷 | 0.1-SPCC | 30312001 | 双面钢塑复合卷 | 0.165-SPCC | 10 | MO003097 | MO003097-023-01 | FM001 | 覆膜模板 | 4031 | 2024-08-28 | 2024-08-28 | 3 | 2024-08-28 15:39:38 | 2024-08-28 15:46:13 | 江苏九天光电科技有限公司 | 0 | 李其华 |  | 1 | 0.165 | 4480 | 610 | 1 | JG912407002411 |  | 1 | S水锈斑(整卷传动侧边部有水锈斑，宽3-10公分) | 是 | 是 | 10 | 23
覆膜 | JG11231002642 | JG112310026423 | 0.165 | 620 | 4230 | 2146 | 4030米，4130米传动侧11/16公分处各1个0.11-0.17平方毫米孔洞，尾部缩芯折印 | 明绿改性膜-1 | 九天覆膜-9 | 合格 | 让步接收 | 乙 | 李其华 | 1982 | 1.0827 | / | 30110014 | 铬钝化卷 | 0.1-SPCC | 30312001 | 双面钢塑复合卷 | 0.165-SPCC | 10 | MO003095 | MO003095-001-03 | FM001 | 覆膜模板 | 5707 | 2024-08-28 | 2024-08-28 | 3 | 2024-08-28 15:17:51 | 2024-08-28 15:38:21 | 江苏九天光电科技有限公司 | 0 | 李其华 |  | 1 | 0.165 | 4230 | 620 | 1 | JG112310026423 |  | 1 | K孔洞(4030米，4130米传动侧11公分，16公分处各1个孔洞，大小0.11-0.17平方毫米),缩芯折印(尾部有缩芯折印) | 是 | 是 | 28 | 1
覆膜 | JG11231002642 | JG112310026422 | 0.165 | 620 | 4000 | 2018 |  | 明绿改性膜-1 | 九天覆膜-9 | 合格 | 合格品 | 乙 | 李其华 | 1864 | 1.0826 | / | 30110014 | 铬钝化卷 | 0.1-SPCC | 30312001 | 双面钢塑复合卷 | 0.165-SPCC | 10 | MO003095 | MO003095-001-02 | FM001 | 覆膜模板 | 5707 | 2024-08-28 | 2024-08-28 | 3 | 2024-08-28 15:17:51 | 2024-08-28 15:38:21 | 江苏九天光电科技有限公司 | 0 | 李其华 |  | 1 | 0.165 | 4000 | 620 | 1 | JG112310026422 |  | 1 |  | 是 | 是 | 28 | 1
覆膜 | JG11231002642 | JG112310026421 | 0.165 | 620 | 4000 | 2016 | 卷芯500米内板面轻黄 | 明绿改性膜-1 | 九天覆膜-9 | 合格 | 让步接收 | 乙 | 李其华 | 1862 | 1.0827 | / | 30110014 | 铬钝化卷 | 0.1-SPCC | 30312001 | 双面钢塑复合卷 | 0.165-SPCC | 10 | MO003095 | MO003095-001-01 | FM001 | 覆膜模板 | 5707 | 2024-08-28 | 2024-08-28 | 3 | 2024-08-28 15:17:51 | 2024-08-28 15:38:21 | 江苏九天光电科技有限公司 | 0 | 李其华 |  | 1 | 0.165 | 4000 | 620 | 1 | JG112310026421 |  | 1 | H黄斑(卷芯500米内板面轻黄) | 是 | 是 | 28 | 1
覆膜 | JG1224080061 | JG12240800614 | 0.19 | 710 | 3450 | 2106 |  | 明绿改性膜-1 | 九天覆膜-9 | 合格 | 合格品 | 甲 | 徐兴良 | 1883 | 1.1184 | / | 30110014 | 铬钝化卷 | 0.1-SPCC | 30312002 | 双面钢塑复合卷 | 0.19-SPCC | 10 | MO003055 | MO003055-009-04 | FM001 | 覆膜模板 | 7653 | 2024-08-27 | 2024-08-27 | 3 | 2024-08-28 13:39:18 | 2024-08-28 13:43:15 | 江苏九天光电科技有限公司 | 0 | 徐兴良 |  | 1 | 0.19 | 3450 | 710 | 1 | JG12240800614 |  | 1 |  | 是 | 是 | 5 | 9
覆膜 | JG1224080061 | JG12240800613 | 0.19 | 710 | 3500 | 2148 |  | 明绿改性膜-1 | 九天覆膜-9 | 合格 | 合格品 | 甲 | 徐兴良 | 1921 | 1.1182 | / | 30110014 | 铬钝化卷 | 0.1-SPCC | 30312002 | 双面钢塑复合卷 | 0.19-SPCC | 10 | MO003055 | MO003055-009-03 | FM001 | 覆膜模板 | 7653 | 2024-08-27 | 2024-08-27 | 3 | 2024-08-28 13:39:18 | 2024-08-28 13:43:15 | 江苏九天光电科技有限公司 | 0 | 徐兴良 |  | 1 | 0.19 | 3500 | 710 | 1 | JG12240800613 |  | 1 |  | 是 | 是 | 5 | 9
覆膜 | JG1224080061 | JG12240800612 | 0.19 | 710 | 3500 | 2148 |  | 明绿改性膜-1 | 九天覆膜-9 | 合格 | 合格品 | 甲 | 徐兴良 | 1921 | 1.1182 | / | 30110014 | 铬钝化卷 | 0.1-SPCC | 30312002 | 双面钢塑复合卷 | 0.19-SPCC | 10 | MO003055 | MO003055-009-02 | FM001 | 覆膜模板 | 7653 | 2024-08-27 | 2024-08-27 | 3 | 2024-08-28 13:39:18 | 2024-08-28 13:43:15 | 江苏九天光电科技有限公司 | 0 | 徐兴良 |  | 1 | 0.19 | 3500 | 710 | 1 | JG12240800612 |  | 1 |  | 是 | 是 | 5 | 9
覆膜 | JG1224080061 | JG12240800611 | 0.19 | 710 | 3500 | 2156 |  | 明绿改性膜-1 | 九天覆膜-9 | 合格 | 合格品 | 甲 | 徐兴良 | 1928 | 1.1183 | / | 30110014 | 铬钝化卷 | 0.1-SPCC | 30312002 | 双面钢塑复合卷 | 0.19-SPCC | 10 | MO003055 | MO003055-009-01 | FM001 | 覆膜模板 | 7653 | 2024-08-27 | 2024-08-27 | 3 | 2024-08-28 13:39:18 | 2024-08-28 13:43:15 | 江苏九天光电科技有限公司 | 0 | 徐兴良 |  | 1 | 0.19 | 3500 | 710 | 1 | JG12240800611 |  | 1 |  | 是 | 是 | 5 | 9
覆膜 | JG12240701271 | JG12240701271 | 0.25 | 710 | 3240 | 2906 | 卷芯来料有撞伤，顶伤印 | 明绿改性膜-1 | 九天覆膜-9 | 合格 | 让步接收 | 乙 | 李其华 | 2719 | 1.0688 | / | 30110011 | 铬钝化卷 | 0.15-SPCC | 30312017 | 双面钢塑复合卷 | 0.25-SPCC | 10 | MO002252 | MO002252-021 | FM001 | 覆膜模板 | 2719 | 2024-08-01 | 2024-08-01 | 3 | 2024-08-28 10:48:40 | 2024-08-28 10:50:55 | 江苏九天光电科技有限公司 | 274198 | 李其华 |  |  | 0.15 | 0 | 710 | 1 | JG12240701271 |  | 1 | Z撞伤(卷芯来料有撞伤，顶伤印) | 是 | 是 | 2 | 21
覆膜 | JG1224070411121 | JG1224070411121 | 0.19 | 710 | 3120 | 1862 | 卷芯120米处板面发黄有黄斑。接班时510米张力42. | 明绿改性膜-1 | 九天覆膜-9 | 合格 | 让步接收 | 乙 | 李其华 | 1687 | 1.1037 | / | 30110014 | 铬钝化卷 | 0.1-SPCC | 30312002 | 双面钢塑复合卷 | 0.19-SPCC | 10 | MO003006 | MO003006-025 | FM001 | 覆膜模板 | 1687 | 2024-08-25 | 2024-08-25 | 3 | 2024-08-28 09:39:23 | 2024-08-28 09:42:22 | 江苏九天光电科技有限公司 | 306385 | 李其华 |  |  | 0.1 | 3180 | 710 | 1 | JG1224070411121 |  | 1 | H黄斑(卷芯120米处板面发黄有黄斑。接班时510米张力42.) | 是 | 是 | 3 | 25